## Лист1
Файл | C:\Testsystems\Metal\Tests\Зульфия\Горячая_бстрая_200_30\200_30\200_30.001.rez
Вид испытания | сжатие | 1
Дата | 28 Ноябрь 2025 г. | 15:47
Скорость [мм/мин] | 30
Форма | Круглый | 0
Начальные размеры: [мм]
Диаметр | Толщина | Ширина | Длина | База | Расч.дл
9.2 |  |  | 14.9 | 10 | 14.9
Размеры после испытания: [мм]
[6 empty] | H0 | D0 | V | Hк
Количество точек | 188 |  |  |  |  | 14.9 | 9.2 | 989.99176 | 4.46
Время [с] | Перемещение [мм] | Усилие [Н] |  |  |  | H0 | D0 | V | ∆H оконч, мм | Hi оконч, мм | Si, мм2 | σi, МПа | ε | e
0 | 0 | 103 |  |  |  | 14.9 | 9.2 | 989.99176 | 0 | 14.9 | 66.4424 | 1.550215 | 0 | 0
0.1 | 0.243 | 712 |  |  |  | 14.9 | 9.2 | 989.99176 | 0.236425748 | 14.66357 | 67.51367 | 10.54601 | 0.0158675 | 0.01599474
0.2 | 0.3602 | 1096 |  |  |  | 14.9 | 9.2 | 989.99176 | 0.350080084 | 14.54992 | 68.04105 | 16.10792 | 0.02349531 | 0.02377572
0.3 | 0.5398 | 1475 |  |  |  | 14.9 | 9.2 | 989.99176 | 0.5261805875 | 14.37382 | 68.87465 | 21.41572 | 0.03531413 | 0.03595276
0.4 | 0.6005 | 1611 |  |  |  | 14.9 | 9.2 | 989.99176 | 0.5856248315 | 14.31438 | 69.16067 | 23.29359 | 0.03930368 | 0.04009692
0.5 | 0.6613 | 2046 |  |  |  | 14.9 | 9.2 | 989.99176 | 0.642408259 | 14.25759 | 69.43611 | 29.46593 | 0.04311465 | 0.04407169
0.6 | 0.7224 | 2344 |  |  |  | 14.9 | 9.2 | 989.99176 | 0.700756676 | 14.19924 | 69.72144 | 33.6195 | 0.04703065 | 0.04817254
0.7 | 0.9041 | 3633 |  |  |  | 14.9 | 9.2 | 989.99176 | 0.8705546945 | 14.02945 | 70.56528 | 51.48424 | 0.05842649 | 0.06020286
0.8 | 0.9647 | 4698 |  |  |  | 14.9 | 9.2 | 989.99176 | 0.921321017 | 13.97868 | 70.82155 | 66.33574 | 0.06183363 | 0.06382797
0.9 | 1.0838 | 7550 |  |  |  | 14.9 | 9.2 | 989.99176 | 1.014087075 | 13.88591 | 71.29468 | 105.8985 | 0.06805954 | 0.07048635
1 | 1.2601 | 14476 |  |  |  | 14.9 | 9.2 | 989.99176 | 1.126435854 | 13.77356 | 71.87622 | 201.4018 | 0.07559972 | 0.0786101
1.1 | 1.3227 | 17768 |  |  |  | 14.9 | 9.2 | 989.99176 | 1.158639172 | 13.74136 | 72.04467 | 246.6248 | 0.07776102 | 0.08095089
1.2 | 1.382 | 18258 |  |  |  | 14.9 | 9.2 | 989.99176 | 1.213414757 | 13.68659 | 72.333 | 252.4159 | 0.08143723 | 0.08494504
1.3 | 1.4427 | 19179 |  |  |  | 14.9 | 9.2 | 989.99176 | 1.265611 | 13.63439 | 72.60991 | 264.1375 | 0.08494032 | 0.08876599
1.4 | 1.5038 | 20041 |  |  |  | 14.9 | 9.2 | 989.99176 | 1.318751 | 13.58125 | 72.89402 | 274.9334 | 0.08850681 | 0.09267115
1.5 | 1.5648 | 21054 |  |  |  | 14.9 | 9.2 | 989.99176 | 1.370397891 | 13.5296 | 73.17227 | 287.7319 | 0.09197301 | 0.09648118
1.6 | 1.6857 | 22736 |  |  |  | 14.9 | 9.2 | 989.99176 | 1.475767144 | 13.42423 | 73.74662 | 308.2989 | 0.09904477 | 0.1042997
1.7 | 1.7472 | 23835 |  |  |  | 14.9 | 9.2 | 989.99176 | 1.52712 | 13.37288 | 74.02981 | 321.9649 | 0.1024912 | 0.1081324
1.8 | 1.87 | 26193 |  |  |  | 14.9 | 9.2 | 989.99176 | 1.628147 | 13.27185 | 74.59333 | 351.144 | 0.1092716 | 0.1157157
1.9 | 1.9308 | 27206 |  |  |  | 14.9 | 9.2 | 989.99176 | 1.679593399 | 13.22041 | 74.88361 | 363.3105 | 0.1127244 | 0.1195996
2 | 1.992 | 28140 |  |  |  | 14.9 | 9.2 | 989.99176 | 1.73216931 | 13.16783069 | 75.1826 | 374.2887 | 0.116253 | 0.1235844
2.1 | 2.0532 | 28804 |  |  |  | 14.9 | 9.2 | 989.99176 | 1.787238266 | 13.11276 | 75.49834 | 381.5183 | 0.1199489 | 0.1277753
2.2 | 2.114 | 29324 |  |  |  | 14.9 | 9.2 | 989.99176 | 1.843236846 | 13.05676 | 75.82214 | 386.7472 | 0.1237072 | 0.132055
2.3 | 2.175 | 29658 |  |  |  | 14.9 | 9.2 | 989.99176 | 1.901152857 | 12.99885 | 76.15997 | 389.4172 | 0.1275942 | 0.1365005
2.4 | 2.2335 | 29932 |  |  |  | 14.9 | 9.2 | 989.99176 | 1.957122878 | 12.94288 | 76.48931 | 391.3226 | 0.1313505 | 0.1408156
2.5 | 2.2953 | 30256 |  |  |  | 14.9 | 9.2 | 989.99176 | 2.015931224 | 12.88407 | 76.83844 | 393.7612 | 0.1352974 | 0.1453696
2.6 | 2.3565 | 30385 |  |  |  | 14.9 | 9.2 | 989.99176 | 2.07594 | 12.82406 | 77.198 | 393.5983 | 0.1393248 | 0.1500381
2.7 | 2.4178 | 30757 |  |  |  | 14.9 | 9.2 | 989.99176 | 2.133805 | 12.76619 | 77.54791 | 396.6193 | 0.1432084 | 0.1545606
2.8 | 2.4793 | 30992 |  |  |  | 14.9 | 9.2 | 989.99176 | 2.193135368 | 12.70686 | 77.91 | 397.7923 | 0.1471903 | 0.1592188
2.9 | 2.5412 | 31359 |  |  |  | 14.9 | 9.2 | 989.99176 | 2.251647 | 12.64835 | 78.27041 | 400.6495 | 0.1511172 | 0.1638342
3 | 2.6025 | 31715 |  |  |  | 14.9 | 9.2 | 989.99176 | 2.30966 | 12.59034 | 78.63106 | 403.3394 | 0.1550107 | 0.1684313
3.1 | 2.6639 | 31905 |  |  |  | 14.9 | 9.2 | 989.99176 | 2.369305 | 12.53069 | 79.00534 | 403.8335 | 0.1590138 | 0.17318
3.2 | 2.7255 | 32194 |  |  |  | 14.9 | 9.2 | 989.99176 | 2.428236701 | 12.47176 | 79.37865 | 405.575 | 0.1629689 | 0.1778941
3.3 | 2.8503 | 32800 |  |  |  | 14.9 | 9.2 | 989.99176 | 2.5474412 | 12.3525588 | 80.14467 | 409.2599 | 0.1709692 | 0.187498
3.4 | 2.9115 | 33106 |  |  |  | 14.9 | 9.2 | 989.99176 | 2.605815749 | 12.29418 | 80.52521 | 411.1259 | 0.174887 | 0.1922349
3.5 | 2.9732 | 33394 |  |  |  | 14.9 | 9.2 | 989.99176 | 2.664856501 | 12.23514 | 80.91378 | 412.7109 | 0.1788494 | 0.1970488
3.6 | 3.0354 | 33694 |  |  |  | 14.9 | 9.2 | 989.99176 | 2.724286451 | 12.17571 | 81.30873 | 414.3959 | 0.182838 | 0.2019179
3.7 | 3.0974 | 33994 |  |  |  | 14.9 | 9.2 | 989.99176 | 2.783516401 | 12.11648 | 81.70619 | 416.0517 | 0.1868132 | 0.2067944
3.8 | 3.1594 | 34275 |  |  |  | 14.9 | 9.2 | 989.99176 | 2.842922 | 12.05708 | 82.10876 | 417.4341 | 0.1908001 | 0.2117093
3.9 | 3.2217 | 34575 |  |  |  | 14.9 | 9.2 | 989.99176 | 2.902452 | 11.99755 | 82.51617 | 419.0088 | 0.1947954 | 0.2166589
4 | 3.286 | 34880 |  |  |  | 14.9 | 9.2 | 989.99176 | 2.96393552 | 11.93606448 | 82.94122 | 420.5388 | 0.1989218 | 0.2217968
4.1 | 3.3481 | 35182 |  |  |  | 14.9 | 9.2 | 989.99176 | 3.023247003 | 11.87675 | 83.35542 | 422.0721 | 0.2029025 | 0.2267783
4.2 | 3.41 | 35480 |  |  |  | 14.9 | 9.2 | 989.99176 | 3.08239542 | 11.81760458 | 83.77263 | 423.5274 | 0.2068722 | 0.2317709
4.3 | 3.4721 | 35775 |  |  |  | 14.9 | 9.2 | 989.99176 | 3.141772 | 11.75823 | 84.19566 | 424.9032 | 0.2108572 | 0.2368079
4.4 | 3.5343 | 36059 |  |  |  | 14.9 | 9.2 | 989.99176 | 3.201349 | 11.69865 | 84.62444 | 426.1062 | 0.2148557 | 0.2418877
4.5 | 3.5961 | 36358 |  |  |  | 14.9 | 9.2 | 989.99176 | 3.260388407 | 11.63961 | 85.05368 | 427.4712 | 0.218818 | 0.2469471
4.6 | 3.6579 | 36652 |  |  |  | 14.9 | 9.2 | 989.99176 | 3.319473758 | 11.58053 | 85.48763 | 428.7404 | 0.2227835 | 0.2520363
4.7 | 3.7199 | 36928 |  |  |  | 14.9 | 9.2 | 989.99176 | 3.378925312 | 11.52107 | 85.92877 | 429.7513 | 0.2267735 | 0.2571833
4.8 | 3.7841 | 37236 |  |  |  | 14.9 | 9.2 | 989.99176 | 3.440281394 | 11.45972 | 86.38884 | 431.0279 | 0.2308914 | 0.2625231
4.9 | 3.8449 | 37610 |  |  |  | 14.9 | 9.2 | 989.99176 | 3.497628065 | 11.40237 | 86.82332 | 433.1786 | 0.2347401 | 0.2675398
5 | 3.9068 | 37833 |  |  |  | 14.9 | 9.2 | 989.99176 | 3.557469 | 11.34253 | 87.28138 | 433.4601 | 0.2387563 | 0.2728017
5.1 | 3.9689 | 38312 |  |  |  | 14.9 | 9.2 | 989.99176 | 3.615146148 | 11.28485 | 87.72748 | 436.7161 | 0.2426273 | 0.2778998
5.2 | 4.0311 | 38436 |  |  |  | 14.9 | 9.2 | 989.99176 | 3.676201194 | 11.2238 | 88.2047 | 435.7591 | 0.2467249 | 0.2833248
5.3 | 4.093 | 38718 |  |  |  | 14.9 | 9.2 | 989.99176 | 3.735497347 | 11.1645 | 88.67316 | 436.6372 | 0.2507045 | 0.2886219
5.4 | 4.1548 | 39015 |  |  |  | 14.9 | 9.2 | 989.99176 | 3.794555 | 11.10545 | 89.14472 | 437.6591 | 0.2546681 | 0.2939257
5.5 | 4.2167 | 39300 |  |  |  | 14.9 | 9.2 | 989.99176 | 3.85382345 | 11.04617655 | 89.62303 | 438.5034 | 0.2586459 | 0.2992769
5.6 | 4.3422 | 39904 |  |  |  | 14.9 | 9.2 | 989.99176 | 3.973746416 | 10.92625 | 90.6067 | 440.4089 | 0.2666944 | 0.3101927
5.7 | 4.4041 | 40323 |  |  |  | 14.9 | 9.2 | 989.99176 | 4.031778 | 10.86822 | 91.09049 | 442.6697 | 0.2705891 | 0.3155181
5.8 | 4.4661 | 40767 |  |  |  | 14.9 | 9.2 | 989.99176 | 4.089678 | 10.81032 | 91.57838 | 445.1597 | 0.274475 | 0.3208598
5.9 | 4.527 | 41050 |  |  |  | 14.9 | 9.2 | 989.99176 | 4.147964825 | 10.75204 | 92.07483 | 445.833 | 0.2783869 | 0.3262662
6 | 4.589 | 41150 |  |  |  | 14.9 | 9.2 | 989.99176 | 4.209041475 | 10.69096 | 92.60084 | 444.3804 | 0.282486 | 0.3319628
6.1 | 4.6509 | 41527 |  |  |  | 14.9 | 9.2 | 989.99176 | 4.26746 | 10.63254 | 93.10962 | 446.0012 | 0.2864067 | 0.3374421
6.2 | 4.7127 | 41701 |  |  |  | 14.9 | 9.2 | 989.99176 | 4.327654 | 10.57235 | 93.63974 | 445.3344 | 0.2904466 | 0.3431195
6.3 | 4.7767 | 42019 |  |  |  | 14.9 | 9.2 | 989.99176 | 4.388718 | 10.51128 | 94.18373 | 446.1386 | 0.2945448 | 0.348912
6.4 | 4.8386 | 42423 |  |  |  | 14.9 | 9.2 | 989.99176 | 4.446887 | 10.45311 | 94.70784 | 447.9354 | 0.2984488 | 0.3544614
6.5 | 4.9694 | 42958 |  |  |  | 14.9 | 9.2 | 989.99176 | 4.572747307 | 10.32725 | 95.86206 | 448.123 | 0.3068958 | 0.3665749
6.6 | 5.0314 | 43245 |  |  |  | 14.9 | 9.2 | 989.99176 | 4.632097 | 10.2679 | 96.41616 | 448.5244 | 0.310879 | 0.3723384
6.7 | 5.0934 | 43550 |  |  |  | 14.9 | 9.2 | 989.99176 | 4.691281075 | 10.20872 | 96.97512 | 449.0843 | 0.3148511 | 0.3781191
6.8 | 5.1555 | 43863 |  |  |  | 14.9 | 9.2 | 989.99176 | 4.750491 | 10.14951 | 97.54085 | 449.6885 | 0.3188249 | 0.3839359
6.9 | 5.2177 | 44178 |  |  |  | 14.9 | 9.2 | 989.99176 | 4.809782437 | 10.09022 | 98.11402 | 450.2721 | 0.3228042 | 0.3897948
7 | 5.2819 | 44703 |  |  |  | 14.9 | 9.2 | 989.99176 | 4.869135 | 10.03087 | 98.69455 | 452.9429 | 0.3267876 | 0.3956944
7.1 | 5.3426 | 44944 |  |  |  | 14.9 | 9.2 | 989.99176 | 4.927609576 | 9.972390424 | 99.27327 | 452.7301 | 0.3307121 | 0.4015409
7.2 | 5.4044 | 45156 |  |  |  | 14.9 | 9.2 | 989.99176 | 4.987452074 | 9.912547926 | 99.87258 | 452.1361 | 0.3347283 | 0.4075598
7.3 | 5.4653 | 45639 |  |  |  | 14.9 | 9.2 | 989.99176 | 5.043892 | 9.856108 | 100.4445 | 454.3703 | 0.3385163 | 0.4132699
7.4 | 5.5276 | 45763 |  |  |  | 14.9 | 9.2 | 989.99176 | 5.105047 | 9.794953 | 101.0716 | 452.7779 | 0.3426206 | 0.419494
7.5 | 5.5883 | 46218 |  |  |  | 14.9 | 9.2 | 989.99176 | 5.161546097 | 9.738453903 | 101.658 | 454.642 | 0.3464125 | 0.4252788
7.6 | 5.6491 | 46430 |  |  |  | 14.9 | 9.2 | 989.99176 | 5.220388595 | 9.679611405 | 102.276 | 453.9678 | 0.3503617 | 0.4313395
7.7 | 5.7111 | 46847 |  |  |  | 14.9 | 9.2 | 989.99176 | 5.278538 | 9.621462 | 102.8941 | 455.2933 | 0.3542643 | 0.437365
7.8 | 5.7753 | 47263 |  |  |  | 14.9 | 9.2 | 989.99176 | 5.338897 | 9.561103 | 103.5437 | 456.4547 | 0.3583152 | 0.4436581
7.9 | 5.8361 | 47566 |  |  |  | 14.9 | 9.2 | 989.99176 | 5.396899339 | 9.503100661 | 104.1757 | 456.5942 | 0.362208 | 0.4497431
8 | 5.8967 | 47868 |  |  |  | 14.9 | 9.2 | 989.99176 | 5.454710822 | 9.445289178 | 104.8133 | 456.6978 | 0.366088 | 0.4558451
8.1 | 5.9563 | 48142 |  |  |  | 14.9 | 9.2 | 989.99176 | 5.511780843 | 9.388219157 | 105.4504 | 456.5368 | 0.3699182 | 0.4619056
8.2 | 6.0185 | 48564 |  |  |  | 14.9 | 9.2 | 989.99176 | 5.570084306 | 9.329915694 | 106.1094 | 457.6786 | 0.3738312 | 0.4681352
8.3 | 6.0779 | 48845 |  |  |  | 14.9 | 9.2 | 989.99176 | 5.62689 | 9.27311 | 106.7594 | 457.5241 | 0.3776436 | 0.4742424
8.4 | 6.1372 | 49175 |  |  |  | 14.9 | 9.2 | 989.99176 | 5.683143 | 9.216857 | 107.411 | 457.8209 | 0.381419 | 0.4803271
8.5 | 6.1979 | 49501 |  |  |  | 14.9 | 9.2 | 989.99176 | 5.740833 | 9.159167 | 108.0875 | 457.9714 | 0.3852908 | 0.4866059
8.6 | 6.2623 | 49870 |  |  |  | 14.9 | 9.2 | 989.99176 | 5.801825355 | 9.098174645 | 108.8121 | 458.3129 | 0.3893843 | 0.4932874
8.7 | 6.3206 | 50202 |  |  |  | 14.9 | 9.2 | 989.99176 | 5.857059833 | 9.042940167 | 109.4768 | 458.5631 | 0.3930913 | 0.4993769
8.8 | 6.3812 | 50539 |  |  |  | 14.9 | 9.2 | 989.99176 | 5.914548 | 8.985452 | 110.1772 | 458.7066 | 0.3969495 | 0.5057544
8.9 | 6.4431 | 50842 |  |  |  | 14.9 | 9.2 | 989.99176 | 5.973650393 | 8.926349607 | 110.9067 | 458.4215 | 0.4009161 | 0.5123537
9 | 6.5041 | 51203 |  |  |  | 14.9 | 9.2 | 989.99176 | 6.031317 | 8.868683 | 111.6278 | 458.6939 | 0.4047864 | 0.5188349
9.1 | 6.5649 | 51537 |  |  |  | 14.9 | 9.2 | 989.99176 | 6.089033 | 8.810967 | 112.359 | 458.6814 | 0.4086599 | 0.525364
9.2 | 6.6872 | 52339 |  |  |  | 14.9 | 9.2 | 989.99176 | 6.203928 | 8.696072 | 113.8436 | 459.745 | 0.416371 | 0.5384898
9.3 | 6.7513 | 52686 |  |  |  | 14.9 | 9.2 | 989.99176 | 6.264823819 | 8.635176181 | 114.6464 | 459.5522 | 0.420458 | 0.5455171
9.4 | 6.8132 | 53091 |  |  |  | 14.9 | 9.2 | 989.99176 | 6.322984 | 8.577016 | 115.4238 | 459.9658 | 0.4243614 | 0.5522752
9.5 | 6.8751 | 53480 |  |  |  | 14.9 | 9.2 | 989.99176 | 6.38129242 | 8.51870758 | 116.2138 | 460.1861 | 0.4282747 | 0.5590966
9.6 | 6.9371 | 53880 |  |  |  | 14.9 | 9.2 | 989.99176 | 6.43959902 | 8.46040098 | 117.0148 | 460.4547 | 0.4321879 | 0.5659646
9.7 | 6.9995 | 54287 |  |  |  | 14.9 | 9.2 | 989.99176 | 6.498241 | 8.401759 | 117.8315 | 460.7173 | 0.4361236 | 0.5729201
9.8 | 7.0614 | 54714 |  |  |  | 14.9 | 9.2 | 989.99176 | 6.556198281 | 8.343801719 | 118.65 | 461.1379 | 0.4400133 | 0.5798423
9.9 | 7.1231 | 55149 |  |  |  | 14.9 | 9.2 | 989.99176 | 6.613882 | 8.286118 | 119.4759 | 461.5908 | 0.4438847 | 0.5867796
10 | 7.1851 | 55572 |  |  |  | 14.9 | 9.2 | 989.99176 | 6.671975938 | 8.228024062 | 120.3195 | 461.8703 | 0.44778362 | 0.5938153
10.1 | 7.2491 | 56055 |  |  |  | 14.9 | 9.2 | 989.99176 | 6.731516 | 8.168484 | 121.1965 | 462.5133 | 0.4517796 | 0.6010779
10.2 | 7.3111 | 56479 |  |  |  | 14.9 | 9.2 | 989.99176 | 6.789601 | 8.110399 | 122.0645 | 462.698 | 0.4556779 | 0.6082142
10.3 | 7.3728 | 56953 |  |  |  | 14.9 | 9.2 | 989.99176 | 6.846924 | 8.053076 | 122.9334 | 463.2835 | 0.4595251 | 0.6153071
10.4 | 7.4346 | 57440 |  |  |  | 14.9 | 9.2 | 989.99176 | 6.90422776 | 7.99577224 | 123.8144 | 463.9202 | 0.463371 | 0.6224483
10.5 | 7.4968 | 57940 |  |  |  | 14.9 | 9.2 | 989.99176 | 6.96181101 | 7.93818899 | 124.7125 | 464.5884 | 0.4672356 | 0.6296761
10.6 | 7.559 | 58419 |  |  |  | 14.9 | 9.2 | 989.99176 | 7.019588 | 7.880412 | 125.6269 | 465.0198 | 0.4711133 | 0.636981
10.7 | 7.6207 | 58936 |  |  |  | 14.9 | 9.2 | 989.99176 | 7.076514444 | 7.823485556 | 126.541 | 465.7462 | 0.4749339 | 0.644231
10.8 | 7.6825 | 59433 |  |  |  | 14.9 | 9.2 | 989.99176 | 7.133725 | 7.766275 | 127.4732 | 466.2392 | 0.4787735 | 0.6515706
10.9 | 7.7463 | 59961 |  |  |  | 14.9 | 9.2 | 989.99176 | 7.19265 | 7.70735 | 128.4478 | 466.8124 | 0.4827282 | 0.6591868
11 | 7.8083 | 60509 |  |  |  | 14.9 | 9.2 | 989.99176 | 7.24959 | 7.65041 | 129.4038 | 467.5985 | 0.4865497 | 0.666602
11.1 | 7.8701 | 61059 |  |  |  | 14.9 | 9.2 | 989.99176 | 7.306312 | 7.593688 | 130.3703 | 468.3504 | 0.4903565 | 0.6740438
11.2 | 7.9321 | 61593 |  |  |  | 14.9 | 9.2 | 989.99176 | 7.363381 | 7.536619 | 131.3575 | 468.8958 | 0.4941866 | 0.6815875
11.3 | 7.9942 | 62150 |  |  |  | 14.9 | 9.2 | 989.99176 | 7.420337975 | 7.479662025 | 132.3578 | 469.5605 | 0.4980093 | 0.6891736
11.4 | 8.0565 | 62730 |  |  |  | 14.9 | 9.2 | 989.99176 | 7.477282545 | 7.422717455 | 133.3732 | 470.3343 | 0.501831 | 0.696816
11.5 | 8.1182 | 63316 |  |  |  | 14.9 | 9.2 | 989.99176 | 7.533571714 | 7.366428286 | 134.3924 | 471.1279 | 0.5056088 | 0.7044283
11.6 | 8.1803 | 63893 |  |  |  | 14.9 | 9.2 | 989.99176 | 7.590344 | 7.309656 | 135.4362 | 471.7573 | 0.5094191 | 0.712165
11.7 | 8.2429 | 64524 |  |  |  | 14.9 | 9.2 | 989.99176 | 7.647117646 | 7.252882354 | 136.4963 | 472.716 | 0.5132294 | 0.7199623
11.8 | 8.3066 | 65136 |  |  |  | 14.9 | 9.2 | 989.99176 | 7.705166744 | 7.194833256 | 137.5976 | 473.3804 | 0.5171253 | 0.727998
11.9 | 8.3684 | 65765 |  |  |  | 14.9 | 9.2 | 989.99176 | 7.761159 | 7.138841 | 138.6768 | 474.2321 | 0.5208831 | 0.7358108
12 | 8.4301 | 66418 |  |  |  | 14.9 | 9.2 | 989.99176 | 7.816829397 | 7.083170603 | 139.7668 | 475.206 | 0.5246194 | 0.7436396
12.1 | 8.4922 | 67097 |  |  |  | 14.9 | 9.2 | 989.99176 | 7.87266 | 7.02734 | 140.8772 | 476.2802 | 0.5283664 | 0.7515529
12.2 | 8.5543 | 67732 |  |  |  | 14.9 | 9.2 | 989.99176 | 7.928896578 | 6.971103422 | 142.0136 | 476.9401 | 0.5321407 | 0.7595877
12.3 | 8.6161 | 68413 |  |  |  | 14.9 | 9.2 | 989.99176 | 7.984409 | 6.915591 | 143.1536 | 477.8993 | 0.5358663 | 0.7675827
12.4 | 8.6779 | 69093 |  |  |  | 14.9 | 9.2 | 989.99176 | 8.03993 | 6.86007 | 144.3122 | 478.7745 | 0.5395926 | 0.7756435
12.5 | 8.7405 | 69802 |  |  |  | 14.9 | 9.2 | 989.99176 | 8.095983233 | 6.804016767 | 145.5011 | 479.7353 | 0.5433546 | 0.7838481
12.6 | 8.8042 | 70507 |  |  |  | 14.9 | 9.2 | 989.99176 | 8.153174 | 6.746826 | 146.7344 | 480.5075 | 0.5471929 | 0.792289
12.7 | 8.8661 | 71239 |  |  |  | 14.9 | 9.2 | 989.99176 | 8.208315 | 6.691685 | 147.9436 | 481.5282 | 0.5508936 | 0.8004955
12.8 | 8.928 | 71927 |  |  |  | 14.9 | 9.2 | 989.99176 | 8.263862 | 6.636138 | 149.1819 | 482.1429 | 0.5546216 | 0.8088311
12.9 | 8.99 | 72718 |  |  |  | 14.9 | 9.2 | 989.99176 | 8.318558347 | 6.581441653 | 150.4217 | 483.4275 | 0.5582925 | 0.8171074
13 | 9.0521 | 73472 |  |  |  | 14.9 | 9.2 | 989.99176 | 8.373696288 | 6.526303712 | 151.6926 | 484.3481 | 0.561993 | 0.8255205
13.1 | 9.1136 | 74233 |  |  |  | 14.9 | 9.2 | 989.99176 | 8.42817 | 6.47183 | 152.9694 | 485.2802 | 0.565649 | 0.8339022
13.2 | 9.1756 | 74962 |  |  |  | 14.9 | 9.2 | 989.99176 | 8.483438373 | 6.416561627 | 154.287 | 485.8609 | 0.5693583 | 0.8424788
13.3 | 9.2381 | 75746 |  |  |  | 14.9 | 9.2 | 989.99176 | 8.538699309 | 6.361300691 | 155.6273 | 486.7142 | 0.5730671 | 0.8511283
13.4 | 9.3019 | 76544 |  |  |  | 14.9 | 9.2 | 989.99176 | 8.595130976 | 6.304869024 | 157.0202 | 487.4787 | 0.5768544 | 0.860039
13.5 | 9.3639 | 77364 |  |  |  | 14.9 | 9.2 | 989.99176 | 8.649559506 | 6.250440494 | 158.3875 | 488.4476 | 0.5805073 | 0.8687093
13.6 | 9.4258 | 78183 |  |  |  | 14.9 | 9.2 | 989.99176 | 8.703897 | 6.196103 | 159.7765 | 489.3272 | 0.5841542 | 0.8774407
13.7 | 9.4879 | 79007 |  |  |  | 14.9 | 9.2 | 989.99176 | 8.758389 | 6.141611 | 161.1941 | 490.1357 | 0.5878113 | 0.8862741
13.8 | 9.5502 | 79810 |  |  |  | 14.9 | 9.2 | 989.99176 | 8.813274365 | 6.086725635 | 162.6477 | 490.6925 | 0.5914949 | 0.8952509
13.9 | 9.6119 | 80661 |  |  |  | 14.9 | 9.2 | 989.99176 | 8.867117 | 6.032883 | 164.0993 | 491.5378 | 0.5951085 | 0.9041362
14 | 9.6736 | 81541 |  |  |  | 14.9 | 9.2 | 989.99176 | 8.920691 | 5.979309 | 165.5696 | 492.4878 | 0.5987041 | 0.9130562
14.1 | 9.7366 | 82410 |  |  |  | 14.9 | 9.2 | 989.99176 | 8.975667265 | 5.924332735 | 167.106 | 493.1599 | 0.6023938 | 0.9222932
14.2 | 9.8612 | 84169 |  |  |  | 14.9 | 9.2 | 989.99176 | 9.084026 | 5.815974 | 170.2194 | 494.4736 | 0.6096661 | 0.9407529
14.3 | 9.9231 | 85100 |  |  |  | 14.9 | 9.2 | 989.99176 | 9.13732915 | 5.76267085 | 171.7939 | 495.361 | 0.6132436 | 0.9499602
14.4 | 9.9853 | 86034 |  |  |  | 14.9 | 9.2 | 989.99176 | 9.190905061 | 5.709094939 | 173.4061 | 496.1418 | 0.6168393 | 0.9593007
14.5 | 10.0475 | 86991 |  |  |  | 14.9 | 9.2 | 989.99176 | 9.244269 | 5.655731 | 175.0422 | 496.9715 | 0.6204207 | 0.9686918
14.6 | 10.1095 | 87910 |  |  |  | 14.9 | 9.2 | 989.99176 | 9.297783015 | 5.602216985 | 176.7143 | 497.4697 | 0.6240123 | 0.9781988
14.7 | 10.1715 | 88880 |  |  |  | 14.9 | 9.2 | 989.99176 | 9.35082652 | 5.54917348 | 178.4035 | 498.1966 | 0.6275722 | 0.9877122
14.8 | 10.2335 | 89890 |  |  |  | 14.9 | 9.2 | 989.99176 | 9.403500685 | 5.496499315 | 180.1131 | 499.0752 | 0.6311074 | 0.9972498
14.9 | 10.2976 | 90895 |  |  |  | 14.9 | 9.2 | 989.99176 | 9.458321 | 5.441679 | 181.9276 | 499.6217 | 0.6347866 | 1.007274
15 | 10.4199 | 92904 |  |  |  | 14.9 | 9.2 | 989.99176 | 9.562070916 | 5.337929084 | 185.4636 | 500.9284 | 0.6417497 | 1.026523
15.1 | 10.4821 | 93974 |  |  |  | 14.9 | 9.2 | 989.99176 | 9.614391071 | 5.285608929 | 187.2995 | 501.7313 | 0.6452611 | 1.036373
15.2 | 10.5443 | 95060 |  |  |  | 14.9 | 9.2 | 989.99176 | 9.66656349 | 5.23343651 | 189.1667 | 502.5198 | 0.6487627 | 1.046293
15.3 | 10.6064 | 96116 |  |  |  | 14.9 | 9.2 | 989.99176 | 9.718912914 | 5.181087086 | 191.078 | 503.0197 | 0.652276 | 1.056346
15.4 | 10.6684 | 97242 |  |  |  | 14.9 | 9.2 | 989.99176 | 9.770515993 | 5.129484007 | 193.0003 | 503.8439 | 0.6557393 | 1.066356
15.5 | 10.7304 | 98428 |  |  |  | 14.9 | 9.2 | 989.99176 | 9.821565062 | 5.078434938 | 194.9403 | 504.9135 | 0.6591654 | 1.076358
15.6 | 10.7945 | 99594 |  |  |  | 14.9 | 9.2 | 989.99176 | 9.874898801 | 5.025101199 | 197.0093 | 505.5294 | 0.6627449 | 1.086916
15.7 | 10.8565 | 100777 |  |  |  | 14.9 | 9.2 | 989.99176 | 9.925976 | 4.974024 | 199.0323 | 506.3348 | 0.6661729 | 1.097132
15.8 | 10.9184 | 101969 |  |  |  | 14.9 | 9.2 | 989.99176 | 9.976869 | 4.923131 | 201.0899 | 507.0817 | 0.6695885 | 1.107417
15.9 | 10.9803 | 103120 |  |  |  | 14.9 | 9.2 | 989.99176 | 10.02814148 | 4.87185852 | 203.2062 | 507.4649 | 0.6730296 | 1.117886
16 | 11.0424 | 104358 |  |  |  | 14.9 | 9.2 | 989.99176 | 10.07881 | 4.821189593 | 205.3418 | 508.2161 | 0.6764302 | 1.128341
16.1 | 11.1046 | 105620 |  |  |  | 14.9 | 9.2 | 989.99176 | 10.12935773 | 4.77064227 | 207.5175 | 508.9691 | 0.6798227 | 1.13888
16.2 | 11.1666 | 106925 |  |  |  | 14.9 | 9.2 | 989.99176 | 10.17931 | 4.720692 | 209.7133 | 509.8628 | 0.683175 | 1.149406
16.3 | 11.2289 | 108162 |  |  |  | 14.9 | 9.2 | 989.99176 | 10.23019 | 4.669813827 | 211.9981 | 510.2026 | 0.6865897 | 1.160242
16.4 | 11.2931 | 109542 |  |  |  | 14.9 | 9.2 | 989.99176 | 10.28164 | 4.618356057 | 214.3602 | 511.0184 | 0.6900432 | 1.171322
16.5 | 11.3551 | 110872 |  |  |  | 14.9 | 9.2 | 989.99176 | 10.33136 | 4.568636612 | 216.693 | 511.6546 | 0.6933801 | 1.182146
16.6 | 11.4171 | 112172 |  |  |  | 14.9 | 9.2 | 989.99176 | 10.38136 | 4.518640162 | 219.0906 | 511.989 | 0.6967356 | 1.19315
16.7 | 11.4792 | 113604 |  |  |  | 14.9 | 9.2 | 989.99176 | 10.43024 | 4.469762534 | 221.4864 | 512.9163 | 0.7000159 | 1.204026
16.8 | 11.5415 | 115051 |  |  |  | 14.9 | 9.2 | 989.99176 | 10.47918 | 4.420823 | 223.9383 | 513.762 | 0.7033004 | 1.215035
16.9 | 11.6034 | 116513 |  |  |  | 14.9 | 9.2 | 989.99176 | 10.52758 | 4.372423 | 226.4172 | 514.5943 | 0.7065488 | 1.226044
17 | 11.6653 | 117938 |  |  |  | 14.9 | 9.2 | 989.99176 | 10.57632 | 4.323680523 | 228.9697 | 515.0813 | 0.7098201 | 1.237254
17.1 | 11.7277 | 119480 |  |  |  | 14.9 | 9.2 | 989.99176 | 10.62448142 | 4.27551858 | 231.5489 | 516.0032 | 0.7130524 | 1.248456
17.2 | 11.7922 | 121046 |  |  |  | 14.9 | 9.2 | 989.99176 | 10.67452 | 4.225478241 | 234.2911 | 516.648 | 0.7164109 | 1.260229
17.3 | 11.8546 | 122640 |  |  |  | 14.9 | 9.2 | 989.99176 | 10.72220356 | 4.17779644 | 236.9651 | 517.5447 | 0.719611 | 1.271577
17.4 | 11.9164 | 124265 |  |  |  | 14.9 | 9.2 | 989.99176 | 10.769 | 4.131001 | 239.6494 | 518.5284 | 0.7227516 | 1.282841
17.5 | 11.9787 | 125924 |  |  |  | 14.9 | 9.2 | 989.99176 | 10.81598 | 4.084019254 | 242.4062 | 519.4751 | 0.7259047 | 1.29428
17.6 | 12.0408 | 127541 |  |  |  | 14.9 | 9.2 | 989.99176 | 10.86315 | 4.03685 | 245.2387 | 520.0688 | 0.7290705 | 1.305897
17.7 | 12.1029 | 129288 |  |  |  | 14.9 | 9.2 | 989.99176 | 10.90912 | 3.990880748 | 248.0635 | 521.1892 | 0.7321557 | 1.317349
17.8 | 12.165 | 131076 |  |  |  | 14.9 | 9.2 | 989.99176 | 10.95471 | 3.945290246 | 250.93 | 522.3608 | 0.7352154 | 1.328839
17.9 | 12.2269 | 132898 |  |  |  | 14.9 | 9.2 | 989.99176 | 10.99979 | 3.900213683 | 253.8301 | 523.5706 | 0.7382407 | 1.34033
18 | 12.291 | 134751 |  |  |  | 14.9 | 9.2 | 989.99176 | 11.04678 | 3.853223 | 256.9256 | 524.4748 | 0.7413944 | 1.352451
18.1 | 12.3532 | 136661 |  |  |  | 14.9 | 9.2 | 989.99176 | 11.09134 | 3.808659 | 259.9318 | 525.7571 | 0.7443853 | 1.364084
18.2 | 12.4152 | 138498 |  |  |  | 14.9 | 9.2 | 989.99176 | 11.13638 | 3.763621283 | 263.0423 | 526.5236 | 0.747408 | 1.37598
18.3 | 12.4775 | 140461 |  |  |  | 14.9 | 9.2 | 989.99176 | 11.18055 | 3.719447 | 266.1664 | 527.7187 | 0.7503727 | 1.387786
18.4 | 12.5399 | 142492 |  |  |  | 14.9 | 9.2 | 989.99176 | 11.2242 | 3.675799882 | 269.3269 | 529.0671 | 0.753302 | 1.39959
18.5 | 12.6017 | 144598 |  |  |  | 14.9 | 9.2 | 989.99176 | 11.26655 | 3.633445633 | 272.4664 | 530.7003 | 0.7561446 | 1.41118
18.6 | 12.6634 | 146622 |  |  |  | 14.9 | 9.2 | 989.99176 | 11.30957 | 3.590434237 | 275.7304 | 531.7586 | 0.7590313 | 1.423088
18.7 | 12.7255 | 148747 |  |  |  | 14.9 | 9.2 | 989.99176 | 11.35204 | 3.547955 | 279.0316 | 533.0829 | 0.7618822 | 1.43499