## Лист1
Файл | C:\Testsystems\Metal\Tests\Зульфия\Горячая_быстрая_200_50\200_50_1\200_50_1.001.rez
Вид испытания | сжатие | 1
Дата | 28 Ноябрь 2025 г. | 15:59
Скорость [мм/мин] | 50
Форма | Круглый | 0
Начальные размеры: [мм]
Диаметр | Толщина | Ширина | Длина | База | Расч.дл
9.2 |  |  | 15 | 10 | 14.9
Размеры после испытания: [мм]
[6 empty] | H0 | D0 | V | Hк
Количество точек | 102 |  |  |  |  | 14.9 | 9.2 | 989.99176 | 4.46
Время [с] | Перемещение [мм] | Усилие [Н] |  |  |  | H0 | D0 | V | ∆H оконч, мм | Hi оконч, мм | Si, мм2 | σi, МПа | ε | e
0 | 0 | 105 |  |  |  | 14.9 | 9.2 | 989.99176 | 0 | 14.9 | 66.4424 | 1.580316 | 0 | 0
0.1 | 0.6006 | 2273 |  |  |  | 14.9 | 9.2 | 989.99176 | 0.5796122545 | 14.32039 | 69.13163 | 32.87931 | 0.03890015 | 0.03967697
0.2 | 0.6996 | 2796 |  |  |  | 14.9 | 9.2 | 989.99176 | 0.673783134 | 14.22622 | 69.58925 | 40.17862 | 0.04522034 | 0.04627469
0.3 | 0.9939 | 8256 |  |  |  | 14.9 | 9.2 | 989.99176 | 0.917668224 | 13.98233 | 70.80305 | 116.6051 | 0.06158847 | 0.0635667
0.4 | 1.3924 | 19957 |  |  |  | 14.9 | 9.2 | 989.99176 | 1.208127 | 13.69187 | 72.30506 | 276.0111 | 0.08108235 | 0.08455877
0.5 | 1.4936 | 22438 |  |  |  | 14.9 | 9.2 | 989.99176 | 1.286418727 | 13.61358 | 72.72089 | 308.5496 | 0.08633683 | 0.0902933
0.6 | 1.5953 | 24841 |  |  |  | 14.9 | 9.2 | 989.99176 | 1.365931 | 13.53407 | 73.14812 | 339.5986 | 0.0916732 | 0.09615105
0.7 | 1.6966 | 26812 |  |  |  | 14.9 | 9.2 | 989.99176 | 1.449031398 | 13.45097 | 73.60004 | 364.2933 | 0.09725043 | 0.1023101
0.8 | 1.7985 | 27993 |  |  |  | 14.9 | 9.2 | 989.99176 | 1.540027 | 13.35997 | 74.10133 | 377.7665 | 0.1033575 | 0.109098
0.9 | 2.0012 | 29544 |  |  |  | 14.9 | 9.2 | 989.99176 | 1.728405476 | 13.17159 | 75.16112 | 393.0756 | 0.1160004 | 0.1232986
1 | 2.1052 | 30120 |  |  |  | 14.9 | 9.2 | 989.99176 | 1.82708698 | 13.07291302 | 75.72847 | 397.7368 | 0.1226233 | 0.1308188
1.1 | 2.2064 | 30644 |  |  |  | 14.9 | 9.2 | 989.99176 | 1.923448626 | 12.97655 | 76.29082 | 401.6735 | 0.1290905 | 0.1382172
1.2 | 2.3083 | 31153 |  |  |  | 14.9 | 9.2 | 989.99176 | 2.020649 | 12.87935 | 76.86659 | 405.2866 | 0.135614 | 0.1457359
1.3 | 2.4101 | 31685 |  |  |  | 14.9 | 9.2 | 989.99176 | 2.117537 | 12.78246 | 77.44922 | 409.1068 | 0.1421165 | 0.153287
1.4 | 2.5118 | 32184 |  |  |  | 14.9 | 9.2 | 989.99176 | 2.214629036 | 12.68537 | 78.042 | 412.3933 | 0.1486328 | 0.1609118
1.5 | 2.6136 | 32703 |  |  |  | 14.9 | 9.2 | 989.99176 | 2.311637 | 12.58836 | 78.64341 | 415.8391 | 0.1551434 | 0.1685884
1.6 | 2.7147 | 33242 |  |  |  | 14.9 | 9.2 | 989.99176 | 2.407759993 | 12.49224 | 79.24854 | 419.4652 | 0.1615946 | 0.1762536
1.7 | 2.8165 | 33708 |  |  |  | 14.9 | 9.2 | 989.99176 | 2.505257182 | 12.39474 | 79.87191 | 422.0257 | 0.1681381 | 0.1840888
1.8 | 3.0229 | 34762 |  |  |  | 14.9 | 9.2 | 989.99176 | 2.701925073 | 12.19807 | 81.15967 | 428.3162 | 0.1813373 | 0.2000831
1.9 | 3.1247 | 35274 |  |  |  | 14.9 | 9.2 | 989.99176 | 2.798997521 | 12.101 | 81.81072 | 431.166 | 0.1878522 | 0.2080729
2 | 3.2263 | 35769 |  |  |  | 14.9 | 9.2 | 989.99176 | 2.896027 | 12.00397 | 82.47201 | 433.7108 | 0.1943642 | 0.2161235
2.1 | 3.3281 | 36311 |  |  |  | 14.9 | 9.2 | 989.99176 | 2.992822 | 11.90718 | 83.14244 | 436.7324 | 0.2008606 | 0.2242198
2.2 | 3.4301 | 36793 |  |  |  | 14.9 | 9.2 | 989.99176 | 3.090372 | 11.80963 | 83.82921 | 438.9043 | 0.2074075 | 0.2324461
2.3 | 3.5326 | 37303 |  |  |  | 14.9 | 9.2 | 989.99176 | 3.188163 | 11.71184 | 84.52916 | 441.3033 | 0.2139707 | 0.2407612
2.4 | 3.7354 | 38298 |  |  |  | 14.9 | 9.2 | 989.99176 | 3.381775417 | 11.51822 | 85.95003 | 445.5845 | 0.2269648 | 0.2574307
2.5 | 3.8404 | 38801 |  |  |  | 14.9 | 9.2 | 989.99176 | 3.482131 | 11.41787 | 86.70548 | 447.5035 | 0.2337001 | 0.2661816
2.6 | 3.9426 | 39279 |  |  |  | 14.9 | 9.2 | 989.99176 | 3.579917 | 11.32008 | 87.45446 | 449.1366 | 0.2402629 | 0.2747828
2.7 | 4.0452 | 39793 |  |  |  | 14.9 | 9.2 | 989.99176 | 3.677771 | 11.22223 | 88.21704 | 451.0807 | 0.2468303 | 0.2834647
2.8 | 4.1475 | 40274 |  |  |  | 14.9 | 9.2 | 989.99176 | 3.775630021 | 11.12437 | 88.99306 | 452.5521 | 0.253398 | 0.292223
2.9 | 4.2499 | 40799 |  |  |  | 14.9 | 9.2 | 989.99176 | 3.873182 | 11.02682 | 89.78037 | 454.4312 | 0.2599451 | 0.3010309
3 | 4.3525 | 41306 |  |  |  | 14.9 | 9.2 | 989.99176 | 3.971101049 | 10.9289 | 90.58477 | 455.9928 | 0.2665168 | 0.3099507
3.1 | 4.5567 | 42368 |  |  |  | 14.9 | 9.2 | 989.99176 | 4.165495072 | 10.7345 | 92.22519 | 459.3973 | 0.2795634 | 0.3278979
3.2 | 4.6625 | 42906 |  |  |  | 14.9 | 9.2 | 989.99176 | 4.266327449 | 10.63367 | 93.0997 | 460.8608 | 0.2863307 | 0.3373356
3.3 | 4.7658 | 43411 |  |  |  | 14.9 | 9.2 | 989.99176 | 4.364965 | 10.53504 | 93.97137 | 461.9598 | 0.2929506 | 0.3466548
3.4 | 4.8693 | 43935 |  |  |  | 14.9 | 9.2 | 989.99176 | 4.463626 | 10.43637 | 94.85975 | 463.1575 | 0.2995722 | 0.356064
3.5 | 4.9727 | 44460 |  |  |  | 14.9 | 9.2 | 989.99176 | 4.56217859 | 10.33782141 | 95.76406 | 464.266 | 0.3061865 | 0.3655521
3.6 | 5.0762 | 44984 |  |  |  | 14.9 | 9.2 | 989.99176 | 4.660840236 | 10.23916 | 96.68682 | 465.2547 | 0.3128081 | 0.3751417
3.7 | 5.1792 | 45469 |  |  |  | 14.9 | 9.2 | 989.99176 | 4.759362 | 10.14064 | 97.62618 | 465.746 | 0.3194203 | 0.3848103
3.8 | 5.2827 | 46007 |  |  |  | 14.9 | 9.2 | 989.99176 | 4.857894 | 10.04211 | 98.58408 | 466.6778 | 0.3260332 | 0.3945744
3.9 | 5.3894 | 46552 |  |  |  | 14.9 | 9.2 | 989.99176 | 4.959562108 | 9.940437892 | 99.59237 | 467.4254 | 0.3328565 | 0.4047501
4 | 5.4927 | 47104 |  |  |  | 14.9 | 9.2 | 989.99176 | 5.057765216 | 9.842234784 | 100.5861 | 468.2954 | 0.3394473 | 0.4146784
4.1 | 5.5964 | 47662 |  |  |  | 14.9 | 9.2 | 989.99176 | 5.156312923 | 9.743687077 | 101.6034 | 469.0985 | 0.34606127 | 0.4247416
4.2 | 5.6995 | 48230 |  |  |  | 14.9 | 9.2 | 989.99176 | 5.254168295 | 9.645831705 | 102.6342 | 469.9216 | 0.3526287 | 0.4348353
4.3 | 5.8029 | 48780 |  |  |  | 14.9 | 9.2 | 989.99176 | 5.35248987 | 9.54751013 | 103.6911 | 470.4358 | 0.3592275 | 0.4450808
4.4 | 5.9059 | 49375 |  |  |  | 14.9 | 9.2 | 989.99176 | 5.449996 | 9.450004 | 104.761 | 471.3109 | 0.3657715 | 0.455346
4.5 | 6.0094 | 49973 |  |  |  | 14.9 | 9.2 | 989.99176 | 5.547974 | 9.352026 | 105.8585 | 472.0734 | 0.3723473 | 0.4657682
4.6 | 6.1128 | 50598 |  |  |  | 14.9 | 9.2 | 989.99176 | 5.645603367 | 9.254396633 | 106.9753 | 472.9877 | 0.3788996 | 0.4762625
4.7 | 6.2192 | 51265 |  |  |  | 14.9 | 9.2 | 989.99176 | 5.745845 | 9.154155 | 108.1467 | 474.032 | 0.3856272 | 0.4871533
4.8 | 6.3227 | 51910 |  |  |  | 14.9 | 9.2 | 989.99176 | 5.843389015 | 9.056610985 | 109.3115 | 474.8814 | 0.3921738 | 0.4978662
4.9 | 6.4257 | 52540 |  |  |  | 14.9 | 9.2 | 989.99176 | 5.94057191 | 8.95942809 | 110.4972 | 475.4871 | 0.3986961 | 0.5086548
5 | 6.5291 | 53196 |  |  |  | 14.9 | 9.2 | 989.99176 | 6.037914734 | 8.862085266 | 111.7109 | 476.1933 | 0.4052292 | 0.5195791
5.1 | 6.6323 | 53880 |  |  |  | 14.9 | 9.2 | 989.99176 | 6.13479902 | 8.76520098 | 112.9457 | 477.0434 | 0.4117315 | 0.5305718
5.2 | 6.7357 | 54579 |  |  |  | 14.9 | 9.2 | 989.99176 | 6.231745 | 8.668255 | 114.2089 | 477.8875 | 0.4182379 | 0.5416937
5.3 | 6.8391 | 55337 |  |  |  | 14.9 | 9.2 | 989.99176 | 6.328146 | 8.571854 | 115.4933 | 479.136 | 0.4247078 | 0.5528771
5.4 | 7.0477 | 56918 |  |  |  | 14.9 | 9.2 | 989.99176 | 6.522147647 | 8.377852353 | 118.1677 | 481.6713 | 0.43772803 | 0.5757696
5.5 | 7.1506 | 57744 |  |  |  | 14.9 | 9.2 | 989.99176 | 6.617420776 | 8.282579224 | 119.527 | 483.1043 | 0.4441222 | 0.5872068
5.6 | 7.254 | 58597 |  |  |  | 14.9 | 9.2 | 989.99176 | 6.712945 | 8.187055 | 120.9216 | 484.5867 | 0.4505332 | 0.5988069
5.7 | 7.3574 | 59421 |  |  |  | 14.9 | 9.2 | 989.99176 | 6.808736 | 8.091264 | 122.3532 | 485.6515 | 0.4569622 | 0.6105763
5.8 | 7.4603 | 60282 |  |  |  | 14.9 | 9.2 | 989.99176 | 6.903686153 | 7.996313847 | 123.806 | 486.9069 | 0.4633346 | 0.6223805
5.9 | 7.5636 | 61168 |  |  |  | 14.9 | 9.2 | 989.99176 | 6.998805272 | 7.901194728 | 125.2965 | 488.1862 | 0.4697185 | 0.6343472
6 | 7.6667 | 62136 |  |  |  | 14.9 | 9.2 | 989.99176 | 7.092967244 | 7.807032756 | 126.8077 | 490.0018 | 0.4760381 | 0.6463363
6.1 | 7.7836 | 63208 |  |  |  | 14.9 | 9.2 | 989.99176 | 7.199968932 | 7.700031068 | 128.5698 | 491.6239 | 0.4832194 | 0.6601368
6.2 | 7.8902 | 64260 |  |  |  | 14.9 | 9.2 | 989.99176 | 7.29685529 | 7.60314471 | 130.2082 | 493.5173 | 0.4897218 | 0.6727993
6.3 | 7.9937 | 65321 |  |  |  | 14.9 | 9.2 | 989.99176 | 7.390559 | 7.509441 | 131.8329 | 495.4831 | 0.4960106 | 0.6852001
6.4 | 8.0971 | 66363 |  |  |  | 14.9 | 9.2 | 989.99176 | 7.484337 | 7.415663 | 133.5001 | 497.1007 | 0.5023045 | 0.6977669
6.5 | 8.2002 | 67482 |  |  |  | 14.9 | 9.2 | 989.99176 | 7.577104953 | 7.322895047 | 135.1913 | 499.1593 | 0.5085305 | 0.7103555
6.6 | 8.3036 | 68630 |  |  |  | 14.9 | 9.2 | 989.99176 | 7.669904895 | 7.230095105 | 136.9265 | 501.2177 | 0.5147587 | 0.723109
6.7 | 8.4067 | 69828 |  |  |  | 14.9 | 9.2 | 989.99176 | 7.761943162 | 7.138056838 | 138.6921 | 503.4751 | 0.5209358 | 0.7359206
6.8 | 8.51 | 70965 |  |  |  | 14.9 | 9.2 | 989.99176 | 7.854745 | 7.045255 | 140.5189 | 505.0209 | 0.5271641 | 0.7490068
6.9 | 8.6136 | 72213 |  |  |  | 14.9 | 9.2 | 989.99176 | 7.946821 | 6.953179 | 142.3797 | 507.1859 | 0.5333437 | 0.7621623
7 | 8.8208 | 74779 |  |  |  | 14.9 | 9.2 | 989.99176 | 8.130328 | 6.769672 | 146.2393 | 511.347 | 0.5456596 | 0.7889086
7.1 | 8.924 | 76205 |  |  |  | 14.9 | 9.2 | 989.99176 | 8.220361 | 6.679639 | 148.2104 | 514.1678 | 0.5517021 | 0.8022973
7.2 | 9.0274 | 77524 |  |  |  | 14.9 | 9.2 | 989.99176 | 8.311582146 | 6.588417854 | 150.2624 | 515.924 | 0.5578243 | 0.816048
7.3 | 9.1309 | 78946 |  |  |  | 14.9 | 9.2 | 989.99176 | 8.401952109 | 6.498047891 | 152.3522 | 518.181 | 0.5638894 | 0.8298594
7.4 | 9.2342 | 80438 |  |  |  | 14.9 | 9.2 | 989.99176 | 8.491475727 | 6.408524273 | 154.4805 | 520.7002 | 0.5698977 | 0.8437322
7.5 | 9.3376 | 81885 |  |  |  | 14.9 | 9.2 | 989.99176 | 8.581515 | 6.318485 | 156.6818 | 522.6197 | 0.5759406 | 0.8578817
7.6 | 9.4406 | 83426 |  |  |  | 14.9 | 9.2 | 989.99176 | 8.670286029 | 6.229713971 | 158.9145 | 524.9742 | 0.5818984 | 0.8720308
7.7 | 9.547 | 85112 |  |  |  | 14.9 | 9.2 | 989.99176 | 8.761118348 | 6.138881652 | 161.2658 | 527.7746 | 0.58799452 | 0.8867186
7.8 | 9.6504 | 86657 |  |  |  | 14.9 | 9.2 | 989.99176 | 8.850253 | 6.049747 | 163.6418 | 529.5529 | 0.5939767 | 0.9013447
7.9 | 9.754 | 88332 |  |  |  | 14.9 | 9.2 | 989.99176 | 8.938386478 | 5.961613522 | 166.061 | 531.9249 | 0.5998917 | 0.91602
8 | 9.8575 | 90077 |  |  |  | 14.9 | 9.2 | 989.99176 | 9.025774 | 5.874226 | 168.5314 | 534.4819 | 0.6057566 | 0.9307869
8.1 | 9.9607 | 91730 |  |  |  | 14.9 | 9.2 | 989.99176 | 9.113711045 | 5.786288955 | 171.0927 | 536.1421 | 0.6116585 | 0.9458701
8.2 | 10.0642 | 93512 |  |  |  | 14.9 | 9.2 | 989.99176 | 9.200756948 | 5.699243052 | 173.7058 | 538.3354 | 0.6175005 | 0.9610278
8.3 | 10.1673 | 95373 |  |  |  | 14.9 | 9.2 | 989.99176 | 9.286673 | 5.613327 | 176.3645 | 540.772 | 0.6232667 | 0.9762177
8.4 | 10.271 | 97312 |  |  |  | 14.9 | 9.2 | 989.99176 | 9.372469648 | 5.527530352 | 179.102 | 543.3328 | 0.6290248 | 0.9916201
8.5 | 10.3778 | 99274 |  |  |  | 14.9 | 9.2 | 989.99176 | 9.461153521 | 5.438846479 | 182.0224 | 545.3945 | 0.6349767 | 1.007794
8.6 | 10.4813 | 101293 |  |  |  | 14.9 | 9.2 | 989.99176 | 9.546011 | 5.353989 | 184.9073 | 547.8042 | 0.6406719 | 1.023519
8.7 | 10.5848 | 103291 |  |  |  | 14.9 | 9.2 | 989.99176 | 9.631063 | 5.268937 | 187.8921 | 549.7357 | 0.64638 | 1.039532
8.8 | 10.688 | 105439 |  |  |  | 14.9 | 9.2 | 989.99176 | 9.714429 | 5.185571 | 190.9128 | 552.2889 | 0.6519751 | 1.055481
8.9 | 10.8931 | 109844 |  |  |  | 14.9 | 9.2 | 989.99176 | 9.878855426 | 5.021144574 | 197.1646 | 557.1184 | 0.6630104 | 1.087703
9 | 10.9966 | 112219 |  |  |  | 14.9 | 9.2 | 989.99176 | 9.960426 | 4.939574 | 200.4205 | 559.9179 | 0.668485 | 1.104082
9.1 | 11.1005 | 114685 |  |  |  | 14.9 | 9.2 | 989.99176 | 10.04156 | 4.858444 | 203.7672 | 562.8235 | 0.6739299 | 1.120643
9.2 | 11.2069 | 117224 |  |  |  | 14.9 | 9.2 | 989.99176 | 10.12451 | 4.775487804 | 207.3069 | 565.4611 | 0.6794975 | 1.137865
9.3 | 11.3105 | 119858 |  |  |  | 14.9 | 9.2 | 989.99176 | 10.20379 | 4.696208843 | 210.8066 | 568.5686 | 0.6848182 | 1.154606
9.4 | 11.4137 | 122584 |  |  |  | 14.9 | 9.2 | 989.99176 | 10.28182 | 4.618179364 | 214.3684 | 571.838 | 0.6900551 | 1.171361
9.5 | 11.5175 | 125299 |  |  |  | 14.9 | 9.2 | 989.99176 | 10.36055 | 4.539448 | 218.0864 | 574.5385 | 0.695339 | 1.188556
9.6 | 11.6215 | 128286 |  |  |  | 14.9 | 9.2 | 989.99176 | 10.43697 | 4.463028781 | 221.8206 | 578.3322 | 0.7004679 | 1.205534
9.7 | 11.725 | 131428 |  |  |  | 14.9 | 9.2 | 989.99176 | 10.51146 | 4.388540438 | 225.5857 | 582.608 | 0.7054671 | 1.222365
9.8 | 11.8285 | 134574 |  |  |  | 14.9 | 9.2 | 989.99176 | 10.58591 | 4.314089029 | 229.4788 | 586.4334 | 0.7104638 | 1.239475
9.9 | 11.9318 | 137656 |  |  |  | 14.9 | 9.2 | 989.99176 | 10.66075 | 4.239246676 | 233.5301 | 589.4572 | 0.7154868 | 1.256976
10 | 12.0384 | 141225 |  |  |  | 14.9 | 9.2 | 989.99176 | 10.7344 | 4.165601 | 237.6588 | 594.2342 | 0.7204295 | 1.274501
10.1 | 12.2432 | 148252 |  |  |  | 14.9 | 9.2 | 989.99176 | 10.87432 | 4.025684842 | 245.9188 | 602.8493 | 0.7298198 | 1.308666