## Лист1
Файл | C:\Testsystems\Metal\Tests\Зульфия\холодная_быстрая\31.10.2025_20_50\31.10.2025_20_50.001.rez
Вид испытания | сжатие | 1
Дата | 31 Октябрь 2025 г. | 17:02
Скорость [мм/мин] | 50
Форма | Круглый | 0
Начальные размеры: [мм]
Диаметр | Толщина | Ширина | Длина | База | Расч.дл
9.2 |  |  | 14.8 | 11 | 14.9
Размеры после испытания: [мм]
[6 empty] | H0 | D0 | V | Hк
Количество точек | 92 |  |  |  |  | 15 | 9.2 | 996.636 | 4.46
Время [с] | Перемещение [мм] | Усилие [Н] |  |  |  | H0 | D0 | V | ∆H оконч, мм | Hi оконч, мм | Si, мм2 | σi, МПа | ε | e
0 | 0 | 213 |  |  |  | 15 | 9.2 | 996.636 | 0 | 15 | 66.4424 | 3.205784 | 0 | 0
0.1 | 0.4024 | 4602 |  |  |  | 15 | 9.2 | 996.636 | 0.359907433 | 14.64009 | 68.0758 | 67.60112 | 0.02399383 | 0.02428637
0.2 | 0.8944 | 18260 |  |  |  | 15 | 9.2 | 996.636 | 0.72579629 | 14.27420371 | 69.82078 | 261.5267 | 0.04838642 | 0.04959623
0.3 | 0.9958 | 25637 |  |  |  | 15 | 9.2 | 996.636 | 0.7590807605 | 14.24092 | 69.98397 | 366.3268 | 0.05060538 | 0.05193074
0.4 | 1.2976 | 33171 |  |  |  | 15 | 9.2 | 996.636 | 0.9913155715 | 14.00868 | 71.14415 | 466.2505 | 0.0660877 | 0.06837275
0.5 | 1.3993 | 34094 |  |  |  | 15 | 9.2 | 996.636 | 1.084493051 | 13.91551 | 71.62053 | 476.0367 | 0.07229954 | 0.07504637
0.6 | 1.5043 | 35007 |  |  |  | 15 | 9.2 | 996.636 | 1.181063 | 13.81894 | 72.12103 | 485.3924 | 0.07873752 | 0.08201029
0.7 | 1.606 | 36018 |  |  |  | 15 | 9.2 | 996.636 | 1.273427797 | 13.72657 | 72.60633 | 496.0725 | 0.08489519 | 0.08871667
0.8 | 1.7081 | 36897 |  |  |  | 15 | 9.2 | 996.636 | 1.367412 | 13.63259 | 73.10688 | 504.6994 | 0.09116077 | 0.09558707
0.9 | 1.8091 | 37739 |  |  |  | 15 | 9.2 | 996.636 | 1.460637 | 13.53936 | 73.61026 | 512.6867 | 0.0973758 | 0.102449
1 | 2.0117 | 39384 |  |  |  | 15 | 9.2 | 996.636 | 1.648047836 | 13.35195 | 74.64347 | 527.6282 | 0.1098699 | 0.1163876
1.1 | 2.1132 | 40221 |  |  |  | 15 | 9.2 | 996.636 | 1.741819 | 13.25818 | 75.1714 | 535.0572 | 0.1161212931 | 0.1234354
1.2 | 2.215 | 40973 |  |  |  | 15 | 9.2 | 996.636 | 1.836676 | 13.16332 | 75.71309 | 541.1613 | 0.1224451 | 0.1306157
1.3 | 2.3198 | 41778 |  |  |  | 15 | 9.2 | 996.636 | 1.934042837 | 13.06596 | 76.27731 | 547.7121 | 0.1289362 | 0.13804
1.4 | 2.4214 | 42508 |  |  |  | 15 | 9.2 | 996.636 | 2.028902382 | 12.9711 | 76.83513 | 553.2365 | 0.1352601588 | 0.1453266
1.5 | 2.5228 | 43287 |  |  |  | 15 | 9.2 | 996.636 | 2.123109 | 12.87689 | 77.39726 | 559.2834 | 0.1415406 | 0.1526159
1.6 | 2.6243 | 44013 |  |  |  | 15 | 9.2 | 996.636 | 2.217906 | 12.78209 | 77.97126 | 564.4772 | 0.1478604 | 0.1600049
1.7 | 2.7259 | 44760 |  |  |  | 15 | 9.2 | 996.636 | 2.31260854 | 12.68739146 | 78.55326 | 569.8045 | 0.1541739 | 0.1674415
1.8 | 2.8275 | 45467 |  |  |  | 15 | 9.2 | 996.636 | 2.40768 | 12.59232 | 79.14634 | 574.4675 | 0.160512 | 0.1749631
1.9 | 3.0314 | 46906 |  |  |  | 15 | 9.2 | 996.636 | 2.598293449 | 12.40171 | 80.36281 | 583.6779 | 0.1732196 | 0.1902161
2 | 3.1362 | 47633 |  |  |  | 15 | 9.2 | 996.636 | 2.696381 | 12.30362 | 81.00348 | 588.0365 | 0.1797587 | 0.1981567
2.1 | 3.2384 | 48314 |  |  |  | 15 | 9.2 | 996.636 | 2.792292681 | 12.20771 | 81.6399 | 591.794 | 0.1861528454 | 0.2059827
2.2 | 3.3406 | 49040 |  |  |  | 15 | 9.2 | 996.636 | 2.88778916 | 12.11221084 | 82.28357 | 595.9877 | 0.1925193 | 0.2138361
2.3 | 3.4432 | 49723 |  |  |  | 15 | 9.2 | 996.636 | 2.984083 | 12.01592 | 82.94298 | 599.4841 | 0.1989388453 | 0.221818
2.4 | 3.5455 | 50454 |  |  |  | 15 | 9.2 | 996.636 | 3.079632991 | 11.92037 | 83.60783 | 603.4602 | 0.2053089 | 0.2298018
2.5 | 3.6482 | 51178 |  |  |  | 15 | 9.2 | 996.636 | 3.175647937 | 11.82435 | 84.28673 | 607.1893 | 0.2117099 | 0.2378891
2.6 | 3.7505 | 51858 |  |  |  | 15 | 9.2 | 996.636 | 3.271669157 | 11.72833 | 84.9768 | 610.2607 | 0.2181113 | 0.2460428
2.7 | 3.8526 | 52582 |  |  |  | 15 | 9.2 | 996.636 | 3.367084103 | 11.63292 | 85.67379 | 613.7466 | 0.2244723 | 0.2542115
2.8 | 3.9586 | 53318 |  |  |  | 15 | 9.2 | 996.636 | 3.466288247 | 11.53371 | 86.41069 | 617.0301 | 0.2310859 | 0.262776
2.9 | 4.0612 | 54028 |  |  |  | 15 | 9.2 | 996.636 | 3.562332462 | 11.43767 | 87.1363 | 620.0401 | 0.2374888308 | 0.2711381
3 | 4.1636 | 54806 |  |  |  | 15 | 9.2 | 996.636 | 3.657548799 | 11.34245 | 87.86778 | 623.7326 | 0.2438365866 | 0.2794978
3.1 | 4.2667 | 55550 |  |  |  | 15 | 9.2 | 996.636 | 3.753779075 | 11.24622 | 88.61964 | 626.8362 | 0.2502519 | 0.288018
3.2 | 4.3697 | 56265 |  |  |  | 15 | 9.2 | 996.636 | 3.850177 | 11.14982 | 89.38581 | 629.4623 | 0.2566785 | 0.2966266
3.3 | 4.473 | 57021 |  |  |  | 15 | 9.2 | 996.636 | 3.946497 | 11.0535 | 90.16472 | 632.4092 | 0.2630997731 | 0.3053028
3.4 | 4.7838 | 59321 |  |  |  | 15 | 9.2 | 996.636 | 4.23606 | 10.76394 | 92.59026 | 640.683 | 0.282404 | 0.3318485
3.5 | 4.8871 | 60106 |  |  |  | 15 | 9.2 | 996.636 | 4.332111249 | 10.66789 | 93.42392 | 643.3684 | 0.2888074166 | 0.340812
3.6 | 4.9903 | 60903 |  |  |  | 15 | 9.2 | 996.636 | 4.427952 | 10.57205 | 94.27086 | 646.0427 | 0.2951968 | 0.3498367
3.7 | 5.0933 | 61721 |  |  |  | 15 | 9.2 | 996.636 | 4.523399 | 10.4766 | 95.12971 | 648.8089 | 0.3015599431 | 0.3589059
3.8 | 5.1966 | 62502 |  |  |  | 15 | 9.2 | 996.636 | 4.619487783 | 10.38051 | 96.01029 | 650.9927 | 0.3079658522 | 0.36812
3.9 | 5.3003 | 63329 |  |  |  | 15 | 9.2 | 996.636 | 4.715552 | 10.28445 | 96.90709 | 653.5022 | 0.3143701119 | 0.3774173
4 | 5.4036 | 64161 |  |  |  | 15 | 9.2 | 996.636 | 4.811169 | 10.18883 | 97.81652 | 655.9321 | 0.3207446271 | 0.3867581
4.1 | 5.5068 | 65026 |  |  |  | 15 | 9.2 | 996.636 | 4.906382429 | 10.09362 | 98.73923 | 658.563 | 0.3270922 | 0.3961469
4.2 | 5.6131 | 65896 |  |  |  | 15 | 9.2 | 996.636 | 5.004649284 | 9.995350716 | 99.70996 | 660.8768 | 0.3336432856 | 0.4059301
4.3 | 5.7167 | 66772 |  |  |  | 15 | 9.2 | 996.636 | 5.100160738 | 9.899839262 | 100.6719 | 663.2633 | 0.3400107 | 0.4155317
4.4 | 5.8198 | 67610 |  |  |  | 15 | 9.2 | 996.636 | 5.195523065 | 9.804476935 | 101.6511 | 665.1181 | 0.3463682 | 0.4252111
4.5 | 5.9234 | 68516 |  |  |  | 15 | 9.2 | 996.636 | 5.290757514 | 9.709242486 | 102.6482 | 667.4839 | 0.3527171676 | 0.4349719
4.6 | 6.0268 | 69436 |  |  |  | 15 | 9.2 | 996.636 | 5.385662694 | 9.614337306 | 103.6614 | 669.8344 | 0.3590441796 | 0.4447947
4.7 | 6.1298 | 70379 |  |  |  | 15 | 9.2 | 996.636 | 5.479956 | 9.520044 | 104.6882 | 672.2727 | 0.3653303669 | 0.4546507
4.8 | 6.2332 | 71272 |  |  |  | 15 | 9.2 | 996.636 | 5.575109988 | 9.424890012 | 105.7451 | 673.9981 | 0.3716739992 | 0.4646961
4.9 | 6.3363 | 72245 |  |  |  | 15 | 9.2 | 996.636 | 5.669226 | 9.330774 | 106.8117 | 676.3771 | 0.3779484 | 0.4747322
5 | 6.4432 | 73222 |  |  |  | 15 | 9.2 | 996.636 | 5.767104663 | 9.232895337 | 107.944 | 678.333 | 0.3844736442 | 0.4852775
5.1 | 6.547 | 74236 |  |  |  | 15 | 9.2 | 996.636 | 5.861541894 | 9.138458106 | 109.0595 | 680.6924 | 0.3907694596 | 0.4955585
5.2 | 6.6498 | 75269 |  |  |  | 15 | 9.2 | 996.636 | 5.954804 | 9.045196 | 110.184 | 683.1209 | 0.3969869 | 0.5058164
5.3 | 6.7533 | 76307 |  |  |  | 15 | 9.2 | 996.636 | 6.048719 | 8.951281 | 111.34 | 685.3509 | 0.403248 | 0.5162536
5.4 | 6.8564 | 77308 |  |  |  | 15 | 9.2 | 996.636 | 6.142576582 | 8.857423418 | 112.5199 | 687.061 | 0.4095051 | 0.5267943
5.5 | 6.9599 | 78433 |  |  |  | 15 | 9.2 | 996.636 | 6.235689 | 8.764311 | 113.7153 | 689.7315 | 0.4157126 | 0.5373623
5.6 | 7.1651 | 80638 |  |  |  | 15 | 9.2 | 996.636 | 6.420529027 | 8.579470973 | 116.1652 | 694.1666 | 0.4280353 | 0.5586779
5.7 | 7.2718 | 81863 |  |  |  | 15 | 9.2 | 996.636 | 6.515918 | 8.484082 | 117.4713 | 696.8767 | 0.4343945 | 0.5698585
5.8 | 7.3747 | 82978 |  |  |  | 15 | 9.2 | 996.636 | 6.608522637 | 8.391477363 | 118.7676 | 698.6583 | 0.4405681758 | 0.5808336
5.9 | 7.4782 | 84182 |  |  |  | 15 | 9.2 | 996.636 | 6.700905503 | 8.299094497 | 120.0897 | 700.9925 | 0.446727 | 0.5919038
6 | 7.5816 | 85430 |  |  |  | 15 | 9.2 | 996.636 | 6.792782095 | 8.207217905 | 121.4341 | 703.5092 | 0.4528521 | 0.6030362
6.1 | 7.6987 | 86825 |  |  |  | 15 | 9.2 | 996.636 | 6.897001 | 8.102999 | 122.9959 | 705.9176 | 0.4598001 | 0.615816
6.2 | 7.8025 | 88119 |  |  |  | 15 | 9.2 | 996.636 | 6.988853 | 8.011147 | 124.4062 | 708.317 | 0.4659235 | 0.6272163
6.3 | 7.9059 | 89439 |  |  |  | 15 | 9.2 | 996.636 | 7.080065 | 7.919935 | 125.8389 | 710.742 | 0.4720043329 | 0.6386672
6.4 | 8.0096 | 90717 |  |  |  | 15 | 9.2 | 996.636 | 7.171965 | 7.828035 | 127.3162 | 712.5328 | 0.478131 | 0.6503386
6.5 | 8.1164 | 92179 |  |  |  | 15 | 9.2 | 996.636 | 7.265265 | 7.734735 | 128.852 | 715.3867 | 0.484351 | 0.662329
6.6 | 8.2198 | 93526 |  |  |  | 15 | 9.2 | 996.636 | 7.356227679 | 7.643772321 | 130.3854 | 717.3045 | 0.4904151786 | 0.674159
6.7 | 8.3232 | 94982 |  |  |  | 15 | 9.2 | 996.636 | 7.446183703 | 7.553816297 | 131.9381 | 719.8983 | 0.4964122 | 0.6859973
6.8 | 8.4268 | 96472 |  |  |  | 15 | 9.2 | 996.636 | 7.536025788 | 7.463974212 | 133.5262 | 722.495 | 0.5024017192 | 0.6979622
6.9 | 8.5303 | 97986 |  |  |  | 15 | 9.2 | 996.636 | 7.625546269 | 7.374453731 | 135.1471 | 725.0322 | 0.5083698 | 0.7100284
7 | 8.634 | 99460 |  |  |  | 15 | 9.2 | 996.636 | 7.71563609 | 7.28436391 | 136.8185 | 726.9483 | 0.5143757 | 0.7223201
7.1 | 8.7373 | 101043 |  |  |  | 15 | 9.2 | 996.636 | 7.804319 | 7.195681 | 138.5048 | 729.5273 | 0.520288 | 0.7345693
7.2 | 8.8405 | 102692 |  |  |  | 15 | 9.2 | 996.636 | 7.892293418 | 7.107706582 | 140.2191 | 732.3683 | 0.5261529 | 0.7468706
7.3 | 8.9476 | 104358 |  |  |  | 15 | 9.2 | 996.636 | 7.984010407 | 7.015989593 | 142.0521 | 734.646 | 0.5322674 | 0.7598584
7.4 | 9.051 | 106093 |  |  |  | 15 | 9.2 | 996.636 | 8.07139 | 6.92861 | 143.8436 | 737.5581 | 0.5380927 | 0.772391
7.5 | 9.1541 | 107840 |  |  |  | 15 | 9.2 | 996.636 | 8.15835936 | 6.84164064 | 145.6721 | 740.2929 | 0.543890624 | 0.7850226
7.6 | 9.2575 | 109544 |  |  |  | 15 | 9.2 | 996.636 | 8.246025476 | 6.753974524 | 147.5629 | 742.3547 | 0.549735 | 0.7979191
7.7 | 9.3605 | 111378 |  |  |  | 15 | 9.2 | 996.636 | 8.332091237 | 6.667908763 | 149.4676 | 745.1651 | 0.5554727 | 0.8107439
7.8 | 9.5654 | 115126 |  |  |  | 15 | 9.2 | 996.636 | 8.502384079 | 6.497615921 | 153.3849 | 750.5694 | 0.5668256 | 0.8366149
7.9 | 9.6688 | 117233 |  |  |  | 15 | 9.2 | 996.636 | 8.586329 | 6.413671 | 155.3924 | 754.4318 | 0.5724219 | 0.8496184
8 | 9.7757 | 119296 |  |  |  | 15 | 9.2 | 996.636 | 8.674180384 | 6.325819616 | 157.5505 | 757.1922 | 0.5782787 | 0.8634106
8.1 | 9.8791 | 121399 |  |  |  | 15 | 9.2 | 996.636 | 8.758162 | 6.241838 | 159.6703 | 760.3105 | 0.5838774889 | 0.8767756
8.2 | 9.9824 | 123548 |  |  |  | 15 | 9.2 | 996.636 | 8.841619542 | 6.158380458 | 161.8341 | 763.4237 | 0.5894413028 | 0.8902364
8.3 | 10.0855 | 125653 |  |  |  | 15 | 9.2 | 996.636 | 8.925283 | 6.074717 | 164.063 | 765.8828 | 0.5950188683 | 0.9039148
8.4 | 10.1891 | 127972 |  |  |  | 15 | 9.2 | 996.636 | 9.007470538 | 5.992529462 | 166.3131 | 769.4645 | 0.600498 | 0.9175366
8.5 | 10.2926 | 130364 |  |  |  | 15 | 9.2 | 996.636 | 9.088884006 | 5.911115994 | 168.6037 | 773.1978 | 0.6059256004 | 0.9312156
8.6 | 10.3954 | 132816 |  |  |  | 15 | 9.2 | 996.636 | 9.169043464 | 5.830956536 | 170.9215 | 777.0583 | 0.6112696 | 0.9448691
8.7 | 10.4986 | 135229 |  |  |  | 15 | 9.2 | 996.636 | 9.249963 | 5.750037 | 173.3269 | 780.1963 | 0.6166642019 | 0.9588439
8.8 | 10.6048 | 138005 |  |  |  | 15 | 9.2 | 996.636 | 9.330531 | 5.669469 | 175.79 | 785.056 | 0.6220354 | 0.9729547
8.9 | 10.7082 | 140577 |  |  |  | 15 | 9.2 | 996.636 | 9.410182 | 5.589818 | 178.2949 | 788.4522 | 0.6273454847 | 0.9871035
9 | 10.8114 | 143386 |  |  |  | 15 | 9.2 | 996.636 | 9.487445369 | 5.512554631 | 180.7939 | 793.0911 | 0.6324964 | 1.001022
9.1 | 11.0157 | 149159 |  |  |  | 15 | 9.2 | 996.636 | 9.63844 | 5.36156 | 185.8855 | 802.4242 | 0.6425627 | 1.028795