## Лист1
| 20 | 200 | 215 | 230 | 245 | 250 | 270
εi | δi | δi | δi | δi | δi | δi | δi
10 | 508.9076 | 371.4681 | 358.5102 | 357.6244 | 355.7644 | 348.7774 | 381.549
15 | 536.3215 | 389.5466 | 376.4309 | 374.8772 | 374.2149 | 365.7071 | 393.8727
20 | 556.6629 | 402.9046 | 389.6866 | 387.6206 | 387.8831 | 378.215 | 402.8572
25 | 572.9707 | 413.5806 | 400.289 | 397.8028 | 398.8279 | 388.2107 | 409.9669
30 | 586.6492 | 422.5131 | 409.1657 | 406.3205 | 407.9994 | 396.5736 | 415.8691
35 | 598.4686 | 430.2158 | 416.8242 | 413.6642 | 415.918 | 403.7847 | 420.9255
40 | 608.8994 | 437.0015 | 423.574 | 420.1328 | 422.9016 | 410.1372 | 425.3553
45 | 618.2508 | 443.0758 | 429.6185 | 425.9224 | 429.1588 | 415.8233 | 429.3013
50 | 626.7375 | 448.5809 | 435.0985 | 431.169 | 434.8345 | 420.9766 | 432.8621
55 | 634.515 | 453.6198 | 440.116 | 435.9707 | 440.0334 | 425.6932 | 436.1087
60 | 641.6995 | 458.2694 | 444.7471 | 440.4011 | 444.8339 | 430.0453 | 439.0939
65 | 648.3805 | 462.5887 | 449.0503 | 444.5163 | 449.2962 | 434.0881 | 441.858
70 | 654.6281 | 466.624 | 453.0716 | 448.3607 | 453.4675 | 437.8651 | 444.4327
|  | 470.4124 | 456.8476 | 451.9697 | 457.3857 | 441.4108 | 446.8432

## 3_20
Файл | C:\Testsystems\Metal\Tests\Зульфия\3\3.001.rez
Вид испытания | сжатие | 1
Дата | 16 Октябрь 2025 г. | 14:13
Скорость [мм/мин] | 10
Форма | Круглый | 0
Начальные размеры: [мм]
Диаметр | Толщина | Ширина | Длина
9,2 |  |  | H0=15
Размеры после испытания: [мм] |  |  | h1=4,14
|  |  |  | H0 | D0 | V | Hк
Количество точек | 549 |  |  | 14.9 | 9.2 | 989.99176 | 4.14
[14 empty] | А | η | Т
Время [с] | Перемещение [мм] | Усилие [Н] |  | H0 | D0 | V | ∆H оконч, мм | Hi оконч, мм | Si, мм2 | σi, МПа | ε | e |  | 377.78 | 0.1294 | 20
0 | 0 | 103 |  | 14.9 | 9.2 | 989.99176 | 0 | 14.9 | 66.4424 | 1.550215 | 0 | 0
0.1 | 0.0235 | 247 |  | 14.9 | 9.2 | 989.99176 | 0.0212193255 | 14.87878 | 66.53716 | 3.712212 | 0.001424116 | 0.001425131
0.2 | 0.0828 | 675 |  | 14.9 | 9.2 | 989.99176 | 0.0765673875 | 14.82343 | 66.78559 | 10.10697 | 0.005138751 | 0.005152 | εi | δi
0.3 | 0.1759 | 3463 |  | 14.9 | 9.2 | 989.99176 | 0.1439243895 | 14.75608 | 67.09045 | 51.61688 | 0.009659355 | 0.009706309 | 10 | 508.9076
0.4 | 0.2157 | 5342 |  | 14.9 | 9.2 | 989.99176 | 0.166374643 | 14.73363 | 67.19268 | 79.50271 | 0.01116608 | 0.01122889 | 15 | 536.3215
0.5 | 0.2355 | 6560 |  | 14.9 | 9.2 | 989.99176 | 0.17492824 | 14.72507176 | 67.23171 | 97.573 | 0.01174015 | 0.01180961 | 20 | 556.6629
0.6 | 0.2925 | 10506 |  | 14.9 | 9.2 | 989.99176 | 0.195492849 | 14.70451 | 67.32574 | 156.0473 | 0.01312033 | 0.01320716 | 25 | 572.9707
0.7 | 0.3124 | 11979 |  | 14.9 | 9.2 | 989.99176 | 0.2017919035 | 14.69821 | 67.35459 | 177.8498 | 0.01354308 | 0.01363562 | 30 | 586.6492
0.8 | 0.3324 | 13607 |  | 14.9 | 9.2 | 989.99176 | 0.2067597655 | 14.69324 | 67.37736 | 201.9521 | 0.01387649 | 0.01397367 | 35 | 598.4686
0.9 | 0.353 | 15362 |  | 14.9 | 9.2 | 989.99176 | 0.211154973 | 14.68885 | 67.39752 | 227.9312 | 0.01417147 | 0.01427285 | 40 | 608.8994
1 | 0.4128 | 20457 |  | 14.9 | 9.2 | 989.99176 | 0.2239102905 | 14.67609 | 67.4561 | 303.2639 | 0.01502754 | 0.01514159 | 45 | 618.2508
1.1 | 0.4329 | 22235 |  | 14.9 | 9.2 | 989.99176 | 0.2275931275 | 14.67241 | 67.47303 | 329.5391 | 0.01527471 | 0.01539257 | 50 | 626.7375
1.2 | 0.453 | 23855 |  | 14.9 | 9.2 | 989.99176 | 0.2327348575 | 14.66727 | 67.49668 | 353.4248 | 0.01561979 | 0.01574306 | 55 | 634.515
1.3 | 0.4732 | 25467 |  | 14.9 | 9.2 | 989.99176 | 0.2380504555 | 14.66195 | 67.52115 | 377.1707 | 0.01597654 | 0.01610554 | 60 | 641.6995
1.4 | 0.4935 | 26858 |  | 14.9 | 9.2 | 989.99176 | 0.245506657 | 14.65449 | 67.55551 | 397.5694 | 0.01647696 | 0.01661421 | 65 | 648.3805
1.5 | 0.5145 | 28126 |  | 14.9 | 9.2 | 989.99176 | 0.254798579 | 14.6452 | 67.59837 | 416.0751 | 0.01710058 | 0.01724848 | 70 | 654.6281
1.6 | 0.5348 | 29128 |  | 14.9 | 9.2 | 989.99176 | 0.265846612 | 14.63415 | 67.6494 | 430.5729 | 0.01784205 | 0.01800314
1.7 | 0.5552 | 29842 |  | 14.9 | 9.2 | 989.99176 | 0.279653893 | 14.62035 | 67.71329 | 440.7111 | 0.01876872 | 0.01894709
1.8 | 0.5756 | 30325 |  | 14.9 | 9.2 | 989.99176 | 0.2955941125 | 14.60441 | 67.7872 | 447.3559 | 0.01983853 | 0.02003796
1.9 | 0.5959 | 30800 |  | 14.9 | 9.2 | 989.99176 | 0.3115082 | 14.5884918 | 67.86115 | 453.868 | 0.02090659 | 0.02112823
2 | 0.6568 | 31552 |  | 14.9 | 9.2 | 989.99176 | 0.365464608 | 14.53454 | 68.11307 | 463.2298 | 0.02452783 | 0.02483364
2.1 | 0.6778 | 31819 |  | 14.9 | 9.2 | 989.99176 | 0.3839992635 | 14.516 | 68.20004 | 466.554 | 0.02577176 | 0.02610967
2.2 | 0.6981 | 32061 |  | 14.9 | 9.2 | 989.99176 | 0.4020647565 | 14.49794 | 68.28502 | 469.5173 | 0.02698421 | 0.02735497
2.3 | 0.7186 | 32278 |  | 14.9 | 9.2 | 989.99176 | 0.420561087 | 14.47944 | 68.37225 | 472.0921 | 0.02822558 | 0.02863158
2.4 | 0.7391 | 32496 |  | 14.9 | 9.2 | 989.99176 | 0.439048184 | 14.46095 | 68.45965 | 474.6737 | 0.02946632 | 0.02990917
2.5 | 0.7597 | 32693 |  | 14.9 | 9.2 | 989.99176 | 0.4578291845 | 14.44217 | 68.54868 | 476.9311 | 0.03072679 | 0.03120876
2.6 | 0.7802 | 32895 |  | 14.9 | 9.2 | 989.99176 | 0.4764640175 | 14.42354 | 68.63724 | 479.2588 | 0.03197745 | 0.0324999
2.7 | 0.8007 | 33084 |  | 14.9 | 9.2 | 989.99176 | 0.495218886 | 14.40478 | 68.72661 | 481.3856 | 0.03323617 | 0.03380104
2.8 | 0.8213 | 33278 |  | 14.9 | 9.2 | 989.99176 | 0.514027587 | 14.38597 | 68.81646 | 483.5761 | 0.0344985 | 0.03510762
2.9 | 0.842 | 33457 |  | 14.9 | 9.2 | 989.99176 | 0.5330747905 | 14.36693 | 68.9077 | 485.5336 | 0.03577683 | 0.03643251
3 | 0.8629 | 33646 |  | 14.9 | 9.2 | 989.99176 | 0.552229659 | 14.34777 | 68.99969 | 487.6254 | 0.03706239 | 0.03776666
3.1 | 0.8834 | 33830 |  | 14.9 | 9.2 | 989.99176 | 0.571030695 | 14.32897 | 69.09023 | 489.6496 | 0.03832421 | 0.0390779
3.2 | 0.9038 | 34012 |  | 14.9 | 9.2 | 989.99176 | 0.589750198 | 14.31025 | 69.18061 | 491.6407 | 0.03958055 | 0.04038516
3.3 | 0.9243 | 34185 |  | 14.9 | 9.2 | 989.99176 | 0.6086528025 | 14.29135 | 69.27211 | 493.4887 | 0.04084918 | 0.04170695
3.4 | 0.9651 | 34530 |  | 14.9 | 9.2 | 989.99176 | 0.646267245 | 14.25373 | 69.45491 | 497.1571 | 0.04337364 | 0.04434239
3.5 | 0.9859 | 34714 |  | 14.9 | 9.2 | 989.99176 | 0.665368281 | 14.23463 | 69.54811 | 499.1365 | 0.04465559 | 0.04568336
3.6 | 1.0066 | 34894 |  | 14.9 | 9.2 | 989.99176 | 0.684406251 | 14.21559 | 69.64125 | 501.0536 | 0.04593331 | 0.0470217
3.7 | 1.0279 | 35069 |  | 14.9 | 9.2 | 989.99176 | 0.7040903885 | 14.19591 | 69.73782 | 502.8692 | 0.04725439 | 0.04840735
3.8 | 1.0487 | 35242 |  | 14.9 | 9.2 | 989.99176 | 0.723292993 | 14.17671 | 69.83228 | 504.6663 | 0.04854315 | 0.04976095
3.9 | 1.0694 | 35408 |  | 14.9 | 9.2 | 989.99176 | 0.742460232 | 14.15754 | 69.92682 | 506.3579 | 0.04982955 | 0.05111388
4 | 1.0902 | 35583 |  | 14.9 | 9.2 | 989.99176 | 0.7616443695 | 14.13836 | 70.0217 | 508.171 | 0.05111707 | 0.05246985
4.1 | 1.1108 | 35756 |  | 14.9 | 9.2 | 989.99176 | 0.780646974 | 14.11935 | 70.11594 | 509.9553 | 0.05239241 | 0.0538148
4.2 | 1.1315 | 35930 |  | 14.9 | 9.2 | 989.99176 | 0.799740345 | 14.10026 | 70.21089 | 511.744 | 0.05367385 | 0.055168
4.3 | 1.1521 | 36095 |  | 14.9 | 9.2 | 989.99176 | 0.8188168175 | 14.08118 | 70.30601 | 513.3985 | 0.05495415 | 0.05652183
4.4 | 1.1728 | 36267 |  | 14.9 | 9.2 | 989.99176 | 0.8379286555 | 14.06207 | 70.40156 | 515.1448 | 0.05623682 | 0.05788002
4.5 | 1.1943 | 36437 |  | 14.9 | 9.2 | 989.99176 | 0.8578589605 | 14.04214 | 70.50148 | 516.826 | 0.05757443 | 0.05929833
4.6 | 1.2149 | 36607 |  | 14.9 | 9.2 | 989.99176 | 0.8768892655 | 14.02311 | 70.59716 | 518.5336 | 0.05885163 | 0.06065448
4.7 | 1.2356 | 36776 |  | 14.9 | 9.2 | 989.99176 | 0.896028804 | 14.00397 | 70.69364 | 520.2165 | 0.06013616 | 0.06202027
4.8 | 1.2564 | 36938 |  | 14.9 | 9.2 | 989.99176 | 0.915332977 | 13.98467 | 70.79123 | 521.7878 | 0.06143174 | 0.0633997
4.9 | 1.2771 | 37091 |  | 14.9 | 9.2 | 989.99176 | 0.9346202515 | 13.96538 | 70.889 | 523.2265 | 0.06272619 | 0.06477982
5 | 1.2978 | 37256 |  | 14.9 | 9.2 | 989.99176 | 0.953796724 | 13.9462 | 70.98647 | 524.8324 | 0.0640132 | 0.06615391
5.1 | 1.3185 | 37422 |  | 14.9 | 9.2 | 989.99176 | 0.972963963 | 13.92704 | 71.08417 | 526.4463 | 0.06529959 | 0.06752922
5.2 | 1.3393 | 37577 |  | 14.9 | 9.2 | 989.99176 | 0.9923327705 | 13.90767 | 71.18316 | 527.8917 | 0.06659951 | 0.06892093
5.3 | 1.3605 | 37753 |  | 14.9 | 9.2 | 989.99176 | 1.011908 | 13.88809 | 71.2835 | 529.6177 | 0.06791327 | 0.07032941
5.4 | 1.3811 | 37904 |  | 14.9 | 9.2 | 989.99176 | 1.031113416 | 13.86889 | 71.38221 | 531.0007 | 0.06920224 | 0.07171326
5.5 | 1.4017 | 38063 |  | 14.9 | 9.2 | 989.99176 | 1.050245 | 13.84975 | 71.48082 | 532.4925 | 0.07048626 | 0.07309369
5.6 | 1.4223 | 38227 |  | 14.9 | 9.2 | 989.99176 | 1.069331 | 13.83067 | 71.57946 | 534.0499 | 0.07176718 | 0.0744727
5.7 | 1.463 | 38537 |  | 14.9 | 9.2 | 989.99176 | 1.107169 | 13.79283 | 71.77582 | 536.9078 | 0.07430662 | 0.07721222
5.8 | 1.4837 | 38696 |  | 14.9 | 9.2 | 989.99176 | 1.126400484 | 13.7736 | 71.87604 | 538.3714 | 0.07559735 | 0.07860753
5.9 | 1.5045 | 38852 |  | 14.9 | 9.2 | 989.99176 | 1.145760058 | 13.75424 | 71.97721 | 539.782 | 0.07689665 | 0.08001408
6 | 1.5258 | 39025 |  | 14.9 | 9.2 | 989.99176 | 1.165463 | 13.73454 | 72.08046 | 541.4089 | 0.07821897 | 0.08144758
6.1 | 1.5465 | 39173 |  | 14.9 | 9.2 | 989.99176 | 1.184796 | 13.7152 | 72.18207 | 542.6971 | 0.07951652 | 0.08285622
6.2 | 1.5672 | 39329 |  | 14.9 | 9.2 | 989.99176 | 1.204056 | 13.69594 | 72.28357 | 544.0932 | 0.08080911 | 0.08426146
6.3 | 1.5906 | 39504 |  | 14.9 | 9.2 | 989.99176 | 1.225839816 | 13.67416 | 72.39872 | 545.645 | 0.08227113 | 0.08585328
6.4 | 1.6113 | 39663 |  | 14.9 | 9.2 | 989.99176 | 1.245072 | 13.65493 | 72.50069 | 547.0706 | 0.08356186 | 0.08726071
6.5 | 1.6318 | 39819 |  | 14.9 | 9.2 | 989.99176 | 1.264131 | 13.63587 | 72.60203 | 548.4557 | 0.08484102 | 0.08865748
6.6 | 1.6525 | 39966 |  | 14.9 | 9.2 | 989.99176 | 1.283473939 | 13.61653 | 72.70516 | 549.6996 | 0.08613919 | 0.09007701
6.7 | 1.6731 | 40127 |  | 14.9 | 9.2 | 989.99176 | 1.302587 | 13.59741 | 72.80736 | 551.1393 | 0.08742197 | 0.09148168
6.8 | 1.6944 | 40283 |  | 14.9 | 9.2 | 989.99176 | 1.322447 | 13.57755 | 72.91386 | 552.4739 | 0.08875483 | 0.09294329
6.9 | 1.715 | 40438 |  | 14.9 | 9.2 | 989.99176 | 1.341615727 | 13.55838 | 73.01694 | 553.8167 | 0.09004132 | 0.09435609
7 | 1.7358 | 40590 |  | 14.9 | 9.2 | 989.99176 | 1.361012235 | 13.53899 | 73.12155 | 555.1031 | 0.0913431 | 0.09578771
7.1 | 1.7565 | 40744 |  | 14.9 | 9.2 | 989.99176 | 1.380290276 | 13.51971 | 73.22581 | 556.4158 | 0.09263693 | 0.09721261
7.2 | 1.7773 | 40890 |  | 14.9 | 9.2 | 989.99176 | 1.399742185 | 13.50026 | 73.33132 | 557.6062 | 0.09394243 | 0.09865243
7.3 | 1.7979 | 41045 |  | 14.9 | 9.2 | 989.99176 | 1.418911 | 13.48109 | 73.43559 | 558.9252 | 0.09522893 | 0.1000733
7.4 | 1.8187 | 41199 |  | 14.9 | 9.2 | 989.99176 | 1.438289 | 13.46171 | 73.5413 | 560.2158 | 0.09652947 | 0.1015118
7.5 | 1.8394 | 41344 |  | 14.9 | 9.2 | 989.99176 | 1.457650176 | 13.44235 | 73.64722 | 561.3789 | 0.09782887 | 0.1029511
7.6 | 1.8607 | 41503 |  | 14.9 | 9.2 | 989.99176 | 1.477482 | 13.42252 | 73.75604 | 562.7065 | 0.09915987 | 0.1044275
7.7 | 1.8813 | 41650 |  | 14.9 | 9.2 | 989.99176 | 1.496724725 | 13.40328 | 73.86193 | 563.89 | 0.1004513 | 0.1058621
7.8 | 1.9019 | 41789 |  | 14.9 | 9.2 | 989.99176 | 1.516041 | 13.38396 | 73.96853 | 564.9565 | 0.1017477 | 0.1073043
7.9 | 1.9225 | 41941 |  | 14.9 | 9.2 | 989.99176 | 1.535238 | 13.36476 | 74.07478 | 566.1981 | 0.1030361 | 0.1087397
8 | 1.9432 | 42087 |  | 14.9 | 9.2 | 989.99176 | 1.55459 | 13.34541 | 74.18219 | 567.3464 | 0.1043349 | 0.1101887
8.1 | 1.9639 | 42228 |  | 14.9 | 9.2 | 989.99176 | 1.573987762 | 13.32601 | 74.29017 | 568.4197 | 0.1056368 | 0.1116433
8.2 | 1.9846 | 42374 |  | 14.9 | 9.2 | 989.99176 | 1.593339671 | 13.30666 | 74.39821 | 569.5567 | 0.1069355 | 0.1130965
8.3 | 2.0053 | 42523 |  | 14.9 | 9.2 | 989.99176 | 1.612664 | 13.28734 | 74.50641 | 570.7294 | 0.1082325 | 0.1145498
8.4 | 2.0266 | 42670 |  | 14.9 | 9.2 | 989.99176 | 1.632606555 | 13.26739 | 74.61841 | 571.8428 | 0.1095709 | 0.1160518
8.5 | 2.0473 | 42816 |  | 14.9 | 9.2 | 989.99176 | 1.651958464 | 13.24804 | 74.7274 | 572.9625 | 0.1108697 | 0.1175115
8.6 | 2.0679 | 42969 |  | 14.9 | 9.2 | 989.99176 | 1.671146 | 13.22885 | 74.83579 | 574.1771 | 0.1121574 | 0.1189608
8.7 | 2.0886 | 43108 |  | 14.9 | 9.2 | 989.99176 | 1.690562282 | 13.20944 | 74.94579 | 575.1891 | 0.1134606 | 0.1204297
8.8 | 2.1093 | 43254 |  | 14.9 | 9.2 | 989.99176 | 1.709914191 | 13.19009 | 75.05575 | 576.2916 | 0.1147593 | 0.1218957
8.9 | 2.1298 | 43402 |  | 14.9 | 9.2 | 989.99176 | 1.729047633 | 13.17095 | 75.16478 | 577.4247 | 0.1160435 | 0.1233474
9 | 2.1504 | 43541 |  | 14.9 | 9.2 | 989.99176 | 1.748364 | 13.15164 | 75.27518 | 578.4244 | 0.1173399 | 0.1248151
9.1 | 2.1711 | 43690 |  | 14.9 | 9.2 | 989.99176 | 1.767688385 | 13.13231 | 75.38595 | 579.551 | 0.1186368 | 0.1262855
9.2 | 2.1924 | 43847 |  | 14.9 | 9.2 | 989.99176 | 1.787539 | 13.11246 | 75.50007 | 580.7544 | 0.119969 | 0.1277982
9.3 | 2.2131 | 43984 |  | 14.9 | 9.2 | 989.99176 | 1.806973736 | 13.09303 | 75.61214 | 581.7055 | 0.1212734 | 0.1292815
9.4 | 2.2338 | 44124 |  | 14.9 | 9.2 | 989.99176 | 1.826381046 | 13.07362 | 75.72439 | 582.6921 | 0.1225759 | 0.1307648
9.5 | 2.2747 | 44405 |  | 14.9 | 9.2 | 989.99176 | 1.864686 | 13.03531 | 75.94691 | 584.6848 | 0.1251467 | 0.1336991
9.6 | 2.2954 | 44549 |  | 14.9 | 9.2 | 989.99176 | 1.884057 | 13.01594 | 76.05993 | 585.7092 | 0.1264468 | 0.1351862
9.7 | 2.3161 | 44684 |  | 14.9 | 9.2 | 989.99176 | 1.903510286 | 12.99649 | 76.17378 | 586.606 | 0.1277524 | 0.1366819
9.8 | 2.3369 | 44829 |  | 14.9 | 9.2 | 989.99176 | 1.922971 | 12.97703 | 76.28802 | 587.6283 | 0.1290585 | 0.1381805
9.9 | 2.3582 | 44971 |  | 14.9 | 9.2 | 989.99176 | 1.94296 | 12.95704 | 76.40571 | 588.5817 | 0.1304 | 0.139722
10 | 2.3788 | 45112 |  | 14.9 | 9.2 | 989.99176 | 1.962258348 | 12.93774 | 76.51967 | 589.5477 | 0.1316952 | 0.1412125
10.1 | 2.3995 | 45250 |  | 14.9 | 9.2 | 989.99176 | 1.981684125 | 12.91832 | 76.63474 | 590.4633 | 0.1329989 | 0.1427151
10.2 | 2.4201 | 45391 |  | 14.9 | 9.2 | 989.99176 | 2.000982 | 12.89902 | 76.74939 | 591.4184 | 0.1342941 | 0.14421
10.3 | 2.4408 | 45527 |  | 14.9 | 9.2 | 989.99176 | 2.020426 | 12.87957 | 76.86526 | 592.2962 | 0.1355991 | 0.1457186
10.4 | 2.4615 | 45667 |  | 14.9 | 9.2 | 989.99176 | 2.039834 | 12.86017 | 76.98126 | 593.2223 | 0.1369016 | 0.1472266
10.5 | 2.4823 | 45809 |  | 14.9 | 9.2 | 989.99176 | 2.059323 | 12.84068 | 77.09809 | 594.1651 | 0.1382096 | 0.1487432
10.6 | 2.5031 | 45950 |  | 14.9 | 9.2 | 989.99176 | 2.078820675 | 12.82118 | 77.21534 | 595.089 | 0.1395182 | 0.1502628
10.7 | 2.5246 | 46089 |  | 14.9 | 9.2 | 989.99176 | 2.099037 | 12.80096 | 77.33729 | 595.948 | 0.140875 | 0.1518408
10.8 | 2.5454 | 46231 |  | 14.9 | 9.2 | 989.99176 | 2.118526 | 12.78147 | 77.45521 | 596.874 | 0.142183 | 0.1533644
10.9 | 2.5661 | 46363 |  | 14.9 | 9.2 | 989.99176 | 2.138007 | 12.76199 | 77.57345 | 597.6659 | 0.1434904 | 0.1548898
11 | 2.5868 | 46502 |  | 14.9 | 9.2 | 989.99176 | 2.157423783 | 12.74258 | 77.69165 | 598.5457 | 0.1447935 | 0.1564124
11.1 | 2.6075 | 46645 |  | 14.9 | 9.2 | 989.99176 | 2.176803 | 12.7232 | 77.80999 | 599.4732 | 0.1460942 | 0.1579344
11.2 | 2.6282 | 46786 |  | 14.9 | 9.2 | 989.99176 | 2.196201469 | 12.7038 | 77.9288 | 600.3686 | 0.1473961 | 0.1594602
11.3 | 2.6489 | 46921 |  | 14.9 | 9.2 | 989.99176 | 2.215655 | 12.68435 | 78.04832 | 601.1789 | 0.1487017 | 0.1609927
11.4 | 2.6694 | 47061 |  | 14.9 | 9.2 | 989.99176 | 2.234862 | 12.66514 | 78.16668 | 602.0596 | 0.1499908 | 0.1625081
11.5 | 2.6907 | 47197 |  | 14.9 | 9.2 | 989.99176 | 2.254907 | 12.64509 | 78.29058 | 602.8439 | 0.151336 | 0.1640919
11.6 | 2.7113 | 47337 |  | 14.9 | 9.2 | 989.99176 | 2.274214 | 12.62579 | 78.41031 | 603.7089 | 0.1526318 | 0.16562
11.7 | 2.7321 | 47474 |  | 14.9 | 9.2 | 989.99176 | 2.293748821 | 12.60625 | 78.53181 | 604.5193 | 0.1539429 | 0.1671684
11.8 | 2.7528 | 47613 |  | 14.9 | 9.2 | 989.99176 | 2.313165 | 12.58683 | 78.65296 | 605.3555 | 0.155246 | 0.1687098
11.9 | 2.7734 | 47747 |  | 14.9 | 9.2 | 989.99176 | 2.332528 | 12.56747 | 78.77414 | 606.1253 | 0.1565455 | 0.1702493
12 | 2.7941 | 47884 |  | 14.9 | 9.2 | 989.99176 | 2.351963086 | 12.54804 | 78.89615 | 606.9244 | 0.1578499 | 0.171797
12.1 | 2.8148 | 48020 |  | 14.9 | 9.2 | 989.99176 | 2.37140733 | 12.52859267 | 79.01859 | 607.7051 | 0.1591549 | 0.1733478
12.2 | 2.8356 | 48154 |  | 14.9 | 9.2 | 989.99176 | 2.390970041 | 12.50903 | 79.14217 | 608.4493 | 0.1604678 | 0.1749104
12.3 | 2.8569 | 48302 |  | 14.9 | 9.2 | 989.99176 | 2.410903483 | 12.4891 | 79.26849 | 609.3468 | 0.1618056 | 0.1765052
12.4 | 2.8776 | 48431 |  | 14.9 | 9.2 | 989.99176 | 2.430412 | 12.46959 | 79.3925 | 610.0198 | 0.1631149 | 0.1780685
12.5 | 2.8981 | 48568 |  | 14.9 | 9.2 | 989.99176 | 2.449647372 | 12.45035 | 79.51516 | 610.8018 | 0.1644059 | 0.1796123
12.6 | 2.9188 | 48706 |  | 14.9 | 9.2 | 989.99176 | 2.469073149 | 12.43093 | 79.63942 | 611.5816 | 0.1657096 | 0.1811737
12.7 | 2.9394 | 48843 |  | 14.9 | 9.2 | 989.99176 | 2.488408 | 12.41159 | 79.76348 | 612.3479 | 0.1670073 | 0.1827304
12.8 | 2.9601 | 48970 |  | 14.9 | 9.2 | 989.99176 | 2.507935505 | 12.39206 | 79.88917 | 612.9742 | 0.1683178 | 0.1843049
12.9 | 2.9808 | 49107 |  | 14.9 | 9.2 | 989.99176 | 2.527371 | 12.37263 | 80.01466 | 613.725 | 0.1696222 | 0.1858745
13 | 3.0016 | 49250 |  | 14.9 | 9.2 | 989.99176 | 2.546850125 | 12.35315 | 80.14084 | 614.5431 | 0.1709295 | 0.1874501
13.1 | 3.0229 | 49400 |  | 14.9 | 9.2 | 989.99176 | 2.5667651 | 12.3332349 | 80.27024 | 615.4211 | 0.1722661 | 0.1890636
13.2 | 3.0436 | 49547 |  | 14.9 | 9.2 | 989.99176 | 2.586108 | 12.31389 | 80.39633 | 616.2843 | 0.1735643 | 0.1906331
13.3 | 3.0643 | 49683 |  | 14.9 | 9.2 | 989.99176 | 2.605552 | 12.29445 | 80.52348 | 617.0001 | 0.1748693 | 0.1922134
13.4 | 3.085 | 49827 |  | 14.9 | 9.2 | 989.99176 | 2.624922 | 12.27508 | 80.65055 | 617.8135 | 0.1761693 | 0.1937902
13.5 | 3.1057 | 49965 |  | 14.9 | 9.2 | 989.99176 | 2.644348 | 12.25565 | 80.77838 | 618.5442 | 0.177473 | 0.195374
13.6 | 3.1262 | 50104 |  | 14.9 | 9.2 | 989.99176 | 2.663564716 | 12.23644 | 80.90524 | 619.2924 | 0.1787627 | 0.1969432
13.7 | 3.1469 | 50244 |  | 14.9 | 9.2 | 989.99176 | 2.682972026 | 12.21703 | 81.03376 | 620.0378 | 0.1800652 | 0.1985305
13.8 | 3.1676 | 50392 |  | 14.9 | 9.2 | 989.99176 | 2.702305468 | 12.19769 | 81.1622 | 620.8801 | 0.1813628 | 0.2001143
13.9 | 3.1891 | 50545 |  | 14.9 | 9.2 | 989.99176 | 2.722393 | 12.17761 | 81.29608 | 621.7397 | 0.1827109 | 0.2017624
14 | 3.2099 | 50681 |  | 14.9 | 9.2 | 989.99176 | 2.741937 | 12.15806 | 81.42677 | 622.412 | 0.1840226 | 0.2033686
14.1 | 3.2306 | 50824 |  | 14.9 | 9.2 | 989.99176 | 2.761316596 | 12.13868 | 81.55677 | 623.1733 | 0.1853233 | 0.2049639
14.2 | 3.2513 | 50962 |  | 14.9 | 9.2 | 989.99176 | 2.780742373 | 12.11926 | 81.68749 | 623.8654 | 0.186627 | 0.2065655
14.3 | 3.2719 | 51098 |  | 14.9 | 9.2 | 989.99176 | 2.800086617 | 12.09991 | 81.81809 | 624.5318 | 0.1879253 | 0.2081629
14.4 | 3.2926 | 51239 |  | 14.9 | 9.2 | 989.99176 | 2.819485 | 12.08052 | 81.94946 | 625.2512 | 0.1892272 | 0.2097674
14.5 | 3.3133 | 51378 |  | 14.9 | 9.2 | 989.99176 | 2.838901237 | 12.0611 | 82.08139 | 625.9397 | 0.1905303 | 0.2113759
14.6 | 3.3339 | 51518 |  | 14.9 | 9.2 | 989.99176 | 2.858208547 | 12.04179 | 82.213 | 626.6406 | 0.1918261 | 0.212978
14.7 | 3.3552 | 51655 |  | 14.9 | 9.2 | 989.99176 | 2.878244 | 12.02176 | 82.35001 | 627.2616 | 0.1931707 | 0.2146432
14.8 | 3.3757 | 51792 |  | 14.9 | 9.2 | 989.99176 | 2.897478568 | 12.00252 | 82.48198 | 627.919 | 0.1944616 | 0.2162445
14.9 | 3.3963 | 51920 |  | 14.9 | 9.2 | 989.99176 | 2.91689668 | 11.98310332 | 82.61564 | 628.4524 | 0.1957649 | 0.2178636
15 | 3.417 | 52060 |  | 14.9 | 9.2 | 989.99176 | 2.93630399 | 11.96369601 | 82.74966 | 629.1265 | 0.1970674 | 0.2194845
15.1 | 3.4376 | 52201 |  | 14.9 | 9.2 | 989.99176 | 2.955602 | 11.9444 | 82.88335 | 629.8128 | 0.1983626 | 0.2210988
15.2 | 3.4583 | 52343 |  | 14.9 | 9.2 | 989.99176 | 2.974991 | 11.92501 | 83.01811 | 630.501 | 0.1996638 | 0.2227234
15.3 | 3.4995 | 52624 |  | 14.9 | 9.2 | 989.99176 | 3.013596296 | 11.8864 | 83.28774 | 631.8337 | 0.2022548 | 0.225966
15.4 | 3.5208 | 52767 |  | 14.9 | 9.2 | 989.99176 | 3.033576 | 11.86642 | 83.42798 | 632.4857 | 0.2035957 | 0.2276483
15.5 | 3.5415 | 52909 |  | 14.9 | 9.2 | 989.99176 | 3.052965 | 11.84704 | 83.56452 | 633.1515 | 0.204897 | 0.2292836
15.6 | 3.5622 | 53042 |  | 14.9 | 9.2 | 989.99176 | 3.072436693 | 11.82756 | 83.70209 | 633.6998 | 0.2062038 | 0.2309285
15.7 | 3.5829 | 53187 |  | 14.9 | 9.2 | 989.99176 | 3.091798 | 11.8082 | 83.83933 | 634.392 | 0.2075032 | 0.2325668
15.8 | 3.6037 | 53330 |  | 14.9 | 9.2 | 989.99176 | 3.111277445 | 11.78872 | 83.97787 | 635.0483 | 0.2088106 | 0.2342179
15.9 | 3.6244 | 53473 |  | 14.9 | 9.2 | 989.99176 | 3.130657 | 11.76934 | 84.11615 | 635.7044 | 0.2101112 | 0.2358631
16 | 3.645 | 53613 |  | 14.9 | 9.2 | 989.99176 | 3.149964 | 11.75004 | 84.25436 | 636.3231 | 0.211407 | 0.2375049
16.1 | 3.6657 | 53761 |  | 14.9 | 9.2 | 989.99176 | 3.169298 | 11.7307 | 84.39322 | 637.0298 | 0.2127046 | 0.2391517
16.2 | 3.687 | 53911 |  | 14.9 | 9.2 | 989.99176 | 3.189213 | 11.71079 | 84.53674 | 637.7227 | 0.2140411 | 0.2408508
16.3 | 3.7077 | 54061 |  | 14.9 | 9.2 | 989.99176 | 3.208528 | 11.69147 | 84.6764 | 638.4424 | 0.2153374 | 0.2425015
16.4 | 3.7284 | 54207 |  | 14.9 | 9.2 | 989.99176 | 3.22788 | 11.67212 | 84.81679 | 639.107 | 0.2166362 | 0.2441581
16.5 | 3.7491 | 54344 |  | 14.9 | 9.2 | 989.99176 | 3.247314676 | 11.65269 | 84.95825 | 639.6554 | 0.2179406 | 0.2458246
16.6 | 3.7698 | 54490 |  | 14.9 | 9.2 | 989.99176 | 3.266666585 | 11.63333 | 85.09958 | 640.3087 | 0.2192394 | 0.2474867
16.7 | 3.7904 | 54635 |  | 14.9 | 9.2 | 989.99176 | 3.285928 | 11.61407 | 85.24071 | 640.9496 | 0.2205321 | 0.2491437
16.8 | 3.8111 | 54783 |  | 14.9 | 9.2 | 989.99176 | 3.305261 | 11.59474 | 85.38284 | 641.616 | 0.2218296 | 0.2508098
16.9 | 3.8318 | 54924 |  | 14.9 | 9.2 | 989.99176 | 3.324659246 | 11.57534 | 85.52593 | 642.1912 | 0.2231315 | 0.2524842
17 | 3.8531 | 55079 |  | 14.9 | 9.2 | 989.99176 | 3.344528 | 11.55547 | 85.67298 | 642.8981 | 0.224465 | 0.2542021
17.1 | 3.8738 | 55215 |  | 14.9 | 9.2 | 989.99176 | 3.363972 | 11.53603 | 85.81739 | 643.4011 | 0.22577 | 0.2558862
17.2 | 3.8944 | 55357 |  | 14.9 | 9.2 | 989.99176 | 3.383261 | 11.51674 | 85.96112 | 643.9772 | 0.2270645 | 0.2575597
17.3 | 3.915 | 55503 |  | 14.9 | 9.2 | 989.99176 | 3.402513 | 11.49749 | 86.10506 | 644.5963 | 0.2283566 | 0.2592327
17.4 | 3.9357 | 55651 |  | 14.9 | 9.2 | 989.99176 | 3.421846 | 11.47815 | 86.25009 | 645.2283 | 0.2296541 | 0.2609157
17.5 | 3.9563 | 55792 |  | 14.9 | 9.2 | 989.99176 | 3.441144568 | 11.45886 | 86.39534 | 645.7755 | 0.2309493 | 0.2625984
17.6 | 3.977 | 55939 |  | 14.9 | 9.2 | 989.99176 | 3.460487 | 11.43951 | 86.54143 | 646.3841 | 0.2322475 | 0.2642878
17.7 | 3.9977 | 56088 |  | 14.9 | 9.2 | 989.99176 | 3.479811452 | 11.42019 | 86.68786 | 647.011 | 0.2335444 | 0.2659785
17.8 | 4.019 | 56237 |  | 14.9 | 9.2 | 989.99176 | 3.499736 | 11.40026 | 86.83937 | 647.598 | 0.2348816 | 0.2677247
17.9 | 4.0396 | 56382 |  | 14.9 | 9.2 | 989.99176 | 3.518996803 | 11.381 | 86.98634 | 648.1708 | 0.2361743 | 0.2694156
18 | 4.0603 | 56529 |  | 14.9 | 9.2 | 989.99176 | 3.538339 | 11.36166 | 87.13443 | 648.7562 | 0.2374724 | 0.2711166
18.1 | 4.0809 | 56669 |  | 14.9 | 9.2 | 989.99176 | 3.557647 | 11.34235 | 87.28275 | 649.2577 | 0.2387682 | 0.2728174
18.2 | 4.1016 | 56822 |  | 14.9 | 9.2 | 989.99176 | 3.576934063 | 11.32307 | 87.43142 | 649.9036 | 0.2400627 | 0.2745193
18.3 | 4.1221 | 56970 |  | 14.9 | 9.2 | 989.99176 | 3.596067505 | 11.30393 | 87.57941 | 650.4953 | 0.2413468 | 0.2762105
18.4 | 4.1428 | 57113 |  | 14.9 | 9.2 | 989.99176 | 3.615447 | 11.28455 | 87.72982 | 651.0101 | 0.2426475 | 0.2779264
18.5 | 4.1635 | 57265 |  | 14.9 | 9.2 | 989.99176 | 3.634744 | 11.26526 | 87.88009 | 651.6265 | 0.243942525 | 0.2796379
18.6 | 4.1848 | 57421 |  | 14.9 | 9.2 | 989.99176 | 3.654603 | 11.2454 | 88.03529 | 652.2498 | 0.2452754 | 0.2814023
18.7 | 4.2055 | 57576 |  | 14.9 | 9.2 | 989.99176 | 3.673872004 | 11.22613 | 88.1864 | 652.8898 | 0.2465686 | 0.2831173
18.8 | 4.2262 | 57729 |  | 14.9 | 9.2 | 989.99176 | 3.693159 | 11.20684 | 88.33817 | 653.5001 | 0.247863 | 0.2848368
18.9 | 4.2469 | 57885 |  | 14.9 | 9.2 | 989.99176 | 3.712419 | 11.18758 | 88.49024 | 654.1399 | 0.2491556 | 0.2865569
19 | 4.2676 | 58031 |  | 14.9 | 9.2 | 989.99176 | 3.731771 | 11.16823 | 88.64357 | 654.6555 | 0.2504544 | 0.2882881
19.1 | 4.2883 | 58179 |  | 14.9 | 9.2 | 989.99176 | 3.751104 | 11.1489 | 88.79729 | 655.1889 | 0.251752 | 0.2900208
19.2 | 4.3089 | 58332 |  | 14.9 | 9.2 | 989.99176 | 3.770291478 | 11.12971 | 88.95038 | 655.7814 | 0.2530397 | 0.2917432
19.3 | 4.3296 | 58479 |  | 14.9 | 9.2 | 989.99176 | 3.789634 | 11.11037 | 89.10524 | 656.2914 | 0.2543379 | 0.2934827
19.4 | 4.3509 | 58650 |  | 14.9 | 9.2 | 989.99176 | 3.809355225 | 11.09064 | 89.26368 | 657.0422 | 0.2556614 | 0.2952593
19.5 | 4.3714 | 58805 |  | 14.9 | 9.2 | 989.99176 | 3.828424 | 11.07158 | 89.41742 | 657.6459 | 0.2569412 | 0.2969801
19.6 | 4.392 | 58947 |  | 14.9 | 9.2 | 989.99176 | 3.847713 | 11.05229 | 89.57347 | 658.0854 | 0.2582358 | 0.2987238
19.7 | 4.4127 | 59100 |  | 14.9 | 9.2 | 989.99176 | 3.86700015 | 11.03299985 | 89.73006 | 658.6421 | 0.2595302 | 0.3004704
19.8 | 4.4333 | 59256 |  | 14.9 | 9.2 | 989.99176 | 3.886159724 | 11.01384 | 89.88616 | 659.2339 | 0.2608161 | 0.3022085
19.9 | 4.4539 | 59406 |  | 14.9 | 9.2 | 989.99176 | 3.905374699 | 10.99463 | 90.04325 | 659.7496 | 0.2621057 | 0.3039547
20 | 4.4746 | 59560 |  | 14.9 | 9.2 | 989.99176 | 3.92465274 | 10.97534726 | 90.20141 | 660.3001 | 0.2633995 | 0.3057096
20.1 | 4.4954 | 59715 |  | 14.9 | 9.2 | 989.99176 | 3.944022 | 10.95598 | 90.36087 | 660.8502 | 0.2646994 | 0.3074759
20.2 | 4.5168 | 59872 |  | 14.9 | 9.2 | 989.99176 | 3.963971888 | 10.93603 | 90.52571 | 661.3811 | 0.2660384 | 0.3092985
20.3 | 4.5374 | 60026 |  | 14.9 | 9.2 | 989.99176 | 3.983149929 | 10.91685 | 90.68474 | 661.9195 | 0.2673255 | 0.3110537
20.4 | 4.5581 | 60180 |  | 14.9 | 9.2 | 989.99176 | 4.00242797 | 10.89757203 | 90.84517 | 662.4458 | 0.2686193 | 0.3128212
20.5 | 4.5787 | 60326 |  | 14.9 | 9.2 | 989.99176 | 4.021679879 | 10.87832 | 91.00594 | 662.8798 | 0.2699114 | 0.3145894
20.6 | 4.624 | 60678 |  | 14.9 | 9.2 | 989.99176 | 4.063729687 | 10.83627 | 91.35909 | 664.1704 | 0.2727335 | 0.3184623
20.7 | 4.6446 | 60830 |  | 14.9 | 9.2 | 989.99176 | 4.082926195 | 10.81707 | 91.52122 | 664.6546 | 0.2740219 | 0.3202354
20.8 | 4.6652 | 60990 |  | 14.9 | 9.2 | 989.99176 | 4.102048835 | 10.79795 | 91.6833 | 665.2248 | 0.2753053 | 0.3220048
20.9 | 4.6865 | 61152 |  | 14.9 | 9.2 | 989.99176 | 4.121853008 | 10.77815 | 91.85176 | 665.7684 | 0.2766344 | 0.3238406
21 | 4.7071 | 61313 |  | 14.9 | 9.2 | 989.99176 | 4.140966 | 10.75903 | 92.01493 | 666.3375 | 0.2779172 | 0.3256155
21.1 | 4.7278 | 61473 |  | 14.9 | 9.2 | 989.99176 | 4.160189 | 10.73981 | 92.17963 | 666.8827 | 0.2792073 | 0.3274037
21.2 | 4.7485 | 61638 |  | 14.9 | 9.2 | 989.99176 | 4.179365527 | 10.72063 | 92.34451 | 667.4788 | 0.2804943 | 0.3291909
21.3 | 4.7692 | 61793 |  | 14.9 | 9.2 | 989.99176 | 4.198634 | 10.70137 | 92.51079 | 667.9545 | 0.2817875 | 0.3309898
21.4 | 4.7898 | 61956 |  | 14.9 | 9.2 | 989.99176 | 4.217729274 | 10.68227 | 92.67615 | 668.5215 | 0.2830691 | 0.3327758
21.5 | 4.8105 | 62196 |  | 14.9 | 9.2 | 989.99176 | 4.236213234 | 10.66379 | 92.83679 | 669.9499 | 0.2843096 | 0.3345076
21.6 | 4.8313 | 62291 |  | 14.9 | 9.2 | 989.99176 | 4.256136 | 10.64386 | 93.01056 | 669.7196 | 0.2856467 | 0.3363776
21.7 | 4.8526 | 62469 |  | 14.9 | 9.2 | 989.99176 | 4.275792 | 10.62421 | 93.18265 | 670.3931 | 0.2869659 | 0.3382261
21.8 | 4.8733 | 62637 |  | 14.9 | 9.2 | 989.99176 | 4.294941 | 10.60506 | 93.3509 | 670.9844 | 0.2882511 | 0.3400301
21.9 | 4.8939 | 62797 |  | 14.9 | 9.2 | 989.99176 | 4.314064 | 10.58594 | 93.51953 | 671.4854 | 0.2895345 | 0.3418349
22 | 4.9146 | 62959 |  | 14.9 | 9.2 | 989.99176 | 4.333268 | 10.56673 | 93.68949 | 671.9964 | 0.2908234 | 0.3436506
22.1 | 4.9352 | 63123 |  | 14.9 | 9.2 | 989.99176 | 4.352354 | 10.54765 | 93.85902 | 672.5299 | 0.2921043 | 0.3454585
22.2 | 4.9559 | 63281 |  | 14.9 | 9.2 | 989.99176 | 4.371595 | 10.52841 | 94.03055 | 672.9834 | 0.2933956 | 0.3472844
22.3 | 4.9766 | 63444 |  | 14.9 | 9.2 | 989.99176 | 4.390789826 | 10.50921 | 94.2023 | 673.4867 | 0.2946839 | 0.3491092
22.4 | 4.9973 | 63609 |  | 14.9 | 9.2 | 989.99176 | 4.409966 | 10.49003 | 94.37451 | 674.0062 | 0.2959709 | 0.3509356
22.5 | 5.0186 | 63774 |  | 14.9 | 9.2 | 989.99176 | 4.429742771 | 10.47026 | 94.55276 | 674.4805 | 0.2972982 | 0.3528226
22.6 | 5.0393 | 63942 |  | 14.9 | 9.2 | 989.99176 | 4.448891543 | 10.45111 | 94.72601 | 675.0205 | 0.2985833 | 0.3546532
22.7 | 5.0599 | 64113 |  | 14.9 | 9.2 | 989.99176 | 4.467913 | 10.43209 | 94.89872 | 675.5939 | 0.2998599 | 0.3564748
22.8 | 5.0805 | 64278 |  | 14.9 | 9.2 | 989.99176 | 4.486989087 | 10.41301 | 95.07257 | 676.094 | 0.3011402 | 0.3583051
22.9 | 5.1013 | 64455 |  | 14.9 | 9.2 | 989.99176 | 4.506155 | 10.39385 | 95.24788 | 676.708 | 0.3024265 | 0.3601474
23 | 5.1218 | 64626 |  | 14.9 | 9.2 | 989.99176 | 4.525075829 | 10.37492 | 95.42159 | 677.2681 | 0.3036964 | 0.3619695
23.1 | 5.1423 | 64798 |  | 14.9 | 9.2 | 989.99176 | 4.543987667 | 10.35601 | 95.59585 | 677.8328 | 0.3049656 | 0.363794
23.2 | 5.1629 | 64965 |  | 14.9 | 9.2 | 989.99176 | 4.563046 | 10.33695 | 95.77209 | 678.3291 | 0.3062447 | 0.3656359
23.3 | 5.1842 | 65153 |  | 14.9 | 9.2 | 989.99176 | 4.58261 | 10.31739 | 95.9537 | 679.0046 | 0.3075577 | 0.3675304
23.4 | 5.2048 | 65320 |  | 14.9 | 9.2 | 989.99176 | 4.60166778 | 10.29833222 | 96.13127 | 679.4875 | 0.3088368 | 0.3693793
23.5 | 5.2255 | 65494 |  | 14.9 | 9.2 | 989.99176 | 4.620761151 | 10.27924 | 96.30983 | 680.0344 | 0.3101182 | 0.371235
23.6 | 5.2461 | 65669 |  | 14.9 | 9.2 | 989.99176 | 4.639745 | 10.26025 | 96.48803 | 680.5922 | 0.3113923 | 0.3730835
23.7 | 5.2668 | 65848 |  | 14.9 | 9.2 | 989.99176 | 4.658792492 | 10.24121 | 96.66748 | 681.1804 | 0.3126706 | 0.3749417
23.8 | 5.2875 | 66019 |  | 14.9 | 9.2 | 989.99176 | 4.677914 | 10.22209 | 96.84831 | 681.6743 | 0.3139539 | 0.3768105
23.9 | 5.3083 | 66202 |  | 14.9 | 9.2 | 989.99176 | 4.697023833 | 10.20298 | 97.0297 | 682.2859 | 0.3152365 | 0.3786818
24 | 5.3291 | 66386 |  | 14.9 | 9.2 | 989.99176 | 4.716124869 | 10.18388 | 97.21169 | 682.9014 | 0.3165184 | 0.3805556
24.1 | 5.3504 | 66651 |  | 14.9 | 9.2 | 989.99176 | 4.734978 | 10.16502 | 97.39199 | 684.3581 | 0.3177838 | 0.3824086
24.2 | 5.371 | 66765 |  | 14.9 | 9.2 | 989.99176 | 4.754525 | 10.14547 | 97.57964 | 684.2104 | 0.3190957 | 0.3843335
24.3 | 5.3916 | 66942 |  | 14.9 | 9.2 | 989.99176 | 4.773491043 | 10.12651 | 97.76239 | 684.7418 | 0.3203685 | 0.3862046
24.4 | 5.4403 | 67361 |  | 14.9 | 9.2 | 989.99176 | 4.818322 | 10.08168 | 98.19712 | 685.9773 | 0.3233773 | 0.3906415
24.5 | 5.461 | 67541 |  | 14.9 | 9.2 | 989.99176 | 4.83736 | 10.06264 | 98.38291 | 686.5115 | 0.324655 | 0.3925317
24.6 | 5.4818 | 67726 |  | 14.9 | 9.2 | 989.99176 | 4.856451979 | 10.04355 | 98.56992 | 687.0859 | 0.3259364 | 0.3944308
24.7 | 5.5027 | 67905 |  | 14.9 | 9.2 | 989.99176 | 4.875699 | 10.0243 | 98.75918 | 687.5816 | 0.3272281 | 0.396349
24.8 | 5.5242 | 68106 |  | 14.9 | 9.2 | 989.99176 | 4.895343249 | 10.00466 | 98.9531 | 688.2655 | 0.3285465 | 0.3983106
24.9 | 5.5449 | 68281 |  | 14.9 | 9.2 | 989.99176 | 4.914427 | 9.985573 | 99.14221 | 688.7177 | 0.3298273 | 0.4002199
25 | 5.5656 | 68467 |  | 14.9 | 9.2 | 989.99176 | 4.93341 | 9.96659 | 99.33104 | 689.281 | 0.3311013 | 0.4021227
25.1 | 5.5863 | 68651 |  | 14.9 | 9.2 | 989.99176 | 4.952411 | 9.947589 | 99.52077 | 689.8158 | 0.3323766 | 0.404031
25.2 | 5.6069 | 68836 |  | 14.9 | 9.2 | 989.99176 | 4.971302794 | 9.928697206 | 99.71014 | 690.3611 | 0.3336445 | 0.4059319
25.3 | 5.6275 | 69016 |  | 14.9 | 9.2 | 989.99176 | 4.990240764 | 9.909759236 | 99.90069 | 690.8461 | 0.3349155 | 0.4078412
25.4 | 5.6481 | 69203 |  | 14.9 | 9.2 | 989.99176 | 5.009114 | 9.890886 | 100.0913 | 691.3987 | 0.3361822 | 0.4097475
25.5 | 5.6687 | 69392 |  | 14.9 | 9.2 | 989.99176 | 5.027968968 | 9.872031032 | 100.2825 | 691.9653 | 0.3374476 | 0.4116556
25.6 | 5.6899 | 69580 |  | 14.9 | 9.2 | 989.99176 | 5.04743307 | 9.85256693 | 100.4806 | 692.472 | 0.3387539 | 0.4136292
25.7 | 5.7105 | 69771 |  | 14.9 | 9.2 | 989.99176 | 5.066269 | 9.833731 | 100.6731 | 693.0454 | 0.3400181 | 0.4155428
25.8 | 5.7312 | 69966 |  | 14.9 | 9.2 | 989.99176 | 5.085168939 | 9.814831061 | 100.8669 | 693.6467 | 0.3412865 | 0.4174666
25.9 | 5.7519 | 70148 |  | 14.9 | 9.2 | 989.99176 | 5.104188442 | 9.795811558 | 101.0628 | 694.1033 | 0.342563 | 0.4194063
26 | 5.7725 | 70342 |  | 14.9 | 9.2 | 989.99176 | 5.122997143 | 9.777002857 | 101.2572 | 694.6865 | 0.3438253 | 0.4213282
26.1 | 5.7931 | 70540 |  | 14.9 | 9.2 | 989.99176 | 5.14176891 | 9.75823109 | 101.452 | 695.3044 | 0.3450852 | 0.4232501
26.2 | 5.8138 | 70738 |  | 14.9 | 9.2 | 989.99176 | 5.160640677 | 9.739359323 | 101.6486 | 695.9076 | 0.3463517 | 0.4251859
26.3 | 5.8346 | 70928 |  | 14.9 | 9.2 | 989.99176 | 5.179686312 | 9.720313688 | 101.8477 | 696.4123 | 0.34763 | 0.4271433
26.4 | 5.8559 | 71141 |  | 14.9 | 9.2 | 989.99176 | 5.19902 | 9.70098 | 102.0507 | 697.1143 | 0.3489275 | 0.4291343
26.5 | 5.8765 | 71341 |  | 14.9 | 9.2 | 989.99176 | 5.217773 | 9.682227 | 102.2484 | 697.7227 | 0.3501861 | 0.4310693
26.6 | 5.8971 | 71715 |  | 14.9 | 9.2 | 989.99176 | 5.23492 | 9.66508 | 102.4297 | 700.1384 | 0.3513369 | 0.4328418
26.7 | 5.9173 | 71778 |  | 14.9 | 9.2 | 989.99176 | 5.254537837 | 9.645462163 | 102.6381 | 699.3311 | 0.3526535 | 0.4348737
26.8 | 5.938 | 71945 |  | 14.9 | 9.2 | 989.99176 | 5.273696 | 9.626304 | 102.8424 | 699.5659 | 0.3539393 | 0.4368618
26.9 | 5.9587 | 72152 |  | 14.9 | 9.2 | 989.99176 | 5.292484508 | 9.607515492 | 103.0435 | 700.2093 | 0.3552003 | 0.4388156
27 | 5.9795 | 72359 |  | 14.9 | 9.2 | 989.99176 | 5.311373 | 9.588627 | 103.2465 | 700.8376 | 0.356468 | 0.4407835
27.1 | 6.0002 | 72566 |  | 14.9 | 9.2 | 989.99176 | 5.330161839 | 9.569838161 | 103.4492 | 701.4653 | 0.357729 | 0.4427449
27.2 | 6.0215 | 72775 |  | 14.9 | 9.2 | 989.99176 | 5.349532 | 9.550468 | 103.659 | 702.0617 | 0.359029 | 0.4447711
27.3 | 6.0423 | 72979 |  | 14.9 | 9.2 | 989.99176 | 5.368448 | 9.531552 | 103.8647 | 702.6352 | 0.3602986 | 0.4467537
27.4 | 6.063 | 73183 |  | 14.9 | 9.2 | 989.99176 | 5.387265 | 9.512735 | 104.0701 | 703.2084 | 0.3615614 | 0.4487298
27.5 | 6.0838 | 73381 |  | 14.9 | 9.2 | 989.99176 | 5.406237 | 9.493763 | 104.2781 | 703.7047 | 0.3628347 | 0.4507261
27.6 | 6.1045 | 73590 |  | 14.9 | 9.2 | 989.99176 | 5.425006735 | 9.474993265 | 104.4847 | 704.3137 | 0.3640944 | 0.4527052
27.7 | 6.125 | 73798 |  | 14.9 | 9.2 | 989.99176 | 5.443586167 | 9.456413833 | 104.69 | 704.9194 | 0.3653414 | 0.454668
27.8 | 6.1457 | 73997 |  | 14.9 | 9.2 | 989.99176 | 5.462449 | 9.437551 | 104.8992 | 705.4104 | 0.3666073 | 0.4566647
27.9 | 6.1664 | 74211 |  | 14.9 | 9.2 | 989.99176 | 5.481173 | 9.418827 | 105.1078 | 706.0469 | 0.3678639 | 0.4586506
28 | 6.1877 | 74435 |  | 14.9 | 9.2 | 989.99176 | 5.500404 | 9.399596 | 105.3228 | 706.732 | 0.3691547 | 0.4606945
28.1 | 6.2084 | 74639 |  | 14.9 | 9.2 | 989.99176 | 5.519221 | 9.380779 | 105.5341 | 707.2503 | 0.3704175 | 0.4626984
28.2 | 6.2291 | 74853 |  | 14.9 | 9.2 | 989.99176 | 5.537945 | 9.362055 | 105.7451 | 707.8624 | 0.3716741 | 0.4646964
28.3 | 6.2498 | 75061 |  | 14.9 | 9.2 | 989.99176 | 5.556724 | 9.343276 | 105.9577 | 708.4055 | 0.3729345 | 0.4667043
28.4 | 6.2704 | 75267 |  | 14.9 | 9.2 | 989.99176 | 5.575422 | 9.324578 | 106.1701 | 708.9281 | 0.3741894 | 0.4687075
28.5 | 6.2911 | 75467 |  | 14.9 | 9.2 | 989.99176 | 5.594275 | 9.305725 | 106.3852 | 709.3747 | 0.3754547 | 0.4707315
28.6 | 6.3118 | 75688 |  | 14.9 | 9.2 | 989.99176 | 5.612934852 | 9.287065148 | 106.599 | 710.0255 | 0.376707 | 0.4727386
28.7 | 6.3326 | 75918 |  | 14.9 | 9.2 | 989.99176 | 5.631611147 | 9.268388853 | 106.8138 | 710.7509 | 0.3779605 | 0.4747517
28.8 | 6.3539 | 76149 |  | 14.9 | 9.2 | 989.99176 | 5.650778 | 9.249222 | 107.0351 | 711.4392 | 0.3792469 | 0.4768218
28.9 | 6.3747 | 76376 |  | 14.9 | 9.2 | 989.99176 | 5.669482204 | 9.230517796 | 107.252 | 712.1171 | 0.3805022 | 0.4788461
29 | 6.3953 | 76601 |  | 14.9 | 9.2 | 989.99176 | 5.688005 | 9.211995 | 107.4677 | 712.7817 | 0.3817453 | 0.4808547
29.1 | 6.4159 | 76812 |  | 14.9 | 9.2 | 989.99176 | 5.706656398 | 9.193343602 | 107.6857 | 713.298 | 0.3829971 | 0.4828815
29.2 | 6.4362 | 77074 |  | 14.9 | 9.2 | 989.99176 | 5.724537221 | 9.175462779 | 107.8956 | 714.3389 | 0.3841971 | 0.4848284
29.3 | 6.4568 | 77239 |  | 14.9 | 9.2 | 989.99176 | 5.743614 | 9.156386 | 108.1204 | 714.3798 | 0.3854774 | 0.4869096
29.4 | 6.4774 | 77462 |  | 14.9 | 9.2 | 989.99176 | 5.762154623 | 9.137845377 | 108.3397 | 714.9916 | 0.3867218 | 0.4889366
29.5 | 6.4982 | 77695 |  | 14.9 | 9.2 | 989.99176 | 5.780803 | 9.119197 | 108.5613 | 715.6787 | 0.3879734 | 0.4909795
29.6 | 6.5195 | 77929 |  | 14.9 | 9.2 | 989.99176 | 5.799943 | 9.100057 | 108.7896 | 716.3276 | 0.3892579 | 0.4930805
29.7 | 6.5403 | 78156 |  | 14.9 | 9.2 | 989.99176 | 5.818646574 | 9.081353426 | 109.0137 | 716.9375 | 0.3905132 | 0.495138
29.8 | 6.561 | 78381 |  | 14.9 | 9.2 | 989.99176 | 5.837269 | 9.062731 | 109.2377 | 717.5271 | 0.391763 | 0.4971907
29.9 | 6.5818 | 78609 |  | 14.9 | 9.2 | 989.99176 | 5.855964 | 9.044036 | 109.4635 | 718.1299 | 0.3930177 | 0.4992557
30 | 6.6024 | 78828 |  | 14.9 | 9.2 | 989.99176 | 5.874541662 | 9.025458338 | 109.6888 | 718.6513 | 0.3942645 | 0.5013119
30.1 | 6.623 | 79067 |  | 14.9 | 9.2 | 989.99176 | 5.892935 | 9.007065 | 109.9128 | 719.3612 | 0.395499 | 0.5033519
30.2 | 6.6436 | 79314 |  | 14.9 | 9.2 | 989.99176 | 5.911254181 | 8.988745819 | 110.1368 | 720.1407 | 0.3967285 | 0.5053879
30.3 | 6.6643 | 79554 |  | 14.9 | 9.2 | 989.99176 | 5.929738141 | 8.970261859 | 110.3638 | 720.8345 | 0.397969 | 0.5074463
30.4 | 6.6855 | 79790 |  | 14.9 | 9.2 | 989.99176 | 5.948759035 | 8.951240965 | 110.5983 | 721.4399 | 0.3992456 | 0.509569
30.5 | 6.7062 | 80036 |  | 14.9 | 9.2 | 989.99176 | 5.967187594 | 8.932812406 | 110.8264 | 722.1743 | 0.4004824 | 0.5116299
30.6 | 6.7269 | 80270 |  | 14.9 | 9.2 | 989.99176 | 5.985726955 | 8.914273045 | 111.0569 | 722.7825 | 0.4017266 | 0.5137075
30.7 | 6.7477 | 80511 |  | 14.9 | 9.2 | 989.99176 | 6.004302 | 8.895698 | 111.2888 | 723.4419 | 0.4029733 | 0.5157934
30.8 | 6.7684 | 80756 |  | 14.9 | 9.2 | 989.99176 | 6.022739474 | 8.877260526 | 111.52 | 724.1394 | 0.4042107 | 0.5178682
30.9 | 6.789 | 81002 |  | 14.9 | 9.2 | 989.99176 | 6.041068033 | 8.858931967 | 111.7507 | 724.8456 | 0.4054408 | 0.519935
31 | 6.8098 | 81231 |  | 14.9 | 9.2 | 989.99176 | 6.059754 | 8.840246 | 111.9869 | 725.3617 | 0.4066949 | 0.5220465
31.1 | 6.8305 | 81474 |  | 14.9 | 9.2 | 989.99176 | 6.078209821 | 8.821790179 | 112.2212 | 726.0126 | 0.4079335 | 0.5241364
31.2 | 6.8518 | 81734 |  | 14.9 | 9.2 | 989.99176 | 6.097109111 | 8.802890889 | 112.4621 | 726.7692 | 0.409202 | 0.526281
31.3 | 6.8724 | 81969 |  | 14.9 | 9.2 | 989.99176 | 6.115539 | 8.784461 | 112.6981 | 727.3328 | 0.4104389 | 0.5283769
31.4 | 6.8929 | 82220 |  | 14.9 | 9.2 | 989.99176 | 6.13372163 | 8.76627837 | 112.9318 | 728.0499 | 0.4116592 | 0.5304489
31.5 | 6.9135 | 82478 |  | 14.9 | 9.2 | 989.99176 | 6.151939387 | 8.748060613 | 113.167 | 728.8167 | 0.4128818 | 0.5325292
31.6 | 6.9341 | 82723 |  | 14.9 | 9.2 | 989.99176 | 6.170277 | 8.729723 | 113.4047 | 729.4494 | 0.4141126 | 0.5346276
31.7 | 6.9547 | 83201 |  | 14.9 | 9.2 | 989.99176 | 6.186464 | 8.713536 | 113.6154 | 732.304 | 0.4151989 | 0.5364835
31.8 | 6.975 | 83274 |  | 14.9 | 9.2 | 989.99176 | 6.206089521 | 8.693910479 | 113.8719 | 731.2957 | 0.4165161 | 0.5387384
31.9 | 6.9957 | 83488 |  | 14.9 | 9.2 | 989.99176 | 6.224813552 | 8.675186448 | 114.1176 | 731.596 | 0.4177727 | 0.5408944
32 | 7.017 | 83760 |  | 14.9 | 9.2 | 989.99176 | 6.24360204 | 8.65639796 | 114.3653 | 732.3898 | 0.4190337 | 0.5430625
32.1 | 7.0377 | 84004 |  | 14.9 | 9.2 | 989.99176 | 6.262049066 | 8.637950934 | 114.6096 | 732.9581 | 0.4202717 | 0.5451958
32.2 | 7.0584 | 84266 |  | 14.9 | 9.2 | 989.99176 | 6.280329889 | 8.619670111 | 114.8526 | 733.688 | 0.4214987 | 0.5473144
32.3 | 7.0792 | 84534 |  | 14.9 | 9.2 | 989.99176 | 6.298655311 | 8.601344689 | 115.0973 | 734.4567 | 0.4227285 | 0.5494427
32.4 | 7.0999 | 84803 |  | 14.9 | 9.2 | 989.99176 | 6.316871 | 8.583129 | 115.3416 | 735.2334 | 0.4239511 | 0.5515627
32.5 | 7.1204 | 85059 |  | 14.9 | 9.2 | 989.99176 | 6.335008 | 8.564992 | 115.5858 | 735.8947 | 0.4251683 | 0.553678
32.6 | 7.1411 | 85340 |  | 14.9 | 9.2 | 989.99176 | 6.35311311 | 8.54688689 | 115.8307 | 736.765 | 0.4263834 | 0.5557941
32.7 | 7.1618 | 85621 |  | 14.9 | 9.2 | 989.99176 | 6.371218 | 8.528782 | 116.0766 | 737.6251 | 0.4275986 | 0.5579147
32.8 | 7.1833 | 85978 |  | 14.9 | 9.2 | 989.99176 | 6.389422137 | 8.510577863 | 116.3249 | 739.1198 | 0.4288203 | 0.5600514
32.9 | 7.2041 | 86191 |  | 14.9 | 9.2 | 989.99176 | 6.408255 | 8.491745 | 116.5828 | 739.3112 | 0.4300843 | 0.5622667
33 | 7.2249 | 86470 |  | 14.9 | 9.2 | 989.99176 | 6.426479255 | 8.473520745 | 116.8336 | 740.1126 | 0.4313073 | 0.5644151
33.1 | 7.2456 | 86749 |  | 14.9 | 9.2 | 989.99176 | 6.444603 | 8.455397 | 117.084 | 740.9125 | 0.4325237 | 0.5665563
33.2 | 7.2664 | 87012 |  | 14.9 | 9.2 | 989.99176 | 6.462974698 | 8.437025302 | 117.339 | 741.544 | 0.4337567 | 0.5687314
33.3 | 7.2871 | 87295 |  | 14.9 | 9.2 | 989.99176 | 6.481062 | 8.418938 | 117.591 | 742.361 | 0.4349706 | 0.5708775
33.4 | 7.3078 | 87578 |  | 14.9 | 9.2 | 989.99176 | 6.499148537 | 8.400851463 | 117.8442 | 743.1676 | 0.4361845 | 0.5730281
33.5 | 7.3287 | 87847 |  | 14.9 | 9.2 | 989.99176 | 6.517565 | 8.382435 | 118.1031 | 743.8161 | 0.4374205 | 0.5752227
33.6 | 7.35 | 88149 |  | 14.9 | 9.2 | 989.99176 | 6.536076 | 8.363924 | 118.3645 | 744.7249 | 0.4386628 | 0.5774335
33.7 | 7.3707 | 88433 |  | 14.9 | 9.2 | 989.99176 | 6.554154 | 8.345846 | 118.6209 | 745.5094 | 0.4398761 | 0.5795973
33.8 | 7.3914 | 88702 |  | 14.9 | 9.2 | 989.99176 | 6.572370083 | 8.327629917 | 118.8804 | 746.145 | 0.4410987 | 0.5817823
33.9 | 7.4121 | 88990 |  | 14.9 | 9.2 | 989.99176 | 6.590410835 | 8.309589165 | 119.1385 | 746.946 | 0.4423095 | 0.583951
34 | 7.4328 | 89278 |  | 14.9 | 9.2 | 989.99176 | 6.608451587 | 8.291548413 | 119.3977 | 747.7364 | 0.4435202 | 0.5861245
34.1 | 7.4534 | 89563 |  | 14.9 | 9.2 | 989.99176 | 6.62642 | 8.27358 | 119.657 | 748.4978 | 0.4447262 | 0.5882939
34.2 | 7.4741 | 89835 |  | 14.9 | 9.2 | 989.99176 | 6.644609 | 8.255391 | 119.9206 | 749.1205 | 0.4459469 | 0.5904947
34.3 | 7.4948 | 90126 |  | 14.9 | 9.2 | 989.99176 | 6.662621579 | 8.237378421 | 120.1829 | 749.9072 | 0.4471558 | 0.5926791
34.4 | 7.5158 | 90554 |  | 14.9 | 9.2 | 989.99176 | 6.679669641 | 8.220330359 | 120.4321 | 751.9091 | 0.4483 | 0.5947508
34.5 | 7.5365 | 90964 |  | 14.9 | 9.2 | 989.99176 | 6.696583906 | 8.203416094 | 120.6804 | 753.7593 | 0.4494352 | 0.5968105
34.6 | 7.5568 | 91042 |  | 14.9 | 9.2 | 989.99176 | 6.716163693 | 8.183836307 | 120.9692 | 752.6051 | 0.4507492 | 0.5992002
34.7 | 7.5776 | 91293 |  | 14.9 | 9.2 | 989.99176 | 6.734646 | 8.165354 | 121.243 | 752.9756 | 0.4519897 | 0.6014611
34.8 | 7.5984 | 91587 |  | 14.9 | 9.2 | 989.99176 | 6.752731 | 8.147269 | 121.5121 | 753.7274 | 0.4532035 | 0.6036785
34.9 | 7.6187 | 92108 |  | 14.9 | 9.2 | 989.99176 | 6.768220782 | 8.131779218 | 121.7436 | 756.5739 | 0.454243 | 0.6055815
35 | 7.6395 | 92208 |  | 14.9 | 9.2 | 989.99176 | 6.788097432 | 8.111902568 | 122.0419 | 755.544 | 0.455577 | 0.6080288
35.1 | 7.6602 | 92580 |  | 14.9 | 9.2 | 989.99176 | 6.80536257 | 8.09463743 | 122.3022 | 756.9775 | 0.4567357 | 0.6101594
35.2 | 7.6814 | 92792 |  | 14.9 | 9.2 | 989.99176 | 6.824605068 | 8.075394932 | 122.5936 | 756.9074 | 0.4580272 | 0.6125394
35.3 | 7.702 | 93079 |  | 14.9 | 9.2 | 989.99176 | 6.842555 | 8.057445 | 122.8667 | 757.5608 | 0.4592319 | 0.6147647
35.4 | 7.7227 | 93471 |  | 14.9 | 9.2 | 989.99176 | 6.859636 | 8.040364 | 123.1277 | 759.1385 | 0.4603782 | 0.6168868
35.5 | 7.7434 | 93688 |  | 14.9 | 9.2 | 989.99176 | 6.878331852 | 8.021668148 | 123.4147 | 759.1316 | 0.461633 | 0.6192148
35.6 | 7.764 | 94255 |  | 14.9 | 9.2 | 989.99176 | 6.893696 | 8.006304 | 123.6515 | 762.2631 | 0.4626642 | 0.621132
35.7 | 7.7846 | 94507 |  | 14.9 | 9.2 | 989.99176 | 6.91197 | 7.98803 | 123.9344 | 762.5566 | 0.4638906 | 0.623417
35.8 | 7.8054 | 94778 |  | 14.9 | 9.2 | 989.99176 | 6.930267337 | 7.969732663 | 124.2189 | 762.9915 | 0.4651186 | 0.6257103
35.9 | 7.8262 | 94937 |  | 14.9 | 9.2 | 989.99176 | 6.949599 | 7.950401 | 124.521 | 762.4177 | 0.4664161 | 0.6281389
36 | 7.8477 | 95249 |  | 14.9 | 9.2 | 989.99176 | 6.968218 | 7.931782 | 124.8133 | 763.1319 | 0.4676657 | 0.6304835
36.1 | 7.8684 | 95669 |  | 14.9 | 9.2 | 989.99176 | 6.98504 | 7.91496 | 125.0786 | 764.8713 | 0.4687947 | 0.6326066
36.2 | 7.889 | 95891 |  | 14.9 | 9.2 | 989.99176 | 7.00359 | 7.89641 | 125.3724 | 764.8494 | 0.4700396 | 0.634953
36.3 | 7.9097 | 96208 |  | 14.9 | 9.2 | 989.99176 | 7.021363432 | 7.878636568 | 125.6552 | 765.6507 | 0.4712324 | 0.6372063
36.4 | 7.9303 | 96766 |  | 14.9 | 9.2 | 989.99176 | 7.036811139 | 7.863188861 | 125.9021 | 768.5815 | 0.4722692 | 0.639169
36.5 | 7.9511 | 97000 |  | 14.9 | 9.2 | 989.99176 | 7.0554505 | 7.8445495 | 126.2012 | 768.6138 | 0.4735202 | 0.6415423
36.6 | 7.9718 | 97411 |  | 14.9 | 9.2 | 989.99176 | 7.072356 | 7.827644 | 126.4738 | 770.2071 | 0.4746547 | 0.6436996
36.7 | 7.9926 | 97689 |  | 14.9 | 9.2 | 989.99176 | 7.090589 | 7.809411 | 126.7691 | 770.606 | 0.4758784 | 0.6460316
36.8 | 8.0139 | 98018 |  | 14.9 | 9.2 | 989.99176 | 7.108850797 | 7.791149203 | 127.0662 | 771.3932 | 0.4771041 | 0.6483728
36.9 | 8.0342 | 98400 |  | 14.9 | 9.2 | 989.99176 | 7.1256236 | 7.7743764 | 127.3403 | 772.7323 | 0.4782298 | 0.650528
37 | 8.0545 | 98732 |  | 14.9 | 9.2 | 989.99176 | 7.142858078 | 7.757141922 | 127.6233 | 773.6207 | 0.4793864 | 0.6527473
37.1 | 8.0749 | 99040 |  | 14.9 | 9.2 | 989.99176 | 7.16041416 | 7.73958584 | 127.9128 | 774.2777 | 0.4805647 | 0.655013
37.2 | 8.0956 | 99145 |  | 14.9 | 9.2 | 989.99176 | 7.180145 | 7.719855 | 128.2397 | 773.1227 | 0.4818889 | 0.6575656
37.3 | 8.1163 | 99614 |  | 14.9 | 9.2 | 989.99176 | 7.196514131 | 7.703485869 | 128.5122 | 775.1328 | 0.4829875 | 0.6596883
37.4 | 8.1366 | 99990 |  | 14.9 | 9.2 | 989.99176 | 7.213342335 | 7.686657665 | 128.7935 | 776.3589 | 0.4841169 | 0.6618752
37.5 | 8.1574 | 100338 |  | 14.9 | 9.2 | 989.99176 | 7.230929077 | 7.669070923 | 129.0889 | 777.2784 | 0.4852973 | 0.6641657
37.6 | 8.1788 | 100688 |  | 14.9 | 9.2 | 989.99176 | 7.249097352 | 7.650902648 | 129.3954 | 778.1419 | 0.4865166 | 0.6665376
37.7 | 8.1995 | 101041 |  | 14.9 | 9.2 | 989.99176 | 7.266538 | 7.633462 | 129.6911 | 779.09 | 0.4876871 | 0.6688197
37.8 | 8.2202 | 101392 |  | 14.9 | 9.2 | 989.99176 | 7.283996968 | 7.616003032 | 129.9884 | 780.0083 | 0.4888589 | 0.6711095
37.9 | 8.24 | 101641 |  | 14.9 | 9.2 | 989.99176 | 7.301498 | 7.598502 | 130.2878 | 780.1271 | 0.4900334 | 0.6734101
38 | 8.2602 | 102064 |  | 14.9 | 9.2 | 989.99176 | 7.317792056 | 7.582207944 | 130.5677 | 781.6939 | 0.491127 | 0.6755568
38.1 | 8.2804 | 102368 |  | 14.9 | 9.2 | 989.99176 | 7.335185072 | 7.564814928 | 130.8679 | 782.2237 | 0.4922943 | 0.6778533
38.2 | 8.3001 | 102663 |  | 14.9 | 9.2 | 989.99176 | 7.352161 | 7.547839 | 131.1623 | 782.7174 | 0.4934336 | 0.6800999
38.3 | 8.3208 | 103061 |  | 14.9 | 9.2 | 989.99176 | 7.369186 | 7.530814 | 131.4588 | 783.9794 | 0.4945763 | 0.6823581
38.4 | 8.3422 | 103412 |  | 14.9 | 9.2 | 989.99176 | 7.387345298 | 7.512654702 | 131.7766 | 784.7526 | 0.495795 | 0.6847723
38.5 | 8.3624 | 103763 |  | 14.9 | 9.2 | 989.99176 | 7.404304 | 7.495696 | 132.0747 | 785.6387 | 0.4969332 | 0.6870323
38.6 | 8.3822 | 104104 |  | 14.9 | 9.2 | 989.99176 | 7.420955716 | 7.479044284 | 132.3688 | 786.4696 | 0.4980507 | 0.6892562
38.7 | 8.4443 | 105113 |  | 14.9 | 9.2 | 989.99176 | 7.473739 | 7.426261 | 133.3096 | 788.4879 | 0.5015932 | 0.6963387
38.8 | 8.465 | 105532 |  | 14.9 | 9.2 | 989.99176 | 7.490570278 | 7.409429722 | 133.6124 | 789.8368 | 0.5027228 | 0.6986077
38.9 | 8.4858 | 105881 |  | 14.9 | 9.2 | 989.99176 | 7.508148 | 7.391852 | 133.9301 | 790.5689 | 0.5039025 | 0.7009829
39 | 8.5064 | 106190 |  | 14.9 | 9.2 | 989.99176 | 7.525894635 | 7.374105365 | 134.2525 | 790.9725 | 0.5050936 | 0.7033866
39.1 | 8.5273 | 106602 |  | 14.9 | 9.2 | 989.99176 | 7.542990433 | 7.357009567 | 134.5644 | 792.2005 | 0.506241 | 0.7057077
39.2 | 8.548 | 106932 |  | 14.9 | 9.2 | 989.99176 | 7.560643378 | 7.339356622 | 134.8881 | 792.7461 | 0.5074257 | 0.70811
39.3 | 8.5684 | 107357 |  | 14.9 | 9.2 | 989.99176 | 7.577119 | 7.322881 | 135.1916 | 794.1102 | 0.5085315 | 0.7103574
39.4 | 8.5891 | 107724 |  | 14.9 | 9.2 | 989.99176 | 7.594430446 | 7.305569554 | 135.5119 | 794.9411 | 0.5096933 | 0.7127242
39.5 | 8.6094 | 108055 |  | 14.9 | 9.2 | 989.99176 | 7.611674 | 7.288326 | 135.8325 | 795.5016 | 0.5108506 | 0.7150873
39.6 | 8.6292 | 108384 |  | 14.9 | 9.2 | 989.99176 | 7.628436336 | 7.271563664 | 136.1456 | 796.0886 | 0.5119756 | 0.7173899
39.7 | 8.6499 | 108764 |  | 14.9 | 9.2 | 989.99176 | 7.645627606 | 7.254372394 | 136.4683 | 796.991 | 0.5131294 | 0.7197568
39.8 | 8.6701 | 109120 |  | 14.9 | 9.2 | 989.99176 | 7.66254048 | 7.23745952 | 136.7872 | 797.7355 | 0.5142645 | 0.722091
39.9 | 8.6913 | 109542 |  | 14.9 | 9.2 | 989.99176 | 7.679843943 | 7.220156057 | 137.115 | 798.906 | 0.5154258 | 0.7244846
40 | 8.7111 | 109869 |  | 14.9 | 9.2 | 989.99176 | 7.696625 | 7.203375 | 137.4344 | 799.4285 | 0.516552 | 0.7268115
40.1 | 8.7314 | 110286 |  | 14.9 | 9.2 | 989.99176 | 7.713074219 | 7.186925781 | 137.749 | 800.6302 | 0.517656 | 0.7290977
40.2 | 8.7521 | 110630 |  | 14.9 | 9.2 | 989.99176 | 7.730597895 | 7.169402105 | 138.0857 | 801.1692 | 0.5188321 | 0.731539
40.3 | 8.7726 | 110990 |  | 14.9 | 9.2 | 989.99176 | 7.747773835 | 7.152226165 | 138.4173 | 801.8507 | 0.5199848 | 0.7339376
40.4 | 8.7932 | 111370 |  | 14.9 | 9.2 | 989.99176 | 7.764865105 | 7.135134895 | 138.7488 | 802.6733 | 0.5211319 | 0.7363301
40.5 | 8.8139 | 111756 |  | 14.9 | 9.2 | 989.99176 | 7.782000974 | 7.117999026 | 139.0829 | 803.5209 | 0.5222819 | 0.7387346
40.6 | 8.8348 | 112142 |  | 14.9 | 9.2 | 989.99176 | 7.799336843 | 7.100663157 | 139.4224 | 804.3325 | 0.5234454 | 0.741173
40.7 | 8.8562 | 112591 |  | 14.9 | 9.2 | 989.99176 | 7.816591 | 7.083409 | 139.762 | 805.5906 | 0.5246034 | 0.7436059
40.8 | 8.8768 | 112989 |  | 14.9 | 9.2 | 989.99176 | 7.833516 | 7.066484 | 140.0968 | 806.5067 | 0.5257393 | 0.7459982
40.9 | 8.8974 | 113385 |  | 14.9 | 9.2 | 989.99176 | 7.85046 | 7.04954 | 140.4335 | 807.3927 | 0.5268765 | 0.7483988
41 | 8.918 | 113718 |  | 14.9 | 9.2 | 989.99176 | 7.867984847 | 7.032015153 | 140.7835 | 807.7509 | 0.5280527 | 0.7508879
41.1 | 8.9386 | 114105 |  | 14.9 | 9.2 | 989.99176 | 7.885011 | 7.014989 | 141.1252 | 808.5373 | 0.5291954 | 0.7533121
41.2 | 8.9593 | 114547 |  | 14.9 | 9.2 | 989.99176 | 7.90163 | 6.99837 | 141.4603 | 809.7464 | 0.5303108 | 0.755684
41.3 | 8.98 | 114902 |  | 14.9 | 9.2 | 989.99176 | 7.919052383 | 6.980947617 | 141.8134 | 810.2339 | 0.53148 | 0.7581765
41.4 | 9.0007 | 115278 |  | 14.9 | 9.2 | 989.99176 | 7.936280587 | 6.963719413 | 142.1642 | 810.8791 | 0.5326363 | 0.7606475
41.5 | 9.0221 | 115756 |  | 14.9 | 9.2 | 989.99176 | 7.953266974 | 6.946733026 | 142.5118 | 812.2553 | 0.5337763 | 0.7630897
41.6 | 9.0428 | 116096 |  | 14.9 | 9.2 | 989.99176 | 7.970827584 | 6.929172416 | 142.873 | 812.5817 | 0.5349549 | 0.7656208
41.7 | 9.0636 | 116575 |  | 14.9 | 9.2 | 989.99176 | 7.987205 | 6.912795 | 143.2115 | 814.0059 | 0.536054 | 0.7679871
41.8 | 9.0844 | 116928 |  | 14.9 | 9.2 | 989.99176 | 8.004745312 | 6.895254688 | 143.5758 | 814.399 | 0.5372312 | 0.7705278
41.9 | 9.1051 | 117348 |  | 14.9 | 9.2 | 989.99176 | 8.021567242 | 6.878432758 | 143.9269 | 815.3303 | 0.5383602 | 0.7729704
42 | 9.1698 | 118672 |  | 14.9 | 9.2 | 989.99176 | 8.074042088 | 6.825957912 | 145.0334 | 818.2392 | 0.541882 | 0.7806285
42.1 | 9.1912 | 119102 |  | 14.9 | 9.2 | 989.99176 | 8.091471683 | 6.808528317 | 145.4047 | 819.1072 | 0.5430518 | 0.7831852
42.2 | 9.2119 | 119534 |  | 14.9 | 9.2 | 989.99176 | 8.108182811 | 6.791817189 | 145.7624 | 820.0604 | 0.5441733 | 0.7856427
42.3 | 9.2327 | 119967 |  | 14.9 | 9.2 | 989.99176 | 8.124985 | 6.775015 | 146.1239 | 820.995 | 0.545301 | 0.7881196
42.4 | 9.2534 | 120402 |  | 14.9 | 9.2 | 989.99176 | 8.141668133 | 6.758331867 | 146.4846 | 821.9429 | 0.5464207 | 0.7905851
42.5 | 9.274 | 120807 |  | 14.9 | 9.2 | 989.99176 | 8.158529 | 6.741471 | 146.851 | 822.6502 | 0.5475523 | 0.793083
42.6 | 9.2947 | 121242 |  | 14.9 | 9.2 | 989.99176 | 8.175211993 | 6.724788007 | 147.2153 | 823.5692 | 0.5486719 | 0.7955608
42.7 | 9.3155 | 121682 |  | 14.9 | 9.2 | 989.99176 | 8.191949253 | 6.708050747 | 147.5826 | 824.5008 | 0.5497953 | 0.7980528
42.8 | 9.3363 | 122119 |  | 14.9 | 9.2 | 989.99176 | 8.208714 | 6.691286 | 147.9524 | 825.3939 | 0.5509204 | 0.8005552
42.9 | 9.3576 | 122551 |  | 14.9 | 9.2 | 989.99176 | 8.226025 | 6.673975 | 148.3362 | 826.1708 | 0.5520822 | 0.8031456
43 | 9.3782 | 122981 |  | 14.9 | 9.2 | 989.99176 | 8.242655 | 6.657345 | 148.7067 | 827.0038 | 0.5531983 | 0.8056404
43.1 | 9.3988 | 123424 |  | 14.9 | 9.2 | 989.99176 | 8.259164496 | 6.640835504 | 149.0764 | 827.9245 | 0.5543063 | 0.8081234
43.2 | 9.4195 | 123853 |  | 14.9 | 9.2 | 989.99176 | 8.275903 | 6.624097 | 149.4531 | 828.7082 | 0.5554298 | 0.8106472
43.3 | 9.4402 | 124303 |  | 14.9 | 9.2 | 989.99176 | 8.292448 | 6.607552 | 149.8273 | 829.6418 | 0.5565402 | 0.813148
43.4 | 9.4608 | 124752 |  | 14.9 | 9.2 | 989.99176 | 8.308902408 | 6.591097592 | 150.2014 | 830.5651 | 0.5576445 | 0.8156413
43.5 | 9.4816 | 125197 |  | 14.9 | 9.2 | 989.99176 | 8.325594 | 6.574406 | 150.5827 | 831.417 | 0.5587647 | 0.8181769
43.6 | 9.5024 | 125652 |  | 14.9 | 9.2 | 989.99176 | 8.342192258 | 6.557807742 | 150.9638 | 832.3318 | 0.5598787 | 0.8207049
43.7 | 9.5238 | 126128 |  | 14.9 | 9.2 | 989.99176 | 8.359197112 | 6.540802888 | 151.3563 | 833.3184 | 0.5610199 | 0.8233013
43.8 | 9.5445 | 126575 |  | 14.9 | 9.2 | 989.99176 | 8.37577 | 6.52423 | 151.7408 | 834.1528 | 0.5621322 | 0.8258382
43.9 | 9.5652 | 127037 |  | 14.9 | 9.2 | 989.99176 | 8.392204 | 6.507796 | 152.124 | 835.0887 | 0.5632352 | 0.8283603
44 | 9.5858 | 127501 |  | 14.9 | 9.2 | 989.99176 | 8.40852 | 6.49148 | 152.5063 | 836.0375 | 0.5643302 | 0.8308706
44.1 | 9.6064 | 127957 |  | 14.9 | 9.2 | 989.99176 | 8.424909 | 6.475091 | 152.8923 | 836.9092 | 0.5654301 | 0.8333986
44.2 | 9.627 | 128402 |  | 14.9 | 9.2 | 989.99176 | 8.441400133 | 6.458599867 | 153.2827 | 837.6809 | 0.5665369 | 0.8359487
44.3 | 9.6476 | 128904 |  | 14.9 | 9.2 | 989.99176 | 8.457364916 | 6.442635084 | 153.6626 | 838.8771 | 0.5676084 | 0.8384236
44.4 | 9.6682 | 129376 |  | 14.9 | 9.2 | 989.99176 | 8.473606704 | 6.426393296 | 154.0509 | 839.8262 | 0.5686984 | 0.8409478
44.5 | 9.6894 | 129856 |  | 14.9 | 9.2 | 989.99176 | 8.490374624 | 6.409625376 | 154.4539 | 840.7427 | 0.5698238 | 0.8435604
44.6 | 9.7101 | 130353 |  | 14.9 | 9.2 | 989.99176 | 8.506486 | 6.393514 | 154.8431 | 841.8391 | 0.5709051 | 0.8460771
44.7 | 9.7309 | 130857 |  | 14.9 | 9.2 | 989.99176 | 8.522632 | 6.377368 | 155.2352 | 842.9598 | 0.5719887 | 0.8486057
44.8 | 9.7516 | 131328 |  | 14.9 | 9.2 | 989.99176 | 8.538982912 | 6.361017088 | 155.6342 | 843.8249 | 0.5730861 | 0.8511729
44.9 | 9.7724 | 131831 |  | 14.9 | 9.2 | 989.99176 | 8.555138 | 6.344862 | 156.0305 | 844.9055 | 0.5741704 | 0.8537159
45 | 9.7931 | 132343 |  | 14.9 | 9.2 | 989.99176 | 8.571111 | 6.328889 | 156.4243 | 846.0517 | 0.5752423 | 0.8562365
45.1 | 9.8139 | 132845 |  | 14.9 | 9.2 | 989.99176 | 8.587276 | 6.312724 | 156.8248 | 847.0918 | 0.5763272 | 0.8587939
45.2 | 9.8348 | 133325 |  | 14.9 | 9.2 | 989.99176 | 8.603744 | 6.296256 | 157.235 | 847.9347 | 0.5774325 | 0.861406
45.3 | 9.8561 | 133848 |  | 14.9 | 9.2 | 989.99176 | 8.620214492 | 6.279785508 | 157.6474 | 849.0341 | 0.5785379 | 0.8640254
45.4 | 9.8767 | 134321 |  | 14.9 | 9.2 | 989.99176 | 8.636447 | 6.263553 | 158.0559 | 849.832 | 0.5796273 | 0.8666136
45.5 | 9.8973 | 134838 |  | 14.9 | 9.2 | 989.99176 | 8.652273327 | 6.247726673 | 158.4563 | 850.9475 | 0.5806895 | 0.8691435
45.6 | 9.9178 | 135353 |  | 14.9 | 9.2 | 989.99176 | 8.668018 | 6.231982 | 158.8566 | 852.0449 | 0.5817462 | 0.8716668
45.7 | 9.9383 | 135864 |  | 14.9 | 9.2 | 989.99176 | 8.683799756 | 6.216200244 | 159.26 | 853.0958 | 0.5828054 | 0.8742024
45.8 | 9.9589 | 136345 |  | 14.9 | 9.2 | 989.99176 | 8.699958 | 6.200042 | 159.675 | 853.8906 | 0.5838898 | 0.8768052
45.9 | 9.9795 | 136851 |  | 14.9 | 9.2 | 989.99176 | 8.715886 | 6.184114 | 160.0863 | 854.8578 | 0.5849588 | 0.8793775
46 | 10.0001 | 137359 |  | 14.9 | 9.2 | 989.99176 | 8.731796 | 6.168204 | 160.4992 | 855.8237 | 0.5860266 | 0.8819535
46.1 | 10.0214 | 137882 |  | 14.9 | 9.2 | 989.99176 | 8.748266553 | 6.151733447 | 160.9289 | 856.7883 | 0.587132 | 0.8846273
46.2 | 10.042 | 138414 |  | 14.9 | 9.2 | 989.99176 | 8.763954331 | 6.136045669 | 161.3404 | 857.9007 | 0.5881849 | 0.8871807
46.3 | 10.0628 | 138945 |  | 14.9 | 9.2 | 989.99176 | 8.779851 | 6.120149 | 161.7594 | 858.9607 | 0.5892518 | 0.8897748
46.4 | 10.0835 | 139459 |  | 14.9 | 9.2 | 989.99176 | 8.795805 | 6.104195 | 162.1822 | 859.8909 | 0.5903225 | 0.892385
46.5 | 10.1041 | 139995 |  | 14.9 | 9.2 | 989.99176 | 8.811456 | 6.088544 | 162.5991 | 860.9826 | 0.5913729 | 0.8949523
46.6 | 10.1247 | 140541 |  | 14.9 | 9.2 | 989.99176 | 8.827015 | 6.072985 | 163.0157 | 862.1319 | 0.5924171 | 0.8975109
46.7 | 10.1453 | 141085 |  | 14.9 | 9.2 | 989.99176 | 8.842592 | 6.057408 | 163.4349 | 863.2491 | 0.5934625 | 0.9000792
46.8 | 10.1658 | 141611 |  | 14.9 | 9.2 | 989.99176 | 8.858235 | 6.041765 | 163.858 | 864.2298 | 0.5945124 | 0.902665
46.9 | 10.187 | 142215 |  | 14.9 | 9.2 | 989.99176 | 8.873858 | 6.026142 | 164.2828 | 865.6717 | 0.5955609 | 0.9052542
47 | 10.2076 | 142787 |  | 14.9 | 9.2 | 989.99176 | 8.889176 | 6.010824 | 164.7015 | 866.9441 | 0.596589 | 0.9077994
47.1 | 10.2283 | 143327 |  | 14.9 | 9.2 | 989.99176 | 8.90489 | 5.99511 | 165.1332 | 867.9477 | 0.5976436 | 0.9104171
47.2 | 10.2489 | 143904 |  | 14.9 | 9.2 | 989.99176 | 8.920162416 | 5.979837584 | 165.555 | 869.2219 | 0.5986686 | 0.9129678
47.3 | 10.2697 | 144463 |  | 14.9 | 9.2 | 989.99176 | 8.935801 | 5.964199 | 165.9891 | 870.3164 | 0.5997182 | 0.9155864
47.4 | 10.2904 | 145023 |  | 14.9 | 9.2 | 989.99176 | 8.95133 | 5.94867 | 166.4224 | 871.4153 | 0.6007604 | 0.9181936
47.5 | 10.3112 | 145567 |  | 14.9 | 9.2 | 989.99176 | 8.967107 | 5.932893 | 166.8649 | 872.3643 | 0.6018193 | 0.9208493
47.6 | 10.3319 | 146142 |  | 14.9 | 9.2 | 989.99176 | 8.982497843 | 5.917502157 | 167.2989 | 873.5382 | 0.6028522 | 0.9234468
47.7 | 10.3533 | 146722 |  | 14.9 | 9.2 | 989.99176 | 8.998542413 | 5.901457587 | 167.7538 | 874.6271 | 0.603929 | 0.9261618
47.8 | 10.3738 | 147313 |  | 14.9 | 9.2 | 989.99176 | 9.013585 | 5.886415 | 168.1825 | 875.9117 | 0.6049386 | 0.9287141
47.9 | 10.3944 | 147910 |  | 14.9 | 9.2 | 989.99176 | 9.028673015 | 5.871326985 | 168.6147 | 877.2073 | 0.6059512 | 0.9312805
48 | 10.415 | 148516 |  | 14.9 | 9.2 | 989.99176 | 9.043677514 | 5.856322486 | 169.0467 | 878.5503 | 0.6069582 | 0.9338394
48.1 | 10.4355 | 149085 |  | 14.9 | 9.2 | 989.99176 | 9.058924 | 5.841076 | 169.4879 | 879.6203 | 0.6079815 | 0.9364461
48.2 | 10.4561 | 149695 |  | 14.9 | 9.2 | 989.99176 | 9.073891 | 5.826109 | 169.9233 | 880.9562 | 0.608986 | 0.9390119
48.3 | 10.4768 | 150301 |  | 14.9 | 9.2 | 989.99176 | 9.088996 | 5.811004 | 170.365 | 882.2293 | 0.6099997 | 0.9416078
48.4 | 10.4976 | 150887 |  | 14.9 | 9.2 | 989.99176 | 9.104385 | 5.795615 | 170.8174 | 883.3235 | 0.6110325 | 0.9442596
48.5 | 10.5189 | 151533 |  | 14.9 | 9.2 | 989.99176 | 9.11972 | 5.78028 | 171.2706 | 884.758 | 0.6120617 | 0.9469091
48.6 | 10.5396 | 152153 |  | 14.9 | 9.2 | 989.99176 | 9.134695 | 5.765305 | 171.7154 | 886.0765 | 0.6130668 | 0.9495032
48.7 | 10.5602 | 152752 |  | 14.9 | 9.2 | 989.99176 | 9.149764408 | 5.750235592 | 172.1654 | 887.2397 | 0.6140781 | 0.9521204
48.8 | 10.5808 | 153378 |  | 14.9 | 9.2 | 989.99176 | 9.164584237 | 5.735415763 | 172.6103 | 888.5797 | 0.6150728 | 0.954701
48.9 | 10.6014 | 153998 |  | 14.9 | 9.2 | 989.99176 | 9.179459467 | 5.720540533 | 173.0591 | 889.8577 | 0.6160711 | 0.9572979
49 | 10.622 | 154588 |  | 14.9 | 9.2 | 989.99176 | 9.194611702 | 5.705388298 | 173.5187 | 890.9009 | 0.617088 | 0.9599502
49.1 | 10.6426 | 155236 |  | 14.9 | 9.2 | 989.99176 | 9.209228394 | 5.690771606 | 173.9644 | 892.3434 | 0.618069 | 0.9625154
49.2 | 10.6632 | 155884 |  | 14.9 | 9.2 | 989.99176 | 9.223845086 | 5.676154914 | 174.4124 | 893.7668 | 0.61905 | 0.9650872
49.3 | 10.6844 | 156540 |  | 14.9 | 9.2 | 989.99176 | 9.23898791 | 5.66101209 | 174.8789 | 895.1335 | 0.6200663 | 0.9677585
49.4 | 10.705 | 157222 |  | 14.9 | 9.2 | 989.99176 | 9.253290663 | 5.646709337 | 175.3219 | 896.7619 | 0.6210262 | 0.9702883
49.5 | 10.7257 | 157868 |  | 14.9 | 9.2 | 989.99176 | 9.268025822 | 5.631974178 | 175.7806 | 898.0969 | 0.6220152 | 0.9729012
49.6 | 10.7465 | 158494 |  | 14.9 | 9.2 | 989.99176 | 9.283045651 | 5.616954349 | 176.2506 | 899.2535 | 0.6230232 | 0.9755716
49.7 | 10.7672 | 159162 |  | 14.9 | 9.2 | 989.99176 | 9.297577673 | 5.602422327 | 176.7078 | 900.7072 | 0.6239985 | 0.9781622
49.8 | 10.7879 | 159829 |  | 14.9 | 9.2 | 989.99176 | 9.312119 | 5.587881 | 177.1677 | 902.1342 | 0.6249744 | 0.9807611
49.9 | 10.8086 | 160501 |  | 14.9 | 9.2 | 989.99176 | 9.326614 | 5.573386 | 177.6284 | 903.5772 | 0.6259472 | 0.9833584
50 | 10.8294 | 161156 |  | 14.9 | 9.2 | 989.99176 | 9.341366074 | 5.558633926 | 178.0998 | 904.8633 | 0.6269373 | 0.9860088
50.1 | 10.8507 | 161866 |  | 14.9 | 9.2 | 989.99176 | 9.356110289 | 5.543889711 | 178.5735 | 906.4391 | 0.6279269 | 0.9886648
50.2 | 10.8713 | 162529 |  | 14.9 | 9.2 | 989.99176 | 9.370588 | 5.529412 | 179.0411 | 907.775 | 0.6288986 | 0.9912798
50.3 | 10.8918 | 163220 |  | 14.9 | 9.2 | 989.99176 | 9.38470813 | 5.51529187 | 179.4994 | 909.3065 | 0.6298462 | 0.9938366
50.4 | 10.9124 | 163926 |  | 14.9 | 9.2 | 989.99176 | 9.398789279 | 5.501210721 | 179.9589 | 910.9081 | 0.6307912 | 0.996393
50.5 | 10.933 | 164614 |  | 14.9 | 9.2 | 989.99176 | 9.413036631 | 5.486963369 | 180.4262 | 912.3621 | 0.6317474 | 0.9989862
50.6 | 10.9537 | 165292 |  | 14.9 | 9.2 | 989.99176 | 9.427476318 | 5.472523682 | 180.9022 | 913.709 | 0.6327165 | 1.001621
50.7 | 10.9745 | 166014 |  | 14.9 | 9.2 | 989.99176 | 9.441609731 | 5.458390269 | 181.3706 | 915.33 | 0.6336651 | 1.004207
50.8 | 10.9952 | 166738 |  | 14.9 | 9.2 | 989.99176 | 9.455624677 | 5.444375323 | 181.8375 | 916.9614 | 0.6346057 | 1.006778
50.9 | 11.0166 | 167466 |  | 14.9 | 9.2 | 989.99176 | 9.470302689 | 5.429697311 | 182.3291 | 918.4821 | 0.6355908 | 1.009478
51 | 11.0373 | 168184 |  | 14.9 | 9.2 | 989.99176 | 9.484373036 | 5.415626964 | 182.8028 | 920.0297 | 0.6365351 | 1.012073
51.1 | 11.058 | 168902 |  | 14.9 | 9.2 | 989.99176 | 9.498443383 | 5.401556617 | 183.279 | 921.5569 | 0.6374794 | 1.014674
51.2 | 11.0789 | 169594 |  | 14.9 | 9.2 | 989.99176 | 9.512953801 | 5.387046199 | 183.7727 | 922.8468 | 0.6384533 | 1.017364
51.3 | 11.0996 | 170341 |  | 14.9 | 9.2 | 989.99176 | 9.526756 | 5.373244 | 184.2447 | 924.5367 | 0.6393796 | 1.019929
51.4 | 11.1203 | 171085 |  | 14.9 | 9.2 | 989.99176 | 9.540587 | 5.359413 | 184.7202 | 926.1847 | 0.6403078 | 1.022507
51.5 | 11.141 | 171807 |  | 14.9 | 9.2 | 989.99176 | 9.55462 | 5.34538 | 185.2051 | 927.6579 | 0.6412497 | 1.025129
51.6 | 11.1618 | 172577 |  | 14.9 | 9.2 | 989.99176 | 9.56831 | 5.33169 | 185.6807 | 929.429 | 0.6421685 | 1.027693
51.7 | 11.1832 | 173356 |  | 14.9 | 9.2 | 989.99176 | 9.582517374 | 5.317482626 | 186.1768 | 931.1366 | 0.643122 | 1.030361
51.8 | 11.2039 | 174128 |  | 14.9 | 9.2 | 989.99176 | 9.596089112 | 5.303910888 | 186.6532 | 932.896 | 0.6440328 | 1.032917
51.9 | 11.2245 | 174937 |  | 14.9 | 9.2 | 989.99176 | 9.609219 | 5.290781 | 187.1164 | 934.9101 | 0.644914 | 1.035395
52 | 11.2452 | 175725 |  | 14.9 | 9.2 | 989.99176 | 9.622643 | 5.277357 | 187.5923 | 936.7386 | 0.645815 | 1.037936
52.1 | 11.2658 | 176469 |  | 14.9 | 9.2 | 989.99176 | 9.636373 | 5.263627 | 188.0817 | 938.2572 | 0.6467365 | 1.040541
52.2 | 11.2865 | 177256 |  | 14.9 | 9.2 | 989.99176 | 9.649806724 | 5.250193276 | 188.5629 | 940.0364 | 0.647638 | 1.043096
52.3 | 11.3072 | 178047 |  | 14.9 | 9.2 | 989.99176 | 9.663203 | 5.236797 | 189.0453 | 941.822 | 0.6485371 | 1.045651
52.4 | 11.3279 | 178846 |  | 14.9 | 9.2 | 989.99176 | 9.676525459 | 5.223474541 | 189.5274 | 943.6417 | 0.6494312 | 1.048198
52.5 | 11.3492 | 179651 |  | 14.9 | 9.2 | 989.99176 | 9.690392 | 5.209608 | 190.0319 | 945.3727 | 0.6503619 | 1.050857
52.6 | 11.3698 | 180467 |  | 14.9 | 9.2 | 989.99176 | 9.703458 | 5.196542 | 190.5097 | 947.285 | 0.6512388 | 1.053368
52.7 | 11.3904 | 181251 |  | 14.9 | 9.2 | 989.99176 | 9.716819 | 5.183181 | 191.0008 | 948.9541 | 0.6521355 | 1.055942
52.8 | 11.4109 | 182077 |  | 14.9 | 9.2 | 989.99176 | 9.729692 | 5.170308 | 191.4764 | 950.9111 | 0.6529995 | 1.058429
52.9 | 11.4315 | 182928 |  | 14.9 | 9.2 | 989.99176 | 9.742434312 | 5.157565688 | 191.9494 | 953.001 | 0.6538547 | 1.060897
53 | 11.4522 | 183775 |  | 14.9 | 9.2 | 989.99176 | 9.755314 | 5.144686 | 192.43 | 955.0229 | 0.654719 | 1.063397
53.1 | 11.4729 | 184583 |  | 14.9 | 9.2 | 989.99176 | 9.768553 | 5.131447 | 192.9264 | 956.7533 | 0.6556076 | 1.065974
53.2 | 11.4938 | 185438 |  | 14.9 | 9.2 | 989.99176 | 9.781558227 | 5.118441773 | 193.4166 | 958.749 | 0.6564804 | 1.068511
53.3 | 11.5153 | 186304 |  | 14.9 | 9.2 | 989.99176 | 9.795062016 | 5.104937984 | 193.9283 | 960.6851 | 0.6573867 | 1.071153
53.4 | 11.5361 | 187160 |  | 14.9 | 9.2 | 989.99176 | 9.80795814 | 5.09204186 | 194.4194 | 962.6611 | 0.6582522 | 1.073682
53.5 | 11.5569 | 188057 |  | 14.9 | 9.2 | 989.99176 | 9.820476 | 5.079524 | 194.8985 | 964.897 | 0.6590923 | 1.076144
53.6 | 11.5777 | 188950 |  | 14.9 | 9.2 | 989.99176 | 9.833030175 | 5.066969825 | 195.3814 | 967.0827 | 0.6599349 | 1.078618
53.7 | 11.5984 | 189795 |  | 14.9 | 9.2 | 989.99176 | 9.845928 | 5.054072 | 195.88 | 968.935 | 0.6608005 | 1.081167
53.8 | 11.6191 | 190681 |  | 14.9 | 9.2 | 989.99176 | 9.858447 | 5.041553 | 196.3664 | 971.0468 | 0.6616407 | 1.083647
53.9 | 11.6397 | 191587 |  | 14.9 | 9.2 | 989.99176 | 9.870681 | 5.029319 | 196.8441 | 973.293 | 0.6624618 | 1.086077
54 | 11.6604 | 192449 |  | 14.9 | 9.2 | 989.99176 | 9.883422 | 5.016578 | 197.344 | 975.1954 | 0.6633169 | 1.088613
54.1 | 11.6816 | 193420 |  | 14.9 | 9.2 | 989.99176 | 9.89565643 | 5.00434357 | 197.8265 | 977.7254 | 0.664138 | 1.091055
54.2 | 11.7023 | 194297 |  | 14.9 | 9.2 | 989.99176 | 9.908259 | 4.991741 | 198.3259 | 979.6853 | 0.6649838 | 1.093576
54.3 | 11.7229 | 195232 |  | 14.9 | 9.2 | 989.99176 | 9.920225328 | 4.979774672 | 198.8025 | 982.0399 | 0.6657869 | 1.095977
54.4 | 11.7437 | 196166 |  | 14.9 | 9.2 | 989.99176 | 9.932401239 | 4.967598761 | 199.2898 | 984.3253 | 0.66660411 | 1.098425
54.5 | 11.7644 | 197104 |  | 14.9 | 9.2 | 989.99176 | 9.944440216 | 4.955559784 | 199.774 | 986.6351 | 0.6674121 | 1.100851
54.6 | 11.7851 | 198000 |  | 14.9 | 9.2 | 989.99176 | 9.956867 | 4.943133 | 200.2762 | 988.6348 | 0.6682461 | 1.103362
54.7 | 11.8059 | 199014 |  | 14.9 | 9.2 | 989.99176 | 9.968304231 | 4.931695769 | 200.7406 | 991.3987 | 0.6690137 | 1.105678
54.8 | 11.8266 | 199975 |  | 14.9 | 9.2 | 989.99176 | 9.980131 | 4.919869 | 201.2232 | 993.797 | 0.6698074 | 1.108079
σi, МПа
ε
σi, МПа
е

## 4_200
Файл | C:\Testsystems\Metal\Tests\Зульфия\4\4\4.001.rez
Вид испытания | сжатие | 1
Дата | 16 Октябрь 2025 г. | 14:33
Скорость [мм/мин] | 10
Форма | Круглый | 0
Начальные размеры: [мм]
Диаметр | Толщина | Ширина | Длина | База | Расч.дл
4 |  |  | 25 | 11 | 25
Размеры после испытания: [мм]
[6 empty] | H0 | D0 | V | Hк
Количество точек | 628 |  |  |  |  | 15 | 9.2 | 996.636 | 3.9
[16 empty] | А | η | Т
Время [с] | Перемещение [мм] | Усилие [Н] |  |  |  | H0 | D0 | V | ∆H оконч, мм | Hi оконч, мм | Si, мм2 | σi, МПа | ε | e |  | 283.61 | 0.1172 | 200
0 | 0 | 103 |  |  |  | 15 | 9.2 | 996.636 | 0 | 15 | 66.4424 | 1.550215 | 0 | 0
0.1 | 0.0229 | 181 |  |  |  | 15 | 9.2 | 996.636 | 0.0212287365 | 14.97877 | 66.53657 | 2.720309 | 0.0014152491 | 0.001416252
0.2 | 0.0829 | 291 |  |  |  | 15 | 9.2 | 996.636 | 0.0802130515 | 14.91979 | 66.79961 | 4.356313 | 0.005347537 | 0.005361886 | εi | δi
0.3 | 0.1236 | 397 |  |  |  | 15 | 9.2 | 996.636 | 0.1199343005 | 14.88007 | 66.97793 | 5.927326 | 0.00799562 | 0.008027756 | 10 | 371.4681
0.4 | 0.1439 | 445 |  |  |  | 15 | 9.2 | 996.636 | 0.1397910925 | 14.86021 | 67.06743 | 6.635113 | 0.009319406 | 0.009363104 | 15 | 389.5466
0.5 | 0.1987 | 650 |  |  |  | 15 | 9.2 | 996.636 | 0.192698225 | 14.8073 | 67.30706 | 9.657233 | 0.01284655 | 0.01292978 | 20 | 402.9046
0.6 | 0.2189 | 740 |  |  |  | 15 | 9.2 | 996.636 | 0.21206721 | 14.78793279 | 67.39522 | 10.98001 | 0.014137814 | 0.0142387 | 25 | 413.5806
0.7 | 0.2602 | 959 |  |  |  | 15 | 9.2 | 996.636 | 0.2513450735 | 14.74865 | 67.5747 | 14.1917 | 0.01675634 | 0.01689831 | 30 | 422.5131
0.8 | 0.3005 | 1172 |  |  |  | 15 | 9.2 | 996.636 | 0.289678338 | 14.71032 | 67.7508 | 17.29869 | 0.0193118892 | 0.0195008 | 35 | 430.2158
0.9 | 0.3209 | 1275 |  |  |  | 15 | 9.2 | 996.636 | 0.3091272875 | 14.69087 | 67.84049 | 18.79409 | 0.02060849 | 0.0208238 | 40 | 437.0015
1 | 0.3412 | 1387 |  |  |  | 15 | 9.2 | 996.636 | 0.3283931355 | 14.67161 | 67.92957 | 20.41821 | 0.0218928757 | 0.02213608 | 45 | 443.0758
1.1 | 0.3816 | 1606 |  |  |  | 15 | 9.2 | 996.636 | 0.366770999 | 14.63323 | 68.10773 | 23.58029 | 0.0244514 | 0.0247553 | 50 | 448.5809
1.2 | 0.4024 | 1748 |  |  |  | 15 | 9.2 | 996.636 | 0.386259842 | 14.61374 | 68.19856 | 25.63104 | 0.02575066 | 0.02608801 | 55 | 453.6198
1.3 | 0.4226 | 1914 |  |  |  | 15 | 9.2 | 996.636 | 0.404927081 | 14.59507 | 68.28578 | 28.02926 | 0.02699514 | 0.0273662 | 60 | 458.2694
1.4 | 0.4629 | 2316 |  |  |  | 15 | 9.2 | 996.636 | 0.441515214 | 14.55848 | 68.4574 | 33.83126 | 0.0294343476 | 0.02987623 | 65 | 462.5887
1.5 | 0.483 | 2515 |  |  |  | 15 | 9.2 | 996.636 | 0.4597777475 | 14.54022 | 68.54338 | 36.69209 | 0.03065185 | 0.03113144 | 70 | 466.624
1.6 | 0.5032 | 2682 |  |  |  | 15 | 9.2 | 996.636 | 0.478435753 | 14.52156 | 68.63145 | 39.07829 | 0.03189572 | 0.03241547 | 75 | 470.4124
1.7 | 0.5235 | 2856 |  |  |  | 15 | 9.2 | 996.636 | 0.497129124 | 14.50287 | 68.71991 | 41.56001 | 0.0331419416 | 0.03370358
1.8 | 0.5438 | 3024 |  |  |  | 15 | 9.2 | 996.636 | 0.515877896 | 14.48412 | 68.80886 | 43.94783 | 0.03439186 | 0.03499718
1.9 | 0.5852 | 3561 |  |  |  | 15 | 9.2 | 996.636 | 0.5523195065 | 14.44768 | 68.98242 | 51.62185 | 0.0368213 | 0.03751632
2 | 0.6252 | 4901 |  |  |  | 15 | 9.2 | 996.636 | 0.5799466165 | 14.42005 | 69.11458 | 70.91123 | 0.03866311 | 0.03943037
2.1 | 0.6454 | 5842 |  |  |  | 15 | 9.2 | 996.636 | 0.591457893 | 14.40854 | 69.1698 | 84.45882 | 0.0394305262 | 0.04022897
2.2 | 0.6656 | 6966 |  |  |  | 15 | 9.2 | 996.636 | 0.601279439 | 14.39872 | 69.21698 | 100.64 | 0.0400853 | 0.04091085
2.3 | 0.7055 | 9274 |  |  |  | 15 | 9.2 | 996.636 | 0.619868521 | 14.38013 | 69.30646 | 133.8115 | 0.04132457 | 0.04220271
2.4 | 0.7261 | 10550 |  |  |  | 15 | 9.2 | 996.636 | 0.628686575 | 14.37131 | 69.34899 | 152.1291 | 0.04191244 | 0.0428161
2.5 | 0.7476 | 7339 |  |  |  | 15 | 9.2 | 996.636 | 0.6798353435 | 14.32016 | 69.59669 | 105.4504 | 0.04532236 | 0.04638154
2.6 | 0.7676 | 4519 |  |  |  | 15 | 9.2 | 996.636 | 0.7258738135 | 14.27413 | 69.82116 | 64.7225 | 0.04839159 | 0.04960166
2.7 | 0.7877 | 5894 |  |  |  | 15 | 9.2 | 996.636 | 0.733277751 | 14.26672 | 69.85739 | 84.37189 | 0.0488851834 | 0.05012049
2.8 | 0.808 | 7218 |  |  |  | 15 | 9.2 | 996.636 | 0.741352597 | 14.25865 | 69.89695 | 103.2663 | 0.04942351 | 0.05068664
2.9 | 0.8282 | 8348 |  |  |  | 15 | 9.2 | 996.636 | 0.751118742 | 14.24888 | 69.94486 | 119.3512 | 0.0500745828 | 0.05137181
3 | 0.8484 | 9817 |  |  |  | 15 | 9.2 | 996.636 | 0.7577547305 | 14.24225 | 69.97745 | 140.2881 | 0.05051698 | 0.05183763
3.1 | 0.8878 | 12684 |  |  |  | 15 | 9.2 | 996.636 | 0.770682286 | 14.22932 | 70.04103 | 181.0939 | 0.05137882 | 0.05274574
3.2 | 0.9072 | 14085 |  |  |  | 15 | 9.2 | 996.636 | 0.7771461525 | 14.22285 | 70.07286 | 201.0051 | 0.0518097435 | 0.0532001
3.3 | 0.9467 | 16683 |  |  |  | 15 | 9.2 | 996.636 | 0.7926575195 | 14.20734 | 70.14936 | 237.8211 | 0.05284383 | 0.05429129
3.4 | 0.967 | 15316 |  |  |  | 15 | 9.2 | 996.636 | 0.825579714 | 14.17442 | 70.31229 | 217.8282 | 0.0550386476 | 0.05661125
3.5 | 0.9877 | 16546 |  |  |  | 15 | 9.2 | 996.636 | 0.834922509 | 14.16508 | 70.35867 | 235.1665 | 0.0556615006 | 0.0572706
3.6 | 1.0079 | 12394 |  |  |  | 15 | 9.2 | 996.636 | 0.893460001 | 14.10654 | 70.65063 | 175.4266 | 0.059564 | 0.06141168
3.7 | 1.0283 | 13950 |  |  |  | 15 | 9.2 | 996.636 | 0.899492675 | 14.10051 | 70.68086 | 197.366 | 0.05996618 | 0.06183942
3.8 | 1.0492 | 15394 |  |  |  | 15 | 9.2 | 996.636 | 0.907059501 | 14.09294 | 70.71881 | 217.679 | 0.0604706334 | 0.0623762
3.9 | 1.0696 | 16701 |  |  |  | 15 | 9.2 | 996.636 | 0.9153913165 | 14.08461 | 70.76065 | 236.021 | 0.06102609 | 0.06296758
4 | 1.0901 | 17968 |  |  |  | 15 | 9.2 | 996.636 | 0.924192472 | 14.07581 | 70.80489 | 253.7678 | 0.06161283 | 0.06359266
4.1 | 1.1105 | 19136 |  |  |  | 15 | 9.2 | 996.636 | 0.933807744 | 14.06619 | 70.85329 | 270.0792 | 0.0622538496 | 0.064276
4.2 | 1.1309 | 20323 |  |  |  | 15 | 9.2 | 996.636 | 0.9432475795 | 14.05675 | 70.90087 | 286.6396 | 0.06288317 | 0.06494732
4.3 | 1.1512 | 21398 |  |  |  | 15 | 9.2 | 996.636 | 0.953621567 | 14.04638 | 70.95324 | 301.5789 | 0.06357477 | 0.0656856
4.4 | 1.1717 | 22240 |  |  |  | 15 | 9.2 | 996.636 | 0.96634696 | 14.03365304 | 71.01757 | 313.1619 | 0.06442313 | 0.06659197
4.5 | 1.1922 | 23176 |  |  |  | 15 | 9.2 | 996.636 | 0.978204404 | 14.0218 | 71.07763 | 326.066 | 0.06521363 | 0.06743725
4.6 | 1.213 | 24055 |  |  |  | 15 | 9.2 | 996.636 | 0.9908881575 | 14.00911 | 71.14198 | 338.1266 | 0.0660592105 | 0.06834224
4.7 | 1.234 | 22642 |  |  |  | 15 | 9.2 | 996.636 | 1.024935093 | 13.97506 | 71.3153 | 317.4915 | 0.0683290062 | 0.07077554
4.8 | 1.2545 | 23771 |  |  |  | 15 | 9.2 | 996.636 | 1.03501 | 13.96499 | 71.36676 | 333.0823 | 0.0690006981 | 0.07149675
4.9 | 1.2747 | 24454 |  |  |  | 15 | 9.2 | 996.636 | 1.048903991 | 13.9511 | 71.43783 | 342.3116 | 0.06992693 | 0.07249213
5 | 1.2953 | 24997 |  |  |  | 15 | 9.2 | 996.636 | 1.06449 | 13.93551 | 71.51773 | 349.5217 | 0.07096601 | 0.07360996
5.1 | 1.3155 | 25477 |  |  |  | 15 | 9.2 | 996.636 | 1.080258 | 13.91974 | 71.59874 | 355.8303 | 0.07201721 | 0.07474209
5.2 | 1.3564 | 25871 |  |  |  | 15 | 9.2 | 996.636 | 1.11752 | 13.88248 | 71.79092 | 360.3659 | 0.07450134 | 0.0774226
5.3 | 1.377 | 25931 |  |  |  | 15 | 9.2 | 996.636 | 1.137566 | 13.86243 | 71.89473 | 360.6801 | 0.07583774 | 0.07886762
5.4 | 1.3983 | 26518 |  |  |  | 15 | 9.2 | 996.636 | 1.153446047 | 13.84655 | 71.97719 | 368.4223 | 0.0768964 | 0.08001381
5.5 | 1.4191 | 26732 |  |  |  | 15 | 9.2 | 996.636 | 1.172270078 | 13.82773 | 72.07517 | 370.8906 | 0.07815134 | 0.08137421
5.6 | 1.4397 | 26926 |  |  |  | 15 | 9.2 | 996.636 | 1.191078779 | 13.80892 | 72.17334 | 373.074 | 0.07940525 | 0.08273535
5.7 | 1.4603 | 27049 |  |  |  | 15 | 9.2 | 996.636 | 1.210543 | 13.78946 | 72.27522 | 374.25 | 0.08070287 | 0.08414589
5.8 | 1.4808 | 27302 |  |  |  | 15 | 9.2 | 996.636 | 1.228706983 | 13.77129 | 72.37055 | 377.2529 | 0.0819138 | 0.08546399
5.9 | 1.5014 | 27532 |  |  |  | 15 | 9.2 | 996.636 | 1.247183278 | 13.75282 | 72.46777 | 379.9206 | 0.08314555 | 0.08680655
6 | 1.522 | 27735 |  |  |  | 15 | 9.2 | 996.636 | 1.265909 | 13.73409 | 72.56658 | 382.2007 | 0.08439393 | 0.08816906
6.1 | 1.5427 | 27933 |  |  |  | 15 | 9.2 | 996.636 | 1.284781 | 13.71522 | 72.66643 | 384.4003 | 0.08565204 | 0.08954408
6.2 | 1.5847 | 28255 |  |  |  | 15 | 9.2 | 996.636 | 1.323807 | 13.67619 | 72.87379 | 387.7251 | 0.0882538305 | 0.09239365
6.3 | 1.6054 | 28430 |  |  |  | 15 | 9.2 | 996.636 | 1.342891595 | 13.65711 | 72.97562 | 389.5821 | 0.08952611 | 0.09379005
6.4 | 1.626 | 28584 |  |  |  | 15 | 9.2 | 996.636 | 1.362069636 | 13.63793 | 73.07824 | 391.1424 | 0.0908046424 | 0.09519529
6.5 | 1.6467 | 28735 |  |  |  | 15 | 9.2 | 996.636 | 1.381375 | 13.61862 | 73.18184 | 392.6521 | 0.09209169 | 0.09661189
6.6 | 1.6673 | 28881 |  |  |  | 15 | 9.2 | 996.636 | 1.400627 | 13.59937 | 73.28544 | 394.0892 | 0.09337515 | 0.09802653
6.7 | 1.6879 | 29027 |  |  |  | 15 | 9.2 | 996.636 | 1.419879 | 13.58012 | 73.38933 | 395.5207 | 0.09465861 | 0.09944318
6.8 | 1.7084 | 29162 |  |  |  | 15 | 9.2 | 996.636 | 1.439132673 | 13.56087 | 73.49353 | 396.7968 | 0.0959421782 | 0.100862
6.9 | 1.7297 | 29310 |  |  |  | 15 | 9.2 | 996.636 | 1.459066115 | 13.54093 | 73.60172 | 398.2244 | 0.09727107 | 0.102333
7 | 1.7502 | 29438 |  |  |  | 15 | 9.2 | 996.636 | 1.478384227 | 13.52162 | 73.70687 | 399.3929 | 0.09855895 | 0.1037606
7.1 | 1.7709 | 29570 |  |  |  | 15 | 9.2 | 996.636 | 1.497865405 | 13.50213 | 73.81322 | 400.6058 | 0.09985769 | 0.1052024
7.2 | 1.7915 | 29699 |  |  |  | 15 | 9.2 | 996.636 | 1.517274 | 13.48273 | 73.91947 | 401.775 | 0.1011516189 | 0.1066409
7.3 | 1.8122 | 29825 |  |  |  | 15 | 9.2 | 996.636 | 1.536811 | 13.46319 | 74.02674 | 402.895 | 0.1024540575 | 0.108091
7.4 | 1.8329 | 29952 |  |  |  | 15 | 9.2 | 996.636 | 1.556338208 | 13.44366 | 74.13427 | 404.0237 | 0.1037559 | 0.1095424
7.5 | 1.8536 | 30078 |  |  |  | 15 | 9.2 | 996.636 | 1.575874787 | 13.42413 | 74.24216 | 405.1337 | 0.1050583 | 0.1109967
7.6 | 1.8742 | 30205 |  |  |  | 15 | 9.2 | 996.636 | 1.595302 | 13.4047 | 74.34975 | 406.2555 | 0.1063534755 | 0.112445
7.7 | 1.8956 | 30333 |  |  |  | 15 | 9.2 | 996.636 | 1.61552 | 13.38448 | 74.46206 | 407.3618 | 0.1077013 | 0.1139544
7.8 | 1.9163 | 30457 |  |  |  | 15 | 9.2 | 996.636 | 1.635075 | 13.36492 | 74.57101 | 408.4295 | 0.109005 | 0.1154165
7.9 | 1.9369 | 30573 |  |  |  | 15 | 9.2 | 996.636 | 1.654604 | 13.3454 | 74.68014 | 409.386 | 0.1103069 | 0.1168788
8 | 1.9574 | 30697 |  |  |  | 15 | 9.2 | 996.636 | 1.673959 | 13.32604 | 74.78861 | 410.4502 | 0.1115973 | 0.1183301
8.1 | 1.978 | 30821 |  |  |  | 15 | 9.2 | 996.636 | 1.693414 | 13.30659 | 74.89795 | 411.5066 | 0.1128943 | 0.1197911
8.2 | 1.9986 | 30942 |  |  |  | 15 | 9.2 | 996.636 | 1.712897043 | 13.2871 | 75.00777 | 412.5172 | 0.1141931362 | 0.1212563
8.3 | 2.0193 | 31057 |  |  |  | 15 | 9.2 | 996.636 | 1.732535 | 13.26746 | 75.1188 | 413.4385 | 0.1155023 | 0.1227354
8.4 | 2.04 | 31179 |  |  |  | 15 | 9.2 | 996.636 | 1.752109 | 13.24789 | 75.22978 | 414.4502 | 0.1168072469 | 0.1242118
8.5 | 2.0613 | 31296 |  |  |  | 15 | 9.2 | 996.636 | 1.772328384 | 13.22767 | 75.34478 | 415.3705 | 0.1181552256 | 0.1257392
8.6 | 2.1027 | 31533 |  |  |  | 15 | 9.2 | 996.636 | 1.81154 | 13.18846 | 75.56879 | 417.2754 | 0.1207693363 | 0.128708
8.7 | 2.1234 | 31645 |  |  |  | 15 | 9.2 | 996.636 | 1.831206 | 13.16879 | 75.68164 | 418.1331 | 0.1220804 | 0.1302003
8.8 | 2.1441 | 31768 |  |  |  | 15 | 9.2 | 996.636 | 1.850770172 | 13.14923 | 75.79425 | 419.1347 | 0.1233847 | 0.131687
8.9 | 2.1648 | 31889 |  |  |  | 15 | 9.2 | 996.636 | 1.870353 | 13.12965 | 75.9073 | 420.1045 | 0.1246902 | 0.1331774
9 | 2.1853 | 32002 |  |  |  | 15 | 9.2 | 996.636 | 1.889809533 | 13.11019 | 76.01995 | 420.9685 | 0.1259873022 | 0.1346604
9.1 | 2.2059 | 32122 |  |  |  | 15 | 9.2 | 996.636 | 1.909301513 | 13.0907 | 76.13314 | 421.9188 | 0.1272868 | 0.1361483
9.2 | 2.2271 | 32236 |  |  |  | 15 | 9.2 | 996.636 | 1.929448894 | 13.07055 | 76.2505 | 422.7645 | 0.1286299 | 0.1376885
9.3 | 2.2477 | 32352 |  |  |  | 15 | 9.2 | 996.636 | 1.948977808 | 13.05102 | 76.36459 | 423.6518 | 0.1299319 | 0.1391837
9.4 | 2.2683 | 32468 |  |  |  | 15 | 9.2 | 996.636 | 1.968506722 | 13.03149 | 76.47903 | 424.5347 | 0.1312338 | 0.1406812
9.5 | 2.2889 | 32587 |  |  |  | 15 | 9.2 | 996.636 | 1.988008 | 13.01199 | 76.59365 | 425.453 | 0.1325339 | 0.1421788
9.6 | 2.3096 | 32698 |  |  |  | 15 | 9.2 | 996.636 | 2.007683017 | 12.99232 | 76.70964 | 426.2567 | 0.1338455 | 0.143692
9.7 | 2.3303 | 32815 |  |  |  | 15 | 9.2 | 996.636 | 2.027303 | 12.9727 | 76.82566 | 427.1359 | 0.1351535 | 0.1452033
9.8 | 2.351 | 32930 |  |  |  | 15 | 9.2 | 996.636 | 2.046940845 | 12.95306 | 76.94213 | 427.984 | 0.136462723 | 0.1467182
9.9 | 2.3717 | 33040 |  |  |  | 15 | 9.2 | 996.636 | 2.06662516 | 12.93337484 | 77.05924 | 428.7611 | 0.137775 | 0.148239
10 | 2.3931 | 33162 |  |  |  | 15 | 9.2 | 996.636 | 2.086898673 | 12.9131 | 77.18022 | 429.6697 | 0.1391265782 | 0.1498078
10.1 | 2.4139 | 33270 |  |  |  | 15 | 9.2 | 996.636 | 2.106701455 | 12.8933 | 77.29876 | 430.4079 | 0.1404468 | 0.1513425
10.2 | 2.4345 | 33384 |  |  |  | 15 | 9.2 | 996.636 | 2.126248836 | 12.87375 | 77.41613 | 431.228 | 0.1417499224 | 0.1528598
10.3 | 2.4552 | 33499 |  |  |  | 15 | 9.2 | 996.636 | 2.145887 | 12.85411 | 77.5344 | 432.0534 | 0.1430591 | 0.1543864
10.4 | 2.4784 | 33626 |  |  |  | 15 | 9.2 | 996.636 | 2.167914329 | 12.83209 | 77.6675 | 432.9482 | 0.1445276 | 0.1561015
10.5 | 2.499 | 33740 |  |  |  | 15 | 9.2 | 996.636 | 2.18746171 | 12.81253829 | 77.78599 | 433.7542 | 0.1458308 | 0.157626
10.6 | 2.5198 | 33859 |  |  |  | 15 | 9.2 | 996.636 | 2.207163 | 12.79284 | 77.90578 | 434.6147 | 0.1471441949 | 0.1591648
10.7 | 2.5405 | 33962 |  |  |  | 15 | 9.2 | 996.636 | 2.226911873 | 12.77309 | 78.02624 | 435.2638 | 0.1484608 | 0.1607097
10.8 | 2.562 | 34079 |  |  |  | 15 | 9.2 | 996.636 | 2.247332 | 12.75267 | 78.15117 | 436.0651 | 0.1498221 | 0.1623097
10.9 | 2.5828 | 34187 |  |  |  | 15 | 9.2 | 996.636 | 2.267134 | 12.73287 | 78.27272 | 436.7678 | 0.1511423 | 0.1638637
11 | 2.6035 | 34298 |  |  |  | 15 | 9.2 | 996.636 | 2.286809417 | 12.71319 | 78.39385 | 437.5088 | 0.152454 | 0.1654101
11.1 | 2.6242 | 34409 |  |  |  | 15 | 9.2 | 996.636 | 2.306484 | 12.69352 | 78.51536 | 438.2454 | 0.1537656 | 0.1669589
11.2 | 2.6449 | 34513 |  |  |  | 15 | 9.2 | 996.636 | 2.326224 | 12.67378 | 78.63765 | 438.8864 | 0.1550816143 | 0.1685152
11.3 | 2.6657 | 34623 |  |  |  | 15 | 9.2 | 996.636 | 2.346009 | 12.65399 | 78.7606 | 439.598 | 0.1564006 | 0.1700775
11.4 | 2.6864 | 34737 |  |  |  | 15 | 9.2 | 996.636 | 2.365656 | 12.63434 | 78.88308 | 440.3606 | 0.1577104 | 0.1716314
11.5 | 2.707 | 34852 |  |  |  | 15 | 9.2 | 996.636 | 2.385194058 | 12.61481 | 79.00526 | 441.1352 | 0.1590129372 | 0.173179
11.6 | 2.7283 | 34963 |  |  |  | 15 | 9.2 | 996.636 | 2.405469 | 12.59453 | 79.13244 | 441.8289 | 0.1603646093 | 0.1747875
11.7 | 2.749 | 35075 |  |  |  | 15 | 9.2 | 996.636 | 2.425135 | 12.57487 | 79.2562 | 442.5521 | 0.1616757 | 0.1763502
11.8 | 2.7697 | 35179 |  |  |  | 15 | 9.2 | 996.636 | 2.444875 | 12.55513 | 79.38081 | 443.1676 | 0.1629916469 | 0.1779212
11.9 | 2.7904 | 35287 |  |  |  | 15 | 9.2 | 996.636 | 2.464577 | 12.53542 | 79.50558 | 443.8305 | 0.1643051657 | 0.1794918
12 | 2.8111 | 35399 |  |  |  | 15 | 9.2 | 996.636 | 2.484243 | 12.51576 | 79.6305 | 444.5407 | 0.1656162 | 0.1810618
12.1 | 2.8318 | 35509 |  |  |  | 15 | 9.2 | 996.636 | 2.503928 | 12.49607 | 79.75594 | 445.2208 | 0.1669285099 | 0.1826358
12.2 | 2.8525 | 35614 |  |  |  | 15 | 9.2 | 996.636 | 2.523658131 | 12.47634 | 79.88207 | 445.8322 | 0.1682438754 | 0.184216
12.3 | 2.8732 | 35722 |  |  |  | 15 | 9.2 | 996.636 | 2.543360913 | 12.45664 | 80.00842 | 446.478 | 0.1695573942 | 0.1857965
12.4 | 2.8946 | 35829 |  |  |  | 15 | 9.2 | 996.636 | 2.563773 | 12.43623 | 80.13974 | 447.0816 | 0.1709182 | 0.1874364
12.5 | 2.9152 | 35935 |  |  |  | 15 | 9.2 | 996.636 | 2.583394 | 12.41661 | 80.26638 | 447.6968 | 0.1722262785 | 0.1890154
12.6 | 2.9358 | 36044 |  |  |  | 15 | 9.2 | 996.636 | 2.602987726 | 12.39701 | 80.39324 | 448.3461 | 0.1735325 | 0.1905947
12.7 | 2.9564 | 36149 |  |  |  | 15 | 9.2 | 996.636 | 2.622618 | 12.37738 | 80.52074 | 448.9402 | 0.1748412139 | 0.1921794
12.8 | 2.977 | 36257 |  |  |  | 15 | 9.2 | 996.636 | 2.642221 | 12.35778 | 80.64847 | 449.5683 | 0.1761481 | 0.1937645
12.9 | 2.9976 | 36362 |  |  |  | 15 | 9.2 | 996.636 | 2.661851473 | 12.33815 | 80.77679 | 450.1541 | 0.1774568 | 0.1953542
13 | 3.0182 | 36468 |  |  |  | 15 | 9.2 | 996.636 | 2.681472722 | 12.31853 | 80.90545 | 450.7484 | 0.1787648 | 0.1969458
13.1 | 3.0389 | 36567 |  |  |  | 15 | 9.2 | 996.636 | 2.701259 | 12.29874 | 81.03561 | 451.2461 | 0.1800839 | 0.1985533
13.2 | 3.0603 | 36683 |  |  |  | 15 | 9.2 | 996.636 | 2.721588 | 12.27841 | 81.16978 | 451.9293 | 0.1814392 | 0.2002076
13.3 | 3.0811 | 36783 |  |  |  | 15 | 9.2 | 996.636 | 2.741464 | 12.25854 | 81.30139 | 452.4277 | 0.1827643 | 0.2018277
13.4 | 3.102 | 36888 |  |  |  | 15 | 9.2 | 996.636 | 2.761394652 | 12.23861 | 81.43379 | 452.9815 | 0.1840929768 | 0.2034549
13.5 | 3.1227 | 36994 |  |  |  | 15 | 9.2 | 996.636 | 2.781115901 | 12.21888 | 81.56522 | 453.5511 | 0.1854077 | 0.2050676
13.6 | 3.1434 | 37102 |  |  |  | 15 | 9.2 | 996.636 | 2.800818683 | 12.19918 | 81.69696 | 454.1418 | 0.1867212 | 0.2066814
13.7 | 3.1641 | 37199 |  |  |  | 15 | 9.2 | 996.636 | 2.820623 | 12.17938 | 81.8298 | 454.5899 | 0.1880415 | 0.2083061
13.8 | 3.1848 | 37297 |  |  |  | 15 | 9.2 | 996.636 | 2.840418 | 12.15958 | 81.96302 | 455.0467 | 0.1893612 | 0.2099327
13.9 | 3.2055 | 37401 |  |  |  | 15 | 9.2 | 996.636 | 2.860158 | 12.13984 | 82.09629 | 455.5748 | 0.1906771911 | 0.2115574
14 | 3.2472 | 37619 |  |  |  | 15 | 9.2 | 996.636 | 2.899845 | 12.10016 | 82.36556 | 456.7322 | 0.193323 | 0.2148319
14.1 | 3.2679 | 37719 |  |  |  | 15 | 9.2 | 996.636 | 2.919622 | 12.08038 | 82.5004 | 457.1978 | 0.1946414409 | 0.2164677
14.2 | 3.2886 | 37824 |  |  |  | 15 | 9.2 | 996.636 | 2.939352096 | 12.06065 | 82.63536 | 457.7217 | 0.1959568064 | 0.2181023
14.3 | 3.3092 | 37931 |  |  |  | 15 | 9.2 | 996.636 | 2.958964 | 12.04104 | 82.76996 | 458.2702 | 0.1972642741 | 0.2197297
14.4 | 3.33 | 38033 |  |  |  | 15 | 9.2 | 996.636 | 2.978822 | 12.02118 | 82.90669 | 458.7447 | 0.1985882 | 0.2213803
14.5 | 3.3508 | 38142 |  |  |  | 15 | 9.2 | 996.636 | 2.998615843 | 12.00138 | 83.04342 | 459.3019 | 0.1999077 | 0.2230282
14.6 | 3.3714 | 38251 |  |  |  | 15 | 9.2 | 996.636 | 3.018209 | 11.98179 | 83.17922 | 459.8624 | 0.201214 | 0.2246622
14.7 | 3.3928 | 38358 |  |  |  | 15 | 9.2 | 996.636 | 3.038621407 | 11.96138 | 83.32117 | 460.3632 | 0.2025748 | 0.2263672
14.8 | 3.4135 | 38467 |  |  |  | 15 | 9.2 | 996.636 | 3.058315 | 11.94169 | 83.45857 | 460.9113 | 0.2038876637 | 0.228015
14.9 | 3.4342 | 38577 |  |  |  | 15 | 9.2 | 996.636 | 3.077999 | 11.922 | 83.59637 | 461.4674 | 0.2052 | 0.2296647
15 | 3.4548 | 38680 |  |  |  | 15 | 9.2 | 996.636 | 3.09764822 | 11.90235178 | 83.73438 | 461.9369 | 0.2065099 | 0.2313142
15.1 | 3.4754 | 38787 |  |  |  | 15 | 9.2 | 996.636 | 3.11726 | 11.88274 | 83.87258 | 462.4515 | 0.2078173 | 0.2329633
15.2 | 3.496 | 38895 |  |  |  | 15 | 9.2 | 996.636 | 3.136863 | 11.86314 | 84.01117 | 462.9742 | 0.2091242 | 0.2346143
15.3 | 3.5166 | 39006 |  |  |  | 15 | 9.2 | 996.636 | 3.156438099 | 11.84356 | 84.15002 | 463.5293 | 0.2104292066 | 0.2362658
15.4 | 3.5373 | 39108 |  |  |  | 15 | 9.2 | 996.636 | 3.176196282 | 11.8238 | 84.29064 | 463.9661 | 0.2117464188 | 0.2379354
15.5 | 3.5587 | 39221 |  |  |  | 15 | 9.2 | 996.636 | 3.196553 | 11.80345 | 84.43601 | 464.5056 | 0.2131035 | 0.2396586
15.6 | 3.5795 | 39322 |  |  |  | 15 | 9.2 | 996.636 | 3.216420313 | 11.78358 | 84.57837 | 464.9179 | 0.214428 | 0.2413432
15.7 | 3.6002 | 39430 |  |  |  | 15 | 9.2 | 996.636 | 3.236123095 | 11.76388 | 84.72003 | 465.4153 | 0.2157415 | 0.2430166
15.8 | 3.6209 | 39535 |  |  |  | 15 | 9.2 | 996.636 | 3.255854 | 11.74415 | 84.86236 | 465.872 | 0.2170569 | 0.2446953
15.9 | 3.6416 | 39641 |  |  |  | 15 | 9.2 | 996.636 | 3.275575 | 11.72443 | 85.00511 | 466.3367 | 0.2183716551 | 0.2463759
16 | 3.6622 | 39743 |  |  |  | 15 | 9.2 | 996.636 | 3.295233 | 11.70477 | 85.14787 | 466.7527 | 0.2196822 | 0.248054
16.1 | 3.6829 | 39852 |  |  |  | 15 | 9.2 | 996.636 | 3.314926558 | 11.68507 | 85.29138 | 467.2454 | 0.2209951 | 0.2497379
16.2 | 3.7035 | 39957 |  |  |  | 15 | 9.2 | 996.636 | 3.334557 | 11.66544 | 85.4349 | 467.6894 | 0.2223038027 | 0.2514193
16.3 | 3.7247 | 40069 |  |  |  | 15 | 9.2 | 996.636 | 3.354723 | 11.64528 | 85.58285 | 468.1896 | 0.2236482 | 0.2531495
16.4 | 3.7454 | 40181 |  |  |  | 15 | 9.2 | 996.636 | 3.374389 | 11.62561 | 85.72762 | 468.7054 | 0.2249592491 | 0.2548397
16.5 | 3.7662 | 40283 |  |  |  | 15 | 9.2 | 996.636 | 3.394247 | 11.60575 | 85.87431 | 469.0926 | 0.2262831 | 0.2565493
16.6 | 3.787 | 40391 |  |  |  | 15 | 9.2 | 996.636 | 3.41405 | 11.58595 | 86.02108 | 469.5477 | 0.2276033 | 0.258257
16.7 | 3.8078 | 40499 |  |  |  | 15 | 9.2 | 996.636 | 3.433852 | 11.56615 | 86.16836 | 469.9985 | 0.2289234989 | 0.2599677
16.8 | 3.8285 | 40609 |  |  |  | 15 | 9.2 | 996.636 | 3.453537 | 11.54646 | 86.31526 | 470.473 | 0.2302358 | 0.261671
16.9 | 3.8493 | 40711 |  |  |  | 15 | 9.2 | 996.636 | 3.473395 | 11.52661 | 86.46397 | 470.8435 | 0.2315597 | 0.2633924
17 | 3.87 | 40820 |  |  |  | 15 | 9.2 | 996.636 | 3.49308853 | 11.50691147 | 86.61195 | 471.2976 | 0.2328726 | 0.2651023
17.1 | 3.8914 | 40927 |  |  |  | 15 | 9.2 | 996.636 | 3.513501 | 11.4865 | 86.76586 | 471.6947 | 0.2342333697 | 0.2668778
17.2 | 3.9122 | 41036 |  |  |  | 15 | 9.2 | 996.636 | 3.533294094 | 11.46671 | 86.91563 | 472.136 | 0.2355529396 | 0.2686025
17.3 | 3.9329 | 41143 |  |  |  | 15 | 9.2 | 996.636 | 3.553006 | 11.44699 | 87.0653 | 472.5533 | 0.2368671 | 0.270323
17.4 | 3.9535 | 41243 |  |  |  | 15 | 9.2 | 996.636 | 3.572683 | 11.42732 | 87.21522 | 472.8876 | 0.2381789 | 0.2720435
17.5 | 3.9741 | 41350 |  |  |  | 15 | 9.2 | 996.636 | 3.592294775 | 11.40771 | 87.36516 | 473.3008 | 0.2394863 | 0.2737612
17.6 | 3.9948 | 41458 |  |  |  | 15 | 9.2 | 996.636 | 3.611997557 | 11.388 | 87.51631 | 473.7174 | 0.2407998 | 0.2754898
17.7 | 4.0154 | 41566 |  |  |  | 15 | 9.2 | 996.636 | 3.631600339 | 11.3684 | 87.66722 | 474.1339 | 0.2421067 | 0.2772127
17.8 | 4.0361 | 41667 |  |  |  | 15 | 9.2 | 996.636 | 3.651368 | 11.34863 | 87.81992 | 474.4595 | 0.2434245 | 0.278953
17.9 | 4.0575 | 41781 |  |  |  | 15 | 9.2 | 996.636 | 3.671715 | 11.32828 | 87.97766 | 474.9046 | 0.2447810091 | 0.2807475
18 | 4.0782 | 41881 |  |  |  | 15 | 9.2 | 996.636 | 3.691492 | 11.30851 | 88.13152 | 475.2102 | 0.2460995 | 0.2824948
18.1 | 4.099 | 41988 |  |  |  | 15 | 9.2 | 996.636 | 3.711303802 | 11.2887 | 88.28619 | 475.5897 | 0.2474203 | 0.2842483
18.2 | 4.1197 | 42093 |  |  |  | 15 | 9.2 | 996.636 | 3.731034 | 11.26897 | 88.44077 | 475.9457 | 0.2487356 | 0.2859977
18.3 | 4.1403 | 42197 |  |  |  | 15 | 9.2 | 996.636 | 3.750674 | 11.24933 | 88.59517 | 476.29 | 0.2500449 | 0.287742
18.4 | 4.1609 | 42295 |  |  |  | 15 | 9.2 | 996.636 | 3.770369 | 11.22963 | 88.75056 | 476.5604 | 0.2513579 | 0.2894943
18.5 | 4.1816 | 42404 |  |  |  | 15 | 9.2 | 996.636 | 3.790062666 | 11.20994 | 88.90647 | 476.9506 | 0.2526708444 | 0.2912496
18.6 | 4.2022 | 42512 |  |  |  | 15 | 9.2 | 996.636 | 3.809665448 | 11.19033 | 89.06222 | 477.3292 | 0.2539777 | 0.2929998
18.7 | 4.2234 | 42616 |  |  |  | 15 | 9.2 | 996.636 | 3.829905164 | 11.17009 | 89.22359 | 477.6315 | 0.255327 | 0.2948101
18.8 | 4.244 | 42721 |  |  |  | 15 | 9.2 | 996.636 | 3.849536 | 11.15046 | 89.38067 | 477.9669 | 0.2566357 | 0.2965691
18.9 | 4.2646 | 42831 |  |  |  | 15 | 9.2 | 996.636 | 3.86912 | 11.13088 | 89.53793 | 478.3559 | 0.2579413 | 0.298327
19 | 4.2852 | 42935 |  |  |  | 15 | 9.2 | 996.636 | 3.88876 | 11.11124 | 89.6962 | 478.6714 | 0.2592506 | 0.300093
19.1 | 4.3059 | 43041 |  |  |  | 15 | 9.2 | 996.636 | 3.908481 | 11.09152 | 89.85568 | 479.0014 | 0.2605653951 | 0.3018694
19.2 | 4.3267 | 43147 |  |  |  | 15 | 9.2 | 996.636 | 3.928302 | 11.0717 | 90.01655 | 479.323 | 0.2618868117 | 0.3036581
19.3 | 4.3474 | 43250 |  |  |  | 15 | 9.2 | 996.636 | 3.948051125 | 11.05195 | 90.1774 | 479.6102 | 0.2632034 | 0.3054434
19.4 | 4.3681 | 43359 |  |  |  | 15 | 9.2 | 996.636 | 3.967745 | 11.03226 | 90.33837 | 479.9622 | 0.2645163 | 0.3072269
19.5 | 4.3895 | 43465 |  |  |  | 15 | 9.2 | 996.636 | 3.988166 | 11.01183 | 90.5059 | 480.2449 | 0.2658777 | 0.3090797
19.6 | 4.4102 | 43574 |  |  |  | 15 | 9.2 | 996.636 | 4.007859471 | 10.99214 | 90.66805 | 480.5882 | 0.2671906314 | 0.3108697
19.7 | 4.431 | 43683 |  |  |  | 15 | 9.2 | 996.636 | 4.027653 | 10.97235 | 90.83162 | 480.9229 | 0.2685102013 | 0.312672
19.8 | 4.4517 | 43791 |  |  |  | 15 | 9.2 | 996.636 | 4.047356 | 10.95264 | 90.99501 | 481.2462 | 0.2698237201 | 0.3144693
19.9 | 4.4722 | 43891 |  |  |  | 15 | 9.2 | 996.636 | 4.066932 | 10.93307 | 91.15795 | 481.483 | 0.2711288301 | 0.3162583
20 | 4.4929 | 43997 |  |  |  | 15 | 9.2 | 996.636 | 4.086654 | 10.91335 | 91.32268 | 481.7752 | 0.2724436 | 0.3180637
20.1 | 4.5135 | 44101 |  |  |  | 15 | 9.2 | 996.636 | 4.106293 | 10.89371 | 91.48732 | 482.045 | 0.2737529 | 0.319865
20.2 | 4.5342 | 44209 |  |  |  | 15 | 9.2 | 996.636 | 4.125996 | 10.874 | 91.65309 | 482.3515 | 0.2750664 | 0.3216752
20.3 | 4.5556 | 44316 |  |  |  | 15 | 9.2 | 996.636 | 4.146408214 | 10.85359 | 91.82545 | 482.6113 | 0.2764272 | 0.3235541
20.4 | 4.5764 | 44421 |  |  |  | 15 | 9.2 | 996.636 | 4.166239 | 10.83376 | 91.99354 | 482.8709 | 0.2777492 | 0.3253829
20.5 | 4.5971 | 44524 |  |  |  | 15 | 9.2 | 996.636 | 4.185987646 | 10.81401 | 92.16154 | 483.1083 | 0.2790658 | 0.3272075
20.6 | 4.6178 | 44630 |  |  |  | 15 | 9.2 | 996.636 | 4.205708895 | 10.79429 | 92.32992 | 483.3753 | 0.280380593 | 0.3290328
20.7 | 4.6384 | 44732 |  |  |  | 15 | 9.2 | 996.636 | 4.225367078 | 10.77463 | 92.49837 | 483.5977 | 0.2816911 | 0.3308556
20.8 | 4.6591 | 44833 |  |  |  | 15 | 9.2 | 996.636 | 4.245134 | 10.75487 | 92.66838 | 483.8004 | 0.2830089663 | 0.3326919
20.9 | 4.6797 | 44938 |  |  |  | 15 | 9.2 | 996.636 | 4.264764977 | 10.73524 | 92.83784 | 484.0483 | 0.2843177 | 0.3345189
21 | 4.7003 | 45045 |  |  |  | 15 | 9.2 | 996.636 | 4.284377 | 10.71562 | 93.00775 | 484.3145 | 0.2856251 | 0.3363474
21.1 | 4.7216 | 45150 |  |  |  | 15 | 9.2 | 996.636 | 4.304707475 | 10.69529 | 93.18455 | 484.5224 | 0.2869805 | 0.3382465
21.2 | 4.7422 | 45257 |  |  |  | 15 | 9.2 | 996.636 | 4.324319 | 10.67568 | 93.35573 | 484.7801 | 0.288288 | 0.3400819
21.3 | 4.7629 | 45365 |  |  |  | 15 | 9.2 | 996.636 | 4.344022 | 10.65598 | 93.52835 | 485.0401 | 0.2896015 | 0.3419292
21.4 | 4.7836 | 45468 |  |  |  | 15 | 9.2 | 996.636 | 4.363771222 | 10.63623 | 93.70201 | 485.2404 | 0.2909181 | 0.3437842
21.5 | 4.8042 | 45579 |  |  |  | 15 | 9.2 | 996.636 | 4.383346 | 10.61665 | 93.87478 | 485.5298 | 0.2922230869 | 0.3456263
21.6 | 4.8249 | 45684 |  |  |  | 15 | 9.2 | 996.636 | 4.403076786 | 10.59692 | 94.04956 | 485.7439 | 0.2935384524 | 0.3474865
21.7 | 4.8456 | 45794 |  |  |  | 15 | 9.2 | 996.636 | 4.422761101 | 10.57724 | 94.22459 | 486.009 | 0.2948507 | 0.3493458
21.8 | 4.8662 | 45895 |  |  |  | 15 | 9.2 | 996.636 | 4.442429 | 10.55757 | 94.40012 | 486.1752 | 0.2961619 | 0.3512069
21.9 | 4.8876 | 46008 |  |  |  | 15 | 9.2 | 996.636 | 4.462785132 | 10.53721 | 94.58249 | 486.4325 | 0.2975190088 | 0.3531369
22 | 4.9082 | 46111 |  |  |  | 15 | 9.2 | 996.636 | 4.482434 | 10.51757 | 94.75919 | 486.6124 | 0.2988289 | 0.3550034
22.1 | 4.9289 | 46218 |  |  |  | 15 | 9.2 | 996.636 | 4.502146097 | 10.49785 | 94.93712 | 486.8275 | 0.3001431 | 0.3568794
22.2 | 4.9494 | 46325 |  |  |  | 15 | 9.2 | 996.636 | 4.521658 | 10.47834 | 95.1139 | 487.0476 | 0.3014439 | 0.3587398
22.3 | 4.9701 | 46432 |  |  |  | 15 | 9.2 | 996.636 | 4.541370128 | 10.45863 | 95.29317 | 487.2542 | 0.302758 | 0.3606227
22.4 | 4.9907 | 46534 |  |  |  | 15 | 9.2 | 996.636 | 4.561028311 | 10.43897 | 95.47262 | 487.4067 | 0.3040686 | 0.3625041
22.5 | 5.0391 | 46784 |  |  |  | 15 | 9.2 | 996.636 | 4.607119936 | 10.39288 | 95.89604 | 487.8617 | 0.3071413 | 0.3669292
22.6 | 5.0605 | 46892 |  |  |  | 15 | 9.2 | 996.636 | 4.627522718 | 10.37248 | 96.08466 | 488.0279 | 0.3085015 | 0.3688943
22.7 | 5.0813 | 47000 |  |  |  | 15 | 9.2 | 996.636 | 4.6473255 | 10.3526745 | 96.26846 | 488.2181 | 0.3098217 | 0.3708053
22.8 | 5.102 | 47104 |  |  |  | 15 | 9.2 | 996.636 | 4.667065216 | 10.33293 | 96.45237 | 488.3654 | 0.3111377 | 0.3727139
22.9 | 5.1228 | 47206 |  |  |  | 15 | 9.2 | 996.636 | 4.686923399 | 10.31308 | 96.63809 | 488.4823 | 0.3124616 | 0.3746375
23 | 5.1435 | 47306 |  |  |  | 15 | 9.2 | 996.636 | 4.706700049 | 10.2933 | 96.82376 | 488.5784 | 0.31378 | 0.376557
23.1 | 5.1641 | 47407 |  |  |  | 15 | 9.2 | 996.636 | 4.726367 | 10.27363 | 97.00911 | 488.686 | 0.3150912 | 0.3784695
23.2 | 5.1848 | 47518 |  |  |  | 15 | 9.2 | 996.636 | 4.746042547 | 10.25396 | 97.19525 | 488.8922 | 0.3164028 | 0.3803865
23.3 | 5.2055 | 47633 |  |  |  | 15 | 9.2 | 996.636 | 4.765681 | 10.23432 | 97.38176 | 489.1368 | 0.3177120463 | 0.3823035
23.4 | 5.2268 | 47752 |  |  |  | 15 | 9.2 | 996.636 | 4.785881908 | 10.21412 | 97.57436 | 489.3909 | 0.3190588 | 0.3842793
23.5 | 5.2474 | 47863 |  |  |  | 15 | 9.2 | 996.636 | 4.805457 | 10.19454 | 97.76171 | 489.5884 | 0.3203637993 | 0.3861976
23.6 | 5.268 | 47969 |  |  |  | 15 | 9.2 | 996.636 | 4.825078 | 10.17492 | 97.95024 | 489.7283 | 0.3216719 | 0.3881242
23.7 | 5.2886 | 48082 |  |  |  | 15 | 9.2 | 996.636 | 4.844634853 | 10.15537 | 98.13886 | 489.9384 | 0.3229757 | 0.390048
23.8 | 5.3093 | 48195 |  |  |  | 15 | 9.2 | 996.636 | 4.864291 | 10.13571 | 98.32919 | 490.1393 | 0.3242861 | 0.3919855
23.9 | 5.33 | 48306 |  |  |  | 15 | 9.2 | 996.636 | 4.883966549 | 10.11603 | 98.52043 | 490.3145 | 0.3255978 | 0.3939286
24 | 5.3507 | 48414 |  |  |  | 15 | 9.2 | 996.636 | 4.903669331 | 10.09633 | 98.71269 | 490.4536 | 0.3269113 | 0.3958781
24.1 | 5.3713 | 48525 |  |  |  | 15 | 9.2 | 996.636 | 4.923244 | 10.07676 | 98.90445 | 490.625 | 0.3282163 | 0.3978189
24.2 | 5.3926 | 48640 |  |  |  | 15 | 9.2 | 996.636 | 4.94348256 | 10.05651744 | 99.10349 | 490.8001 | 0.329565504 | 0.3998293
24.3 | 5.4133 | 48752 |  |  |  | 15 | 9.2 | 996.636 | 4.963148408 | 10.03685 | 99.29767 | 490.9682 | 0.3308766 | 0.4017867
24.4 | 5.434 | 48871 |  |  |  | 15 | 9.2 | 996.636 | 4.98275 | 10.01725 | 99.49197 | 491.2055 | 0.3321833081 | 0.4037416
24.5 | 5.4547 | 48989 |  |  |  | 15 | 9.2 | 996.636 | 5.00236 | 9.99764 | 99.68713 | 491.4275 | 0.3334907 | 0.4057011
24.6 | 5.4753 | 49099 |  |  |  | 15 | 9.2 | 996.636 | 5.021944 | 9.978056 | 99.88279 | 491.5662 | 0.3347963 | 0.407662
24.7 | 5.496 | 49214 |  |  |  | 15 | 9.2 | 996.636 | 5.041582531 | 9.958417469 | 100.0798 | 491.7478 | 0.3361055 | 0.409632
24.8 | 5.5166 | 49333 |  |  |  | 15 | 9.2 | 996.636 | 5.061084 | 9.938916 | 100.2761 | 491.9715 | 0.3374056 | 0.4115922
24.9 | 5.5373 | 49448 |  |  |  | 15 | 9.2 | 996.636 | 5.080721892 | 9.919278108 | 100.4747 | 492.144 | 0.3387147928 | 0.4135701
25 | 5.5587 | 49563 |  |  |  | 15 | 9.2 | 996.636 | 5.10106 | 9.89894 | 100.6811 | 492.2772 | 0.3400706693 | 0.4156225
25.1 | 5.5794 | 49680 |  |  |  | 15 | 9.2 | 996.636 | 5.12067972 | 9.87932028 | 100.881 | 492.4613 | 0.341378648 | 0.4176065
25.2 | 5.6001 | 49792 |  |  |  | 15 | 9.2 | 996.636 | 5.140345568 | 9.859654432 | 101.0822 | 492.589 | 0.3426897 | 0.4195991
25.3 | 5.6207 | 49909 |  |  |  | 15 | 9.2 | 996.636 | 5.159865 | 9.840135 | 101.2828 | 492.769 | 0.343991 | 0.4215808
25.4 | 5.6414 | 50028 |  |  |  | 15 | 9.2 | 996.636 | 5.179466462 | 9.820533538 | 101.4849 | 492.96 | 0.3452978 | 0.4235747
25.5 | 5.6621 | 50150 |  |  |  | 15 | 9.2 | 996.636 | 5.199039975 | 9.800960025 | 101.6876 | 493.1772 | 0.346602665 | 0.4255699
25.6 | 5.6828 | 50265 |  |  |  | 15 | 9.2 | 996.636 | 5.218678 | 9.781322 | 101.8917 | 493.3177 | 0.3479119 | 0.4275756
25.7 | 5.7034 | 50386 |  |  |  | 15 | 9.2 | 996.636 | 5.238160869 | 9.761839131 | 102.0951 | 493.5202 | 0.3492107246 | 0.4295694
25.8 | 5.7248 | 50506 |  |  |  | 15 | 9.2 | 996.636 | 5.258452849 | 9.741547151 | 102.3078 | 493.6673 | 0.3505635 | 0.4316503
25.9 | 5.7455 | 50624 |  |  |  | 15 | 9.2 | 996.636 | 5.278063296 | 9.721936704 | 102.5141 | 493.8245 | 0.3518708864 | 0.4336654
26 | 5.7662 | 50747 |  |  |  | 15 | 9.2 | 996.636 | 5.297628 | 9.702372 | 102.7209 | 494.0282 | 0.3531751717 | 0.4356798
26.1 | 5.7869 | 50866 |  |  |  | 15 | 9.2 | 996.636 | 5.317228789 | 9.682771211 | 102.9288 | 494.1863 | 0.3544819 | 0.4377021
26.2 | 5.8077 | 50981 |  |  |  | 15 | 9.2 | 996.636 | 5.336967 | 9.663033 | 103.139 | 494.2939 | 0.3557978 | 0.4397426
26.3 | 5.8284 | 51104 |  |  |  | 15 | 9.2 | 996.636 | 5.356531216 | 9.643468784 | 103.3483 | 494.4833 | 0.3571021 | 0.4417693
26.4 | 5.8491 | 51232 |  |  |  | 15 | 9.2 | 996.636 | 5.376049328 | 9.623950672 | 103.5579 | 494.7185 | 0.3584033 | 0.4437953
26.5 | 5.8698 | 51362 |  |  |  | 15 | 9.2 | 996.636 | 5.395548973 | 9.604451027 | 103.7681 | 494.9689 | 0.3597033 | 0.4458236
26.6 | 5.8912 | 51491 |  |  |  | 15 | 9.2 | 996.636 | 5.415758 | 9.584242 | 103.9869 | 495.168 | 0.3610505 | 0.4479299
26.7 | 5.9119 | 51617 |  |  |  | 15 | 9.2 | 996.636 | 5.435294 | 9.564706 | 104.1993 | 495.3678 | 0.362353 | 0.4499704
26.8 | 5.9326 | 51736 |  |  |  | 15 | 9.2 | 996.636 | 5.454895644 | 9.545104356 | 104.4133 | 495.4924 | 0.3636597096 | 0.4520218
26.9 | 5.9531 | 51860 |  |  |  | 15 | 9.2 | 996.636 | 5.47425069 | 9.52574931 | 104.6255 | 495.6728 | 0.364950046 | 0.4540516
27 | 5.9737 | 51986 |  |  |  | 15 | 9.2 | 996.636 | 5.493687269 | 9.506312731 | 104.8394 | 495.8633 | 0.3662458 | 0.4560941
27.1 | 5.9943 | 52114 |  |  |  | 15 | 9.2 | 996.636 | 5.513105381 | 9.486894619 | 105.054 | 496.0688 | 0.3675404 | 0.4581389
27.2 | 6.015 | 52239 |  |  |  | 15 | 9.2 | 996.636 | 5.532651 | 9.467349 | 105.2709 | 496.2342 | 0.3688434129 | 0.4602013
27.3 | 6.0357 | 52368 |  |  |  | 15 | 9.2 | 996.636 | 5.552160072 | 9.447839928 | 105.4882 | 496.4345 | 0.3701440048 | 0.4622641
27.4 | 6.0571 | 52506 |  |  |  | 15 | 9.2 | 996.636 | 5.572285849 | 9.427714151 | 105.7134 | 496.6824 | 0.3714857 | 0.4643965
27.5 | 6.0779 | 52631 |  |  |  | 15 | 9.2 | 996.636 | 5.591932 | 9.408068 | 105.9342 | 496.8274 | 0.3727954441 | 0.4664825
27.6 | 6.0987 | 52763 |  |  |  | 15 | 9.2 | 996.636 | 5.611513 | 9.388487 | 106.1551 | 497.0368 | 0.3741009 | 0.468566
27.7 | 6.1195 | 52895 |  |  |  | 15 | 9.2 | 996.636 | 5.631094 | 9.368906 | 106.377 | 497.241 | 0.3754063 | 0.4706539
27.8 | 6.14 | 53026 |  |  |  | 15 | 9.2 | 996.636 | 5.650384429 | 9.349615571 | 106.5965 | 497.4461 | 0.3766923 | 0.472715
27.9 | 6.1607 | 53147 |  |  |  | 15 | 9.2 | 996.636 | 5.669967 | 9.330033 | 106.8202 | 497.537 | 0.3779978117 | 0.4748117
28 | 6.1814 | 53278 |  |  |  | 15 | 9.2 | 996.636 | 5.689457587 | 9.310542413 | 107.0438 | 497.7214 | 0.3792972 | 0.4769029
28.1 | 6.202 | 53412 |  |  |  | 15 | 9.2 | 996.636 | 5.708820298 | 9.291179702 | 107.2669 | 497.9355 | 0.380588 | 0.4789847
28.2 | 6.2234 | 53549 |  |  |  | 15 | 9.2 | 996.636 | 5.728955 | 9.271045 | 107.4999 | 498.1309 | 0.3819303539 | 0.4811541
28.3 | 6.2441 | 53685 |  |  |  | 15 | 9.2 | 996.636 | 5.7484 | 9.2516 | 107.7258 | 498.3486 | 0.3832266 | 0.4832536
28.4 | 6.2647 | 53822 |  |  |  | 15 | 9.2 | 996.636 | 5.767734563 | 9.232265437 | 107.9514 | 498.5762 | 0.3845156 | 0.4853457
28.5 | 6.2854 | 53954 |  |  |  | 15 | 9.2 | 996.636 | 5.787215741 | 9.212784259 | 108.1797 | 498.7443 | 0.3858144 | 0.4874581
28.6 | 6.3061 | 54093 |  |  |  | 15 | 9.2 | 996.636 | 5.806632 | 9.193368 | 108.4082 | 498.9754 | 0.3871088 | 0.4895679
28.7 | 6.3269 | 54231 |  |  |  | 15 | 9.2 | 996.636 | 5.826158 | 9.173842 | 108.6389 | 499.1859 | 0.3884105 | 0.491694
28.8 | 6.3476 | 54376 |  |  |  | 15 | 9.2 | 996.636 | 5.845519204 | 9.154480796 | 108.8687 | 499.4642 | 0.3897013 | 0.4938067
28.9 | 6.3683 | 54513 |  |  |  | 15 | 9.2 | 996.636 | 5.864954 | 9.135046 | 109.1003 | 499.6596 | 0.3909969 | 0.495932
29 | 6.4219 | 54892 |  |  |  | 15 | 9.2 | 996.636 | 5.915054718 | 9.084945282 | 109.7019 | 500.3741 | 0.3943369812 | 0.5014315
29.1 | 6.4426 | 55039 |  |  |  | 15 | 9.2 | 996.636 | 5.934397 | 9.065603 | 109.936 | 500.6459 | 0.3956264929 | 0.5035629
29.2 | 6.4632 | 55176 |  |  |  | 15 | 9.2 | 996.636 | 5.953732404 | 9.046267596 | 110.171 | 500.8216 | 0.3969154936 | 0.5056979
29.3 | 6.4838 | 55323 |  |  |  | 15 | 9.2 | 996.636 | 5.972975 | 9.027025 | 110.4058 | 501.0878 | 0.3981983 | 0.5078274
29.4 | 6.5044 | 55465 |  |  |  | 15 | 9.2 | 996.636 | 5.992264 | 9.007736 | 110.6422 | 501.3005 | 0.3994842615 | 0.5099664
29.5 | 6.525 | 55610 |  |  |  | 15 | 9.2 | 996.636 | 6.011525065 | 8.988474935 | 110.8793 | 501.5363 | 0.4007683 | 0.512107
29.6 | 6.5465 | 55757 |  |  |  | 15 | 9.2 | 996.636 | 6.031668 | 8.968332 | 111.1284 | 501.7351 | 0.4021111827 | 0.5143505
29.7 | 6.5672 | 55905 |  |  |  | 15 | 9.2 | 996.636 | 6.051001 | 8.948999 | 111.3684 | 501.9824 | 0.4034001 | 0.5165085
29.8 | 6.588 | 56045 |  |  |  | 15 | 9.2 | 996.636 | 6.070508 | 8.929492 | 111.6117 | 502.1426 | 0.4047006 | 0.5186907
29.9 | 6.6087 | 56198 |  |  |  | 15 | 9.2 | 996.636 | 6.089795767 | 8.910204233 | 111.8533 | 502.4258 | 0.4059864 | 0.520853
30 | 6.6293 | 56346 |  |  |  | 15 | 9.2 | 996.636 | 6.109029209 | 8.890970791 | 112.0953 | 502.6616 | 0.4072686 | 0.523014
30.1 | 6.6499 | 56494 |  |  |  | 15 | 9.2 | 996.636 | 6.128262651 | 8.871737349 | 112.3383 | 502.8917 | 0.4085508434 | 0.5251796
30.2 | 6.6706 | 56636 |  |  |  | 15 | 9.2 | 996.636 | 6.147651494 | 8.852348506 | 112.5844 | 503.0539 | 0.4098434 | 0.5273674
30.3 | 6.6912 | 56793 |  |  |  | 15 | 9.2 | 996.636 | 6.166802 | 8.833198 | 112.8284 | 503.3571 | 0.4111201223 | 0.5295331
30.4 | 6.7119 | 56949 |  |  |  | 15 | 9.2 | 996.636 | 6.186061 | 8.813939 | 113.075 | 503.6392 | 0.4124040939 | 0.5317158
30.5 | 6.733 | 57101 |  |  |  | 15 | 9.2 | 996.636 | 6.205758 | 8.794242 | 113.3282 | 503.855 | 0.4137172 | 0.533953
30.6 | 6.7537 | 57254 |  |  |  | 15 | 9.2 | 996.636 | 6.225045191 | 8.774954809 | 113.5773 | 504.097 | 0.415003 | 0.5361486
30.7 | 6.7743 | 57405 |  |  |  | 15 | 9.2 | 996.636 | 6.244251 | 8.755749 | 113.8265 | 504.3203 | 0.4162833955 | 0.5383397
30.8 | 6.795 | 57551 |  |  |  | 15 | 9.2 | 996.636 | 6.263603 | 8.736397 | 114.0786 | 504.4855 | 0.4175735 | 0.5405523
30.9 | 6.8158 | 57705 |  |  |  | 15 | 9.2 | 996.636 | 6.282981 | 8.717019 | 114.3322 | 504.7134 | 0.4188654 | 0.5427729
31 | 6.8365 | 57863 |  |  |  | 15 | 9.2 | 996.636 | 6.302222 | 8.697778 | 114.5851 | 504.9783 | 0.4201481 | 0.5449826
31.1 | 6.8573 | 58026 |  |  |  | 15 | 9.2 | 996.636 | 6.321516929 | 8.678483071 | 114.8399 | 505.2774 | 0.4214345 | 0.5472034
31.2 | 6.8782 | 58185 |  |  |  | 15 | 9.2 | 996.636 | 6.340949 | 8.659051 | 115.0976 | 505.5275 | 0.4227299 | 0.549445
31.3 | 6.8994 | 58366 |  |  |  | 15 | 9.2 | 996.636 | 6.360477539 | 8.639522461 | 115.3578 | 505.9564 | 0.4240318 | 0.5517029
31.4 | 6.9201 | 58525 |  |  |  | 15 | 9.2 | 996.636 | 6.379709 | 8.620291 | 115.6151 | 506.2054 | 0.425314 | 0.5539314
31.5 | 6.9408 | 58697 |  |  |  | 15 | 9.2 | 996.636 | 6.398821 | 8.601179 | 115.872 | 506.5675 | 0.4265881 | 0.5561509
31.6 | 6.9613 | 58867 |  |  |  | 15 | 9.2 | 996.636 | 6.417752 | 8.582248 | 116.1276 | 506.9165 | 0.4278501037 | 0.5583543
31.7 | 6.982 | 59033 |  |  |  | 15 | 9.2 | 996.636 | 6.436919 | 8.563081 | 116.3875 | 507.2106 | 0.4291279 | 0.5605901
31.8 | 7.0026 | 59192 |  |  |  | 15 | 9.2 | 996.636 | 6.456050668 | 8.543949332 | 116.6482 | 507.4405 | 0.4304034 | 0.5628268
31.9 | 7.0232 | 59361 |  |  |  | 15 | 9.2 | 996.636 | 6.47509 | 8.52491 | 116.9087 | 507.7553 | 0.4316727 | 0.5650578
32 | 7.044 | 59534 |  |  |  | 15 | 9.2 | 996.636 | 6.494292811 | 8.505707189 | 117.1726 | 508.088 | 0.4329529 | 0.5673128
32.1 | 7.0653 | 59709 |  |  |  | 15 | 9.2 | 996.636 | 6.513977 | 8.486023 | 117.4444 | 508.4022 | 0.4342651299 | 0.5696297
32.2 | 7.0861 | 59880 |  |  |  | 15 | 9.2 | 996.636 | 6.53319802 | 8.46680198 | 117.711 | 508.7034 | 0.4355465 | 0.5718973
32.3 | 7.1068 | 60056 |  |  |  | 15 | 9.2 | 996.636 | 6.552272924 | 8.447727076 | 117.9768 | 509.0491 | 0.4368182 | 0.5741528
32.4 | 7.1275 | 60222 |  |  |  | 15 | 9.2 | 996.636 | 6.571440163 | 8.428559837 | 118.2451 | 509.298 | 0.438096 | 0.5764243
32.5 | 7.1482 | 60400 |  |  |  | 15 | 9.2 | 996.636 | 6.5904966 | 8.4095034 | 118.5131 | 509.6485 | 0.43936644 | 0.5786878
32.6 | 7.1688 | 60582 |  |  |  | 15 | 9.2 | 996.636 | 6.609416103 | 8.390583897 | 118.7803 | 510.0341 | 0.4406277402 | 0.5809401
32.7 | 7.1893 | 60761 |  |  |  | 15 | 9.2 | 996.636 | 6.628263 | 8.371737 | 119.0477 | 510.3921 | 0.4418842 | 0.5831888
32.8 | 7.2101 | 60930 |  |  |  | 15 | 9.2 | 996.636 | 6.647502845 | 8.352497155 | 119.3219 | 510.6354 | 0.4431669 | 0.5854896
32.9 | 7.2312 | 61117 |  |  |  | 15 | 9.2 | 996.636 | 6.666876 | 8.333124 | 119.5993 | 511.0146 | 0.4444584 | 0.5878118
33 | 7.2518 | 61285 |  |  |  | 15 | 9.2 | 996.636 | 6.685925 | 8.314075 | 119.8733 | 511.2479 | 0.4457283 | 0.5901003
33.1 | 7.2724 | 61469 |  |  |  | 15 | 9.2 | 996.636 | 6.704826 | 8.295174 | 120.1465 | 511.6171 | 0.4469884 | 0.5923763
33.2 | 7.2931 | 61656 |  |  |  | 15 | 9.2 | 996.636 | 6.723799324 | 8.276200676 | 120.4219 | 511.9998 | 0.4482533 | 0.5946662
33.3 | 7.3137 | 61842 |  |  |  | 15 | 9.2 | 996.636 | 6.742681893 | 8.257318107 | 120.6973 | 512.3727 | 0.4495121262 | 0.5969504
33.4 | 7.3345 | 62021 |  |  |  | 15 | 9.2 | 996.636 | 6.761829 | 8.238171 | 120.9778 | 512.6642 | 0.4507886 | 0.5992719
33.5 | 7.3551 | 62211 |  |  |  | 15 | 9.2 | 996.636 | 6.780675 | 8.219325 | 121.2552 | 513.0584 | 0.4520449821 | 0.6015621
33.6 | 7.3757 | 62399 |  |  |  | 15 | 9.2 | 996.636 | 6.799539 | 8.200461 | 121.5341 | 513.4277 | 0.4533025889 | 0.6038598
33.7 | 7.3971 | 62724 |  |  |  | 15 | 9.2 | 996.636 | 6.817937946 | 8.182062054 | 121.8074 | 514.9439 | 0.4545291964 | 0.606106
33.8 | 7.4178 | 62803 |  |  |  | 15 | 9.2 | 996.636 | 6.837908 | 8.162092 | 122.1055 | 514.3341 | 0.4558606 | 0.6085498
33.9 | 7.4384 | 62986 |  |  |  | 15 | 9.2 | 996.636 | 6.856818769 | 8.143181231 | 122.389 | 514.6377 | 0.4571213 | 0.6108693
34 | 7.4591 | 63170 |  |  |  | 15 | 9.2 | 996.636 | 6.875819805 | 8.124180195 | 122.6753 | 514.9367 | 0.458387987 | 0.6132054
34.1 | 7.4797 | 63365 |  |  |  | 15 | 9.2 | 996.636 | 6.894619 | 8.105381 | 122.9598 | 515.331 | 0.4596413 | 0.6155221
34.2 | 7.5003 | 63559 |  |  |  | 15 | 9.2 | 996.636 | 6.913428 | 8.086572 | 123.2458 | 515.7093 | 0.4608952 | 0.6178453
34.3 | 7.521 | 63757 |  |  |  | 15 | 9.2 | 996.636 | 6.9323 | 8.0677 | 123.5341 | 516.1086 | 0.4621533 | 0.6201817
34.4 | 7.5417 | 63950 |  |  |  | 15 | 9.2 | 996.636 | 6.951217675 | 8.048782325 | 123.8244 | 516.457 | 0.4634145 | 0.6225294
34.5 | 7.5632 | 64164 |  |  |  | 15 | 9.2 | 996.636 | 6.970741706 | 8.029258294 | 124.1255 | 516.9283 | 0.4647161 | 0.624958
34.6 | 7.5839 | 64354 |  |  |  | 15 | 9.2 | 996.636 | 6.989687341 | 8.010312659 | 124.4191 | 517.2356 | 0.4659792 | 0.6273204
34.7 | 7.6047 | 64555 |  |  |  | 15 | 9.2 | 996.636 | 7.008631 | 7.991369 | 124.7141 | 517.6241 | 0.4672421 | 0.6296882
34.8 | 7.6253 | 64757 |  |  |  | 15 | 9.2 | 996.636 | 7.027366 | 7.972634 | 125.0071 | 518.0265 | 0.4684910827 | 0.6320353
34.9 | 7.646 | 64960 |  |  |  | 15 | 9.2 | 996.636 | 7.04619184 | 7.95380816 | 125.303 | 518.4234 | 0.4697461 | 0.6343994
35 | 7.6667 | 65155 |  |  |  | 15 | 9.2 | 996.636 | 7.065091 | 7.934909 | 125.6014 | 518.744 | 0.4710061 | 0.6367784
35.1 | 7.6873 | 65364 |  |  |  | 15 | 9.2 | 996.636 | 7.083761506 | 7.916238494 | 125.8977 | 519.1835 | 0.4722508 | 0.639134
35.2 | 7.7078 | 65574 |  |  |  | 15 | 9.2 | 996.636 | 7.102322471 | 7.897677529 | 126.1936 | 519.6303 | 0.4734882 | 0.6414815
35.3 | 7.729 | 65784 |  |  |  | 15 | 9.2 | 996.636 | 7.121583436 | 7.878416564 | 126.5021 | 520.0231 | 0.4747722 | 0.6439233
35.4 | 7.7497 | 65996 |  |  |  | 15 | 9.2 | 996.636 | 7.140325934 | 7.859674066 | 126.8037 | 520.4579 | 0.4760217 | 0.6463051
35.5 | 7.7703 | 66212 |  |  |  | 15 | 9.2 | 996.636 | 7.158931498 | 7.841068502 | 127.1046 | 520.9252 | 0.4772621 | 0.6486751
35.6 | 7.8292 | 66821 |  |  |  | 15 | 9.2 | 996.636 | 7.212208 | 7.787792 | 127.9741 | 522.1445 | 0.4808139 | 0.6554929
35.7 | 7.8498 | 67042 |  |  |  | 15 | 9.2 | 996.636 | 7.230767693 | 7.769232307 | 128.2799 | 522.623 | 0.4820512 | 0.6578788
35.8 | 7.8705 | 67253 |  |  |  | 15 | 9.2 | 996.636 | 7.249519 | 7.750481 | 128.5902 | 523.0025 | 0.4833013 | 0.6602953
35.9 | 7.8919 | 67493 |  |  |  | 15 | 9.2 | 996.636 | 7.268703 | 7.731297 | 128.9093 | 523.5697 | 0.4845802 | 0.6627736
36 | 7.9125 | 67808 |  |  |  | 15 | 9.2 | 996.636 | 7.286394832 | 7.713605168 | 129.205 | 524.8096 | 0.4857597 | 0.6650645
36.1 | 7.9331 | 67952 |  |  |  | 15 | 9.2 | 996.636 | 7.305665208 | 7.694334792 | 129.5285 | 524.6102 | 0.4870443472 | 0.6675659
36.2 | 7.9536 | 68183 |  |  |  | 15 | 9.2 | 996.636 | 7.324032 | 7.675968 | 129.8385 | 525.1371 | 0.4882688 | 0.6699558
36.3 | 7.9742 | 68404 |  |  |  | 15 | 9.2 | 996.636 | 7.342591666 | 7.657408334 | 130.1532 | 525.5654 | 0.4895061 | 0.6723766
36.4 | 7.9948 | 68628 |  |  |  | 15 | 9.2 | 996.636 | 7.361123362 | 7.638876638 | 130.4689 | 526.0103 | 0.4907416 | 0.6747996
36.5 | 8.0154 | 68845 |  |  |  | 15 | 9.2 | 996.636 | 7.37972 | 7.62028 | 130.7873 | 526.389 | 0.4919813 | 0.677237
36.6 | 8.036 | 69077 |  |  |  | 15 | 9.2 | 996.636 | 7.398178 | 7.601822 | 131.1049 | 526.8835 | 0.4932118347 | 0.6796622
36.7 | 8.0574 | 69307 |  |  |  | 15 | 9.2 | 996.636 | 7.417454 | 7.582546 | 131.4382 | 527.2974 | 0.4944969 | 0.6822011
36.8 | 8.0782 | 69538 |  |  |  | 15 | 9.2 | 996.636 | 7.436120877 | 7.563879123 | 131.7625 | 527.7524 | 0.4957413918 | 0.684666
36.9 | 8.0989 | 69771 |  |  |  | 15 | 9.2 | 996.636 | 7.454669 | 7.545331 | 132.0865 | 528.2222 | 0.496978 | 0.6871213
37 | 8.1197 | 69999 |  |  |  | 15 | 9.2 | 996.636 | 7.473364 | 7.526636 | 132.4145 | 528.6353 | 0.4982243 | 0.689602
37.1 | 8.1403 | 70217 |  |  |  | 15 | 9.2 | 996.636 | 7.491951 | 7.508049 | 132.7423 | 528.9721 | 0.4994634 | 0.6920746
37.2 | 8.161 | 70451 |  |  |  | 15 | 9.2 | 996.636 | 7.510491 | 7.489509 | 133.0709 | 529.4244 | 0.5006994 | 0.6945469
37.3 | 8.1816 | 70684 |  |  |  | 15 | 9.2 | 996.636 | 7.528939286 | 7.471060714 | 133.3995 | 529.8669 | 0.5019293 | 0.6970132
37.4 | 8.2022 | 70921 |  |  |  | 15 | 9.2 | 996.636 | 7.547351 | 7.452649 | 133.7291 | 530.3334 | 0.5031567 | 0.6994807
37.5 | 8.2234 | 71157 |  |  |  | 15 | 9.2 | 996.636 | 7.566372 | 7.433628 | 134.0713 | 530.7401 | 0.5044248 | 0.7020361
37.6 | 8.2439 | 71395 |  |  |  | 15 | 9.2 | 996.636 | 7.584674 | 7.415326 | 134.4022 | 531.2042 | 0.505645 | 0.7045013
37.7 | 8.2644 | 71622 |  |  |  | 15 | 9.2 | 996.636 | 7.603078263 | 7.396921737 | 134.7366 | 531.5705 | 0.5068718842 | 0.7069863
37.8 | 8.285 | 71861 |  |  |  | 15 | 9.2 | 996.636 | 7.621471 | 7.378529 | 135.0725 | 532.0181 | 0.5080980971 | 0.709476
37.9 | 8.3057 | 72104 |  |  |  | 15 | 9.2 | 996.636 | 7.639927716 | 7.360072284 | 135.4112 | 532.4819 | 0.5093285144 | 0.7119804
38 | 8.3263 | 72345 |  |  |  | 15 | 9.2 | 996.636 | 7.658302 | 7.341698 | 135.7501 | 532.9279 | 0.5105535 | 0.7144801
38.1 | 8.347 | 72578 |  |  |  | 15 | 9.2 | 996.636 | 7.676851037 | 7.323148963 | 136.0939 | 533.2935 | 0.5117901 | 0.7170098
38.2 | 8.3677 | 72829 |  |  |  | 15 | 9.2 | 996.636 | 7.695233 | 7.304767 | 136.4364 | 533.7945 | 0.5130155619 | 0.7195231
38.3 | 8.389 | 73080 |  |  |  | 15 | 9.2 | 996.636 | 7.71421582 | 7.28578418 | 136.7919 | 534.2423 | 0.5142811 | 0.7221251
38.4 | 8.4097 | 73336 |  |  |  | 15 | 9.2 | 996.636 | 7.732552044 | 7.267447956 | 137.137 | 534.7645 | 0.5155034696 | 0.724645
38.5 | 8.4303 | 73732 |  |  |  | 15 | 9.2 | 996.636 | 7.749495578 | 7.250504422 | 137.4575 | 536.3986 | 0.516633 | 0.7269792
38.6 | 8.4509 | 73869 |  |  |  | 15 | 9.2 | 996.636 | 7.768831 | 7.231169 | 137.825 | 535.9622 | 0.517922 | 0.7296494
38.7 | 8.4715 | 74110 |  |  |  | 15 | 9.2 | 996.636 | 7.787205315 | 7.212794685 | 138.1761 | 536.3445 | 0.519147021 | 0.7321937
38.8 | 8.4921 | 74369 |  |  |  | 15 | 9.2 | 996.636 | 7.805414 | 7.194586 | 138.5258 | 536.8602 | 0.5203609 | 0.7347214
38.9 | 8.5127 | 74626 |  |  |  | 15 | 9.2 | 996.636 | 7.823640829 | 7.176359171 | 138.8777 | 537.3506 | 0.5215761 | 0.737258
39 | 8.5334 | 74870 |  |  |  | 15 | 9.2 | 996.636 | 7.842087855 | 7.157912145 | 139.2356 | 537.7218 | 0.522805857 | 0.7398319
39.1 | 8.5548 | 75144 |  |  |  | 15 | 9.2 | 996.636 | 7.860957876 | 7.139042124 | 139.6036 | 538.2669 | 0.5240638584 | 0.7424716
39.2 | 8.5756 | 75410 |  |  |  | 15 | 9.2 | 996.636 | 7.879301765 | 7.120698235 | 139.9632 | 538.7843 | 0.5252868 | 0.7450444
39.3 | 8.5959 | 75748 |  |  |  | 15 | 9.2 | 996.636 | 7.896480842 | 7.103519158 | 140.3017 | 539.8936 | 0.5264321 | 0.7474599
39.4 | 8.6166 | 75924 |  |  |  | 15 | 9.2 | 996.636 | 7.915555746 | 7.084444254 | 140.6795 | 539.6949 | 0.5277037164 | 0.7501488
39.5 | 8.6373 | 76175 |  |  |  | 15 | 9.2 | 996.636 | 7.933938 | 7.066062 | 141.0455 | 540.0741 | 0.5289292 | 0.7527469
39.6 | 8.658 | 76443 |  |  |  | 15 | 9.2 | 996.636 | 7.952164 | 7.047836 | 141.4102 | 540.5763 | 0.5301442373 | 0.7553295
39.7 | 8.6786 | 76711 |  |  |  | 15 | 9.2 | 996.636 | 7.970289 | 7.029711 | 141.7748 | 541.0763 | 0.5313526 | 0.7579046
39.8 | 8.6992 | 76975 |  |  |  | 15 | 9.2 | 996.636 | 7.988451 | 7.011549 | 142.1421 | 541.5357 | 0.5325634225 | 0.7604916
39.9 | 8.7204 | 77242 |  |  |  | 15 | 9.2 | 996.636 | 8.007185993 | 6.992814007 | 142.5229 | 541.9621 | 0.5338124 | 0.7631671
40 | 8.7411 | 77514 |  |  |  | 15 | 9.2 | 996.636 | 8.025374481 | 6.974625519 | 142.8946 | 542.4559 | 0.5350249654 | 0.7657716
40.1 | 8.7619 | 77768 |  |  |  | 15 | 9.2 | 996.636 | 8.043829172 | 6.956170828 | 143.2737 | 542.7935 | 0.5362553 | 0.768421
40.2 | 8.7826 | 78038 |  |  |  | 15 | 9.2 | 996.636 | 8.062036127 | 6.937963873 | 143.6496 | 543.2523 | 0.5374691 | 0.7710419
40.3 | 8.8033 | 78307 |  |  |  | 15 | 9.2 | 996.636 | 8.080252 | 6.919748 | 144.0278 | 543.6937 | 0.5386834877 | 0.7736709
40.4 | 8.8241 | 78582 |  |  |  | 15 | 9.2 | 996.636 | 8.098513103 | 6.901486897 | 144.4089 | 544.1632 | 0.5399009 | 0.7763133
40.5 | 8.8448 | 78850 |  |  |  | 15 | 9.2 | 996.636 | 8.116738525 | 6.883261475 | 144.7912 | 544.5771 | 0.5411159 | 0.7789576
40.6 | 8.8655 | 79128 |  |  |  | 15 | 9.2 | 996.636 | 8.134871612 | 6.865128388 | 145.1737 | 545.0575 | 0.5423248 | 0.7815955
40.7 | 8.8868 | 79403 |  |  |  | 15 | 9.2 | 996.636 | 8.153632 | 6.846368 | 145.5715 | 545.457 | 0.5435754933 | 0.784332
40.8 | 8.9075 | 79689 |  |  |  | 15 | 9.2 | 996.636 | 8.171692 | 6.828308 | 145.9565 | 545.9777 | 0.5447794 | 0.7869732
40.9 | 8.9282 | 80161 |  |  |  | 15 | 9.2 | 996.636 | 8.188033 | 6.811967 | 146.3066 | 547.8972 | 0.5458689 | 0.7893693
41 | 8.9487 | 80516 |  |  |  | 15 | 9.2 | 996.636 | 8.205255514 | 6.794744486 | 146.6775 | 548.9323 | 0.547017 | 0.7919008
41.1 | 8.9693 | 80650 |  |  |  | 15 | 9.2 | 996.636 | 8.224618225 | 6.775381775 | 147.0967 | 548.279 | 0.5483079 | 0.7947545
41.2 | 8.9899 | 80866 |  |  |  | 15 | 9.2 | 996.636 | 8.243223789 | 6.756776211 | 147.5017 | 548.2377 | 0.5495482526 | 0.7975043
41.3 | 9.0105 | 81161 |  |  |  | 15 | 9.2 | 996.636 | 8.2611 | 6.7389 | 147.893 | 548.782 | 0.55074 | 0.8001535
41.4 | 9.031 | 81457 |  |  |  | 15 | 9.2 | 996.636 | 8.278867 | 6.721133 | 148.2839 | 549.3313 | 0.5519244527 | 0.8027934
41.5 | 9.0523 | 81750 |  |  |  | 15 | 9.2 | 996.636 | 8.297461375 | 6.702538625 | 148.6953 | 549.782 | 0.5531641 | 0.8055638
41.6 | 9.0731 | 82225 |  |  |  | 15 | 9.2 | 996.636 | 8.313875 | 6.686125 | 149.0603 | 551.6222 | 0.5542584 | 0.8080158
41.7 | 9.0938 | 82351 |  |  |  | 15 | 9.2 | 996.636 | 8.333412 | 6.666588 | 149.4972 | 550.8533 | 0.5555608 | 0.810942
41.8 | 9.1145 | 82634 |  |  |  | 15 | 9.2 | 996.636 | 8.351498961 | 6.648501039 | 149.9039 | 551.2466 | 0.5567665974 | 0.8136588
41.9 | 9.1351 | 82932 |  |  |  | 15 | 9.2 | 996.636 | 8.369347378 | 6.630652622 | 150.3074 | 551.7494 | 0.5579565 | 0.816347
42 | 9.1558 | 83236 |  |  |  | 15 | 9.2 | 996.636 | 8.387240394 | 6.612759606 | 150.7141 | 552.2775 | 0.5591493596 | 0.8190491
42.1 | 9.1763 | 83688 |  |  |  | 15 | 9.2 | 996.636 | 8.403566852 | 6.596433148 | 151.0871 | 553.9056 | 0.5602378 | 0.8215211
42.2 | 9.197 | 83903 |  |  |  | 15 | 9.2 | 996.636 | 8.422282 | 6.577718 | 151.517 | 553.7531 | 0.5614854433 | 0.8243623
42.3 | 9.2183 | 84389 |  |  |  | 15 | 9.2 | 996.636 | 8.439094 | 6.560906 | 151.9052 | 555.5371 | 0.5626062779 | 0.8269215
42.4 | 9.2389 | 84487 |  |  |  | 15 | 9.2 | 996.636 | 8.458789 | 6.541211 | 152.3626 | 554.5127 | 0.5639192857 | 0.8299279
42.5 | 9.2596 | 84749 |  |  |  | 15 | 9.2 | 996.636 | 8.47707 | 6.52293 | 152.7896 | 554.6777 | 0.565138 | 0.8327266
42.6 | 9.2802 | 85256 |  |  |  | 15 | 9.2 | 996.636 | 8.492988724 | 6.507011276 | 153.1634 | 556.6343 | 0.5661992 | 0.8351699
42.7 | 9.3008 | 85609 |  |  |  | 15 | 9.2 | 996.636 | 8.510329 | 6.489671 | 153.5727 | 557.4495 | 0.5673553 | 0.8378384
42.8 | 9.3216 | 85713 |  |  |  | 15 | 9.2 | 996.636 | 8.530169 | 6.469831 | 154.0436 | 556.4204 | 0.5686779343 | 0.8409002
42.9 | 9.3423 | 86252 |  |  |  | 15 | 9.2 | 996.636 | 8.545892158 | 6.454107842 | 154.4189 | 558.5587 | 0.5697261 | 0.8433334
43 | 9.3631 | 86346 |  |  |  | 15 | 9.2 | 996.636 | 8.565824209 | 6.434175791 | 154.8972 | 557.4406 | 0.5710549 | 0.8464265
43.1 | 9.3844 | 86834 |  |  |  | 15 | 9.2 | 996.636 | 8.582618261 | 6.417381739 | 155.3026 | 559.1278 | 0.5721746 | 0.84904
43.2 | 9.4052 | 87161 |  |  |  | 15 | 9.2 | 996.636 | 8.600399 | 6.399601 | 155.7341 | 559.6784 | 0.5733599271 | 0.8518145
43.3 | 9.4261 | 87544 |  |  |  | 15 | 9.2 | 996.636 | 8.617762476 | 6.382237524 | 156.1578 | 560.6125 | 0.5745174984 | 0.8545315
43.4 | 9.4459 | 87858 |  |  |  | 15 | 9.2 | 996.636 | 8.634663157 | 6.365336843 | 156.5724 | 561.1334 | 0.5756442 | 0.857183
43.5 | 9.466 | 88040 |  |  |  | 15 | 9.2 | 996.636 | 8.65308266 | 6.34691734 | 157.0268 | 560.6687 | 0.5768722 | 0.860081
43.6 | 9.4867 | 88340 |  |  |  | 15 | 9.2 | 996.636 | 8.67101261 | 6.32898739 | 157.4716 | 560.9899 | 0.5780675 | 0.8629099
43.7 | 9.5064 | 88781 |  |  |  | 15 | 9.2 | 996.636 | 8.686641 | 6.313359 | 157.8614 | 562.3983 | 0.5791094 | 0.8653823
43.8 | 9.5271 | 88975 |  |  |  | 15 | 9.2 | 996.636 | 8.705549 | 6.294451 | 158.3357 | 561.9391 | 0.58037 | 0.8683818
43.9 | 9.5481 | 89337 |  |  |  | 15 | 9.2 | 996.636 | 8.723207 | 6.276793 | 158.7811 | 562.6426 | 0.5815471207 | 0.871191
44 | 9.5688 | 89733 |  |  |  | 15 | 9.2 | 996.636 | 8.74025 | 6.25975 | 159.2134 | 563.6021 | 0.5826833563 | 0.87391
44.1 | 9.5896 | 90019 |  |  |  | 15 | 9.2 | 996.636 | 8.75841 | 6.24159 | 159.6766 | 563.7582 | 0.5838939709 | 0.8768152
44.2 | 9.6098 | 90458 |  |  |  | 15 | 9.2 | 996.636 | 8.774556057 | 6.225443943 | 160.0908 | 565.042 | 0.5849704038 | 0.8794054
44.3 | 9.6304 | 90647 |  |  |  | 15 | 9.2 | 996.636 | 8.793411 | 6.206589 | 160.5771 | 564.5077 | 0.5862274 | 0.8824387
44.4 | 9.6511 | 90998 |  |  |  | 15 | 9.2 | 996.636 | 8.810869967 | 6.189130033 | 161.0301 | 565.0994 | 0.5873913 | 0.8852557
44.5 | 9.6713 | 91438 |  |  |  | 15 | 9.2 | 996.636 | 8.827007227 | 6.172992773 | 161.451 | 566.3513 | 0.5884671 | 0.8878664
44.6 | 9.691 | 91779 |  |  |  | 15 | 9.2 | 996.636 | 8.843559 | 6.156441 | 161.8851 | 566.9392 | 0.5895706 | 0.8905513
44.7 | 9.7121 | 91997 |  |  |  | 15 | 9.2 | 996.636 | 8.862646 | 6.137354 | 162.3885 | 566.524 | 0.5908430467 | 0.8936564
44.8 | 9.7327 | 92411 |  |  |  | 15 | 9.2 | 996.636 | 8.879423 | 6.120577 | 162.8337 | 567.5178 | 0.5919615 | 0.8963938
44.9 | 9.7534 | 92804 |  |  |  | 15 | 9.2 | 996.636 | 8.896494266 | 6.103505734 | 163.2891 | 568.3416 | 0.5930996 | 0.8991869
45 | 9.7741 | 93176 |  |  |  | 15 | 9.2 | 996.636 | 8.913759404 | 6.086240596 | 163.7523 | 569.0057 | 0.5942506 | 0.9020196
45.1 | 9.7943 | 93463 |  |  |  | 15 | 9.2 | 996.636 | 8.931309 | 6.068691 | 164.2259 | 569.1125 | 0.5954206 | 0.9049073
45.2 | 9.8152 | 93866 |  |  |  | 15 | 9.2 | 996.636 | 8.948488289 | 6.051511711 | 164.6921 | 569.9485 | 0.5965659 | 0.9077421
45.3 | 9.8358 | 94166 |  |  |  | 15 | 9.2 | 996.636 | 8.966318239 | 6.033681761 | 165.1787 | 570.0854 | 0.5977545 | 0.9106928
45.4 | 9.8557 | 94537 |  |  |  | 15 | 9.2 | 996.636 | 8.982793 | 6.017207 | 165.631 | 570.7688 | 0.5988528407 | 0.9134269
45.5 | 9.8771 | 94881 |  |  |  | 15 | 9.2 | 996.636 | 9.001016 | 5.998984 | 166.1341 | 571.1108 | 0.6000678 | 0.9164601
45.6 | 9.8975 | 95207 |  |  |  | 15 | 9.2 | 996.636 | 9.018406 | 5.981594 | 166.6171 | 571.4118 | 0.6012270777 | 0.9193631
45.7 | 9.9183 | 95616 |  |  |  | 15 | 9.2 | 996.636 | 9.035429664 | 5.964570336 | 167.0927 | 572.2334 | 0.6023619776 | 0.9222132
45.8 | 9.9389 | 95985 |  |  |  | 15 | 9.2 | 996.636 | 9.052623 | 5.947377 | 167.5757 | 572.7859 | 0.6035082 | 0.9250998
45.9 | 9.9588 | 96316 |  |  |  | 15 | 9.2 | 996.636 | 9.069466214 | 5.930533786 | 168.0517 | 573.1333 | 0.6046311 | 0.927936
46 | 9.9787 | 96700 |  |  |  | 15 | 9.2 | 996.636 | 9.08582055 | 5.91417945 | 168.5164 | 573.8315 | 0.60572137 | 0.9306974
46.1 | 9.9989 | 97056 |  |  |  | 15 | 9.2 | 996.636 | 9.102733424 | 5.897266576 | 168.9997 | 574.297 | 0.6068489 | 0.9335612
46.2 | 10.0196 | 97422 |  |  |  | 15 | 9.2 | 996.636 | 9.120053963 | 5.879946037 | 169.4975 | 574.7696 | 0.6080036 | 0.9365026
46.3 | 10.0409 | 97775 |  |  |  | 15 | 9.2 | 996.636 | 9.138095 | 5.861905 | 170.0191 | 575.0824 | 0.6092063025 | 0.9395755
46.4 | 10.0616 | 98149 |  |  |  | 15 | 9.2 | 996.636 | 9.155341 | 5.844659 | 170.5208 | 575.5837 | 0.6103561 | 0.942522
46.5 | 10.0824 | 98481 |  |  |  | 15 | 9.2 | 996.636 | 9.173076 | 5.826924 | 171.0398 | 575.7783 | 0.6115383791 | 0.9455609
46.6 | 10.1032 | 98916 |  |  |  | 15 | 9.2 | 996.636 | 9.189859114 | 5.810140886 | 171.5339 | 576.6558 | 0.6126573 | 0.9484454
46.7 | 10.1238 | 99305 |  |  |  | 15 | 9.2 | 996.636 | 9.206867 | 5.793133 | 172.0375 | 577.2288 | 0.6137912 | 0.951377
46.8 | 10.144 | 99630 |  |  |  | 15 | 9.2 | 996.636 | 9.224066395 | 5.775933605 | 172.5498 | 577.3986 | 0.6149378 | 0.9543503
46.9 | 10.1647 | 100060 |  |  |  | 15 | 9.2 | 996.636 | 9.24079599 | 5.75920401 | 173.051 | 578.2111 | 0.616053066 | 0.9572509
47 | 10.1849 | 100383 |  |  |  | 15 | 9.2 | 996.636 | 9.258014 | 5.741986 | 173.5699 | 578.3434 | 0.6172009 | 0.960245
47.1 | 10.2058 | 100764 |  |  |  | 15 | 9.2 | 996.636 | 9.275395606 | 5.724604394 | 174.0969 | 578.7811 | 0.6183597 | 0.9632768
47.2 | 10.2269 | 101203 |  |  |  | 15 | 9.2 | 996.636 | 9.292442 | 5.707558 | 174.6169 | 579.5717 | 0.6194961 | 0.966259
47.3 | 10.2475 | 101562 |  |  |  | 15 | 9.2 | 996.636 | 9.309727273 | 5.690272727 | 175.1473 | 579.8661 | 0.6206485 | 0.969292
47.4 | 10.2682 | 101935 |  |  |  | 15 | 9.2 | 996.636 | 9.326983 | 5.673017 | 175.6801 | 580.2309 | 0.6217988785 | 0.9723292
47.5 | 10.2883 | 102331 |  |  |  | 15 | 9.2 | 996.636 | 9.343427 | 5.656573 | 176.1908 | 580.7966 | 0.6228951141 | 0.9752319
47.6 | 10.3089 | 102706 |  |  |  | 15 | 9.2 | 996.636 | 9.360564149 | 5.639435851 | 176.7262 | 581.1589 | 0.6240376 | 0.9782662
47.7 | 10.3295 | 103137 |  |  |  | 15 | 9.2 | 996.636 | 9.377185 | 5.622815 | 177.2486 | 581.8778 | 0.6251456 | 0.9812177
47.8 | 10.3493 | 103491 |  |  |  | 15 | 9.2 | 996.636 | 9.393716 | 5.606284 | 177.7712 | 582.1583 | 0.6262477 | 0.9841621
47.9 | 10.3699 | 103905 |  |  |  | 15 | 9.2 | 996.636 | 9.410493 | 5.589507 | 178.3048 | 582.738 | 0.6273662 | 0.9871591
48 | 10.3913 | 104335 |  |  |  | 15 | 9.2 | 996.636 | 9.427923 | 5.572077 | 178.8626 | 583.325 | 0.6285282 | 0.9902823
48.1 | 10.4121 | 104735 |  |  |  | 15 | 9.2 | 996.636 | 9.445029 | 5.554971 | 179.4134 | 583.7636 | 0.6296686 | 0.9933571
48.2 | 10.4328 | 105217 |  |  |  | 15 | 9.2 | 996.636 | 9.461279 | 5.538721 | 179.9397 | 584.7347 | 0.6307519 | 0.9962866
48.3 | 10.4534 | 105638 |  |  |  | 15 | 9.2 | 996.636 | 9.477991527 | 5.522008473 | 180.4843 | 585.3029 | 0.6318661018 | 0.9993086
48.4 | 10.5245 | 107048 |  |  |  | 15 | 9.2 | 996.636 | 9.536072292 | 5.463927708 | 182.4029 | 586.8768 | 0.6357381528 | 1.009882
48.5 | 10.5459 | 107471 |  |  |  | 15 | 9.2 | 996.636 | 9.553567 | 5.446433 | 182.9887 | 587.3094 | 0.6369044 | 1.013089
48.6 | 10.5667 | 107908 |  |  |  | 15 | 9.2 | 996.636 | 9.570331482 | 5.429668518 | 183.5537 | 587.8823 | 0.6380220988 | 1.016172
48.7 | 10.5875 | 108348 |  |  |  | 15 | 9.2 | 996.636 | 9.587068742 | 5.412931258 | 184.1213 | 588.4599 | 0.6391379 | 1.019259
48.8 | 10.6082 | 108770 |  |  |  | 15 | 9.2 | 996.636 | 9.603872205 | 5.396127795 | 184.6947 | 588.9179 | 0.640258147 | 1.022369
48.9 | 10.6289 | 109217 |  |  |  | 15 | 9.2 | 996.636 | 9.620445 | 5.379555 | 185.2636 | 589.522 | 0.6413629887 | 1.025445
49 | 10.6498 | 109661 |  |  |  | 15 | 9.2 | 996.636 | 9.637245 | 5.362755 | 185.844 | 590.0701 | 0.642483 | 1.028572
49.1 | 10.6704 | 110103 |  |  |  | 15 | 9.2 | 996.636 | 9.653764 | 5.346236 | 186.4183 | 590.6235 | 0.6435842633 | 1.031657
49.2 | 10.691 | 110521 |  |  |  | 15 | 9.2 | 996.636 | 9.670504 | 5.329496 | 187.0038 | 591.0093 | 0.6447003 | 1.034794
49.3 | 10.7122 | 110995 |  |  |  | 15 | 9.2 | 996.636 | 9.687328 | 5.312672 | 187.596 | 591.6704 | 0.6458218445 | 1.037955
49.4 | 10.7329 | 111429 |  |  |  | 15 | 9.2 | 996.636 | 9.70402 | 5.29598 | 188.1873 | 592.1176 | 0.6469347 | 1.041102
49.5 | 10.7536 | 111899 |  |  |  | 15 | 9.2 | 996.636 | 9.720381 | 5.279619 | 188.7704 | 592.7782 | 0.6480254 | 1.044196
49.6 | 10.7743 | 112357 |  |  |  | 15 | 9.2 | 996.636 | 9.736852 | 5.263148 | 189.3612 | 593.3476 | 0.6491234427 | 1.047321
49.7 | 10.795 | 112820 |  |  |  | 15 | 9.2 | 996.636 | 9.75327653 | 5.24672347 | 189.954 | 593.9333 | 0.6502184 | 1.050446
49.8 | 10.8157 | 113267 |  |  |  | 15 | 9.2 | 996.636 | 9.769849 | 5.230151 | 190.5559 | 594.4031 | 0.6513233 | 1.05361
49.9 | 10.8364 | 113739 |  |  |  | 15 | 9.2 | 996.636 | 9.786191 | 5.213809 | 191.1531 | 595.0151 | 0.6524127 | 1.05674
50 | 10.857 | 114212 |  |  |  | 15 | 9.2 | 996.636 | 9.802423498 | 5.197576502 | 191.7501 | 595.6293 | 0.6534949 | 1.059858
50.1 | 10.8784 | 114682 |  |  |  | 15 | 9.2 | 996.636 | 9.819483753 | 5.180516247 | 192.3816 | 596.1173 | 0.6546322502 | 1.063145
50.2 | 10.899 | 115153 |  |  |  | 15 | 9.2 | 996.636 | 9.835735 | 5.164265 | 192.987 | 596.6879 | 0.6557157 | 1.066287
50.3 | 10.9197 | 115631 |  |  |  | 15 | 9.2 | 996.636 | 9.852021 | 5.147979 | 193.5975 | 597.2752 | 0.6568014 | 1.069446
50.4 | 10.9402 | 116089 |  |  |  | 15 | 9.2 | 996.636 | 9.868292 | 5.131708 | 194.2114 | 597.7456 | 0.6578861479 | 1.072612
50.5 | 10.9607 | 116574 |  |  |  | 15 | 9.2 | 996.636 | 9.884313971 | 5.115686029 | 194.8196 | 598.3689 | 0.6589543 | 1.075739
50.6 | 10.9812 | 117062 |  |  |  | 15 | 9.2 | 996.636 | 9.900308023 | 5.099691977 | 195.4306 | 598.9952 | 0.6600205 | 1.07887
50.7 | 11.0019 | 117543 |  |  |  | 15 | 9.2 | 996.636 | 9.916567 | 5.083433 | 196.0557 | 599.5388 | 0.6611044473 | 1.082063
50.8 | 11.0226 | 118022 |  |  |  | 15 | 9.2 | 996.636 | 9.932843863 | 5.067156137 | 196.6855 | 600.0545 | 0.6621896 | 1.08527
50.9 | 11.044 | 118534 |  |  |  | 15 | 9.2 | 996.636 | 9.949516311 | 5.050483689 | 197.3348 | 600.6747 | 0.6633010874 | 1.088566
51 | 11.0647 | 118995 |  |  |  | 15 | 9.2 | 996.636 | 9.96596 | 5.03404 | 197.9793 | 601.0476 | 0.6643973 | 1.091827
51.1 | 11.0855 | 119501 |  |  |  | 15 | 9.2 | 996.636 | 9.982088 | 5.017912 | 198.6157 | 601.6696 | 0.6654725011 | 1.095036
51.2 | 11.1062 | 119995 |  |  |  | 15 | 9.2 | 996.636 | 9.998226 | 5.001774 | 199.2565 | 602.2137 | 0.6665484 | 1.098258
51.3 | 11.1269 | 120474 |  |  |  | 15 | 9.2 | 996.636 | 10.0145 | 4.985496679 | 199.9071 | 602.65 | 0.6676336 | 1.101517
51.4 | 11.1476 | 120968 |  |  |  | 15 | 9.2 | 996.636 | 10.03064 | 4.969358028 | 200.5563 | 603.1623 | 0.6687094648 | 1.10476
51.5 | 11.1683 | 121490 |  |  |  | 15 | 9.2 | 996.636 | 10.04652 | 4.953477915 | 201.1992 | 603.8293 | 0.669768139 | 1.10796
51.6 | 11.1889 | 122000 |  |  |  | 15 | 9.2 | 996.636 | 10.062413 | 4.937587 | 201.8468 | 604.4189 | 0.6708275 | 1.111173
51.7 | 11.2103 | 122515 |  |  |  | 15 | 9.2 | 996.636 | 10.07906 | 4.920942 | 202.5295 | 604.9242 | 0.6719372 | 1.11455
51.8 | 11.2309 | 123036 |  |  |  | 15 | 9.2 | 996.636 | 10.09485 | 4.905152906 | 203.1814 | 605.5475 | 0.6729898 | 1.117764
51.9 | 11.2516 | 123535 |  |  |  | 15 | 9.2 | 996.636 | 10.11094 | 4.88906 | 203.8502 | 606.0087 | 0.6740626385 | 1.12105
52 | 11.2722 | 124070 |  |  |  | 15 | 9.2 | 996.636 | 10.1266 | 4.873400345 | 204.5053 | 606.6837 | 0.6751066 | 1.124258
52.1 | 11.2929 | 124599 |  |  |  | 15 | 9.2 | 996.636 | 10.14242 | 4.857585 | 205.1711 | 607.2932 | 0.6761610089 | 1.127509
52.2 | 11.3136 | 125103 |  |  |  | 15 | 9.2 | 996.636 | 10.15846 | 4.841539 | 205.8511 | 607.7354 | 0.6772307633 | 1.130818
52.3 | 11.3343 | 125640 |  |  |  | 15 | 9.2 | 996.636 | 10.17420306 | 4.82579694 | 206.5226 | 608.3596 | 0.678280204 | 1.134074
52.4 | 11.3549 | 126184 |  |  |  | 15 | 9.2 | 996.636 | 10.18978 | 4.810219964 | 207.1914 | 609.0215 | 0.6793187 | 1.137307
52.5 | 11.3762 | 126725 |  |  |  | 15 | 9.2 | 996.636 | 10.20608 | 4.793915 | 207.896 | 609.5595 | 0.6804056475 | 1.140703
52.6 | 11.397 | 127278 |  |  |  | 15 | 9.2 | 996.636 | 10.22178 | 4.778221413 | 208.5789 | 610.2152 | 0.6814519058 | 1.143982
52.7 | 11.4177 | 127833 |  |  |  | 15 | 9.2 | 996.636 | 10.23735 | 4.762646 | 209.261 | 610.8783 | 0.6824902663 | 1.147247
52.8 | 11.4382 | 128350 |  |  |  | 15 | 9.2 | 996.636 | 10.25308 | 4.746919725 | 209.9543 | 611.3236 | 0.683538685 | 1.150554
52.9 | 11.4588 | 128911 |  |  |  | 15 | 9.2 | 996.636 | 10.2685 | 4.7315 | 210.6385 | 612.0011 | 0.6845667 | 1.153808
53 | 11.4794 | 129481 |  |  |  | 15 | 9.2 | 996.636 | 10.28384 | 4.716163 | 211.3235 | 612.7146 | 0.6855891 | 1.157055
53.1 | 11.5 | 130060 |  |  |  | 15 | 9.2 | 996.636 | 10.29909099 | 4.70090901 | 212.0092 | 613.4639 | 0.686606066 | 1.160294
53.2 | 11.5207 | 130642 |  |  |  | 15 | 9.2 | 996.636 | 10.31442 | 4.685582907 | 212.7027 | 614.2001 | 0.6876278062 | 1.16356
53.3 | 11.542 | 131256 |  |  |  | 15 | 9.2 | 996.636 | 10.33005 | 4.669952276 | 213.4146 | 615.0282 | 0.6886698 | 1.166901
53.4 | 11.5627 | 131812 |  |  |  | 15 | 9.2 | 996.636 | 10.34561 | 4.654386102 | 214.1283 | 615.5747 | 0.6897075932 | 1.17024
53.5 | 11.5834 | 132399 |  |  |  | 15 | 9.2 | 996.636 | 10.36089 | 4.639106 | 214.8336 | 616.2862 | 0.6907263 | 1.173528
53.6 | 11.604 | 132988 |  |  |  | 15 | 9.2 | 996.636 | 10.37606 | 4.623944698 | 215.538 | 617.0048 | 0.691737 | 1.176802
53.7 | 11.6246 | 133545 |  |  |  | 15 | 9.2 | 996.636 | 10.39151 | 4.608488 | 216.261 | 617.5178 | 0.6927675 | 1.18015
53.8 | 11.6453 | 134140 |  |  |  | 15 | 9.2 | 996.636 | 10.40671831 | 4.59328169 | 216.9769 | 618.2225 | 0.6937812 | 1.183455
53.9 | 11.666 | 134746 |  |  |  | 15 | 9.2 | 996.636 | 10.42182 | 4.578177191 | 217.6928 | 618.9733 | 0.6947882 | 1.186749
54 | 11.6867 | 135343 |  |  |  | 15 | 9.2 | 996.636 | 10.43701 | 4.56299 | 218.4173 | 619.6532 | 0.6958007 | 1.190072
54.1 | 11.708 | 135934 |  |  |  | 15 | 9.2 | 996.636 | 10.45285 | 4.547146589 | 219.1783 | 620.1982 | 0.6968569 | 1.19355
54.2 | 11.7287 | 136552 |  |  |  | 15 | 9.2 | 996.636 | 10.46785 | 4.532152892 | 219.9034 | 620.9635 | 0.6978565 | 1.196853
54.3 | 11.7493 | 137134 |  |  |  | 15 | 9.2 | 996.636 | 10.48307 | 4.516926789 | 220.6447 | 621.515 | 0.6988715474 | 1.200218
54.4 | 11.77 | 137737 |  |  |  | 15 | 9.2 | 996.636 | 10.49821 | 4.501795 | 221.3864 | 622.1566 | 0.6998803607 | 1.203574
54.5 | 11.7907 | 138352 |  |  |  | 15 | 9.2 | 996.636 | 10.51323 | 4.486773192 | 222.1276 | 622.8493 | 0.7008817872 | 1.206916
54.6 | 11.8114 | 138974 |  |  |  | 15 | 9.2 | 996.636 | 10.52818 | 4.471816429 | 222.8705 | 623.5639 | 0.7018789 | 1.210256
54.7 | 11.8321 | 139562 |  |  |  | 15 | 9.2 | 996.636 | 10.54345 | 4.456545727 | 223.6342 | 624.0638 | 0.702897 | 1.213676
54.8 | 11.8529 | 140191 |  |  |  | 15 | 9.2 | 996.636 | 10.55845 | 4.441554 | 224.3891 | 624.7676 | 0.7038964 | 1.217046
54.9 | 11.8743 | 140814 |  |  |  | 15 | 9.2 | 996.636 | 10.57409 | 4.425906069 | 225.1824 | 625.3332 | 0.7049395954 | 1.220575
55 | 11.8951 | 141443 |  |  |  | 15 | 9.2 | 996.636 | 10.58909 | 4.410914 | 225.9477 | 625.9988 | 0.7059391 | 1.223968
55.1 | 11.916 | 142079 |  |  |  | 15 | 9.2 | 996.636 | 10.60411 | 4.395886 | 226.7201 | 626.6713 | 0.7069409 | 1.227381
55.2 | 11.9366 | 142730 |  |  |  | 15 | 9.2 | 996.636 | 10.6187 | 4.381297455 | 227.4751 | 627.4533 | 0.707913503 | 1.230705
55.3 | 11.9571 | 143343 |  |  |  | 15 | 9.2 | 996.636 | 10.63354 | 4.366458 | 228.2482 | 628.0138 | 0.7089028273 | 1.234098
55.4 | 11.9777 | 143999 |  |  |  | 15 | 9.2 | 996.636 | 10.64809 | 4.351915 | 229.0109 | 628.7866 | 0.7098723489 | 1.237434
55.5 | 11.9982 | 144653 |  |  |  | 15 | 9.2 | 996.636 | 10.66255 | 4.337453 | 229.7745 | 629.5434 | 0.7108364 | 1.240763
55.6 | 12.0189 | 145301 |  |  |  | 15 | 9.2 | 996.636 | 10.67726 | 4.322737 | 230.5567 | 630.218 | 0.7118175 | 1.244161
55.7 | 12.0402 | 146030 |  |  |  | 15 | 9.2 | 996.636 | 10.69183 | 4.308168005 | 231.3364 | 631.2453 | 0.7127888 | 1.247537
55.8 | 12.061 | 146670 |  |  |  | 15 | 9.2 | 996.636 | 10.70672 | 4.293277445 | 232.1387 | 631.8204 | 0.7137815 | 1.251
55.9 | 12.0817 | 147351 |  |  |  | 15 | 9.2 | 996.636 | 10.72113 | 4.278865 | 232.9206 | 632.6232 | 0.7147423 | 1.254362
56 | 12.122 | 148666 |  |  |  | 15 | 9.2 | 996.636 | 10.74929 | 4.250707511 | 234.4636 | 634.0687 | 0.7166195 | 1.260965
56.1 | 12.1426 | 149312 |  |  |  | 15 | 9.2 | 996.636 | 10.76393 | 4.236072352 | 235.2736 | 634.6313 | 0.7175952 | 1.264414
56.2 | 12.1633 | 149999 |  |  |  | 15 | 9.2 | 996.636 | 10.77828 | 4.221716 | 236.0737 | 635.3906 | 0.7185523 | 1.267809
56.3 | 12.184 | 150693 |  |  |  | 15 | 9.2 | 996.636 | 10.79258 | 4.207424 | 236.8756 | 636.1694 | 0.7195051 | 1.2712
56.4 | 12.2047 | 151392 |  |  |  | 15 | 9.2 | 996.636 | 10.80682 | 4.193178032 | 237.6803 | 636.9563 | 0.7204548 | 1.274591
56.5 | 12.2258 | 152100 |  |  |  | 15 | 9.2 | 996.636 | 10.82138465 | 4.17861535 | 238.5087 | 637.7127 | 0.7214256 | 1.27807
56.6 | 12.2465 | 152798 |  |  |  | 15 | 9.2 | 996.636 | 10.83564 | 4.164360333 | 239.3251 | 638.4537 | 0.7223759778 | 1.281488
56.7 | 12.2671 | 153449 |  |  |  | 15 | 9.2 | 996.636 | 10.85023 | 4.149771 | 240.1665 | 638.9276 | 0.7233486 | 1.284997
56.8 | 12.2878 | 154159 |  |  |  | 15 | 9.2 | 996.636 | 10.86437 | 4.135627 | 240.9879 | 639.6961 | 0.7242915249 | 1.288411
56.9 | 12.3085 | 154862 |  |  |  | 15 | 9.2 | 996.636 | 10.87858 | 4.121418277 | 241.8187 | 640.4054 | 0.7252388 | 1.291853
57 | 12.3293 | 155548 |  |  |  | 15 | 9.2 | 996.636 | 10.89305 | 4.106952458 | 242.6704 | 640.9845 | 0.7262032 | 1.295369
57.1 | 12.3501 | 156264 |  |  |  | 15 | 9.2 | 996.636 | 10.90724 | 4.092763644 | 243.5117 | 641.7103 | 0.7271490904 | 1.29883
57.2 | 12.3711 | 156986 |  |  |  | 15 | 9.2 | 996.636 | 10.92157 | 4.078430231 | 244.3675 | 642.4175 | 0.7281047 | 1.302338
57.3 | 12.3924 | 157712 |  |  |  | 15 | 9.2 | 996.636 | 10.93617 | 4.063833752 | 245.2453 | 643.0787 | 0.7290777 | 1.305923
57.4 | 12.4132 | 158433 |  |  |  | 15 | 9.2 | 996.636 | 10.95031 | 4.049691 | 246.1017 | 643.7704 | 0.7300206 | 1.30941
57.5 | 12.4339 | 159151 |  |  |  | 15 | 9.2 | 996.636 | 10.96438 | 4.035621 | 246.9598 | 644.441 | 0.7309586161 | 1.31289
57.6 | 12.4546 | 159840 |  |  |  | 15 | 9.2 | 996.636 | 10.97871736 | 4.02128264 | 247.8403 | 644.9314 | 0.7319145 | 1.316449
57.7 | 12.4752 | 160569 |  |  |  | 15 | 9.2 | 996.636 | 10.99259 | 4.007414 | 248.698 | 645.6384 | 0.7328390759 | 1.319904
57.8 | 12.4959 | 161291 |  |  |  | 15 | 9.2 | 996.636 | 11.00662 | 3.99338 | 249.572 | 646.2704 | 0.7337746 | 1.323412
57.9 | 12.5165 | 162040 |  |  |  | 15 | 9.2 | 996.636 | 11.02030366 | 3.97969634 | 250.4302 | 647.0467 | 0.7346869 | 1.326845
58 | 12.5374 | 162765 |  |  |  | 15 | 9.2 | 996.636 | 11.03451 | 3.965491 | 251.3273 | 647.6217 | 0.735634 | 1.330421
58.1 | 12.5587 | 163573 |  |  |  | 15 | 9.2 | 996.636 | 11.04835 | 3.951651 | 252.2075 | 648.5652 | 0.7365565803 | 1.333917
58.2 | 12.5794 | 164289 |  |  |  | 15 | 9.2 | 996.636 | 11.06244 | 3.937562 | 253.1099 | 649.0817 | 0.7374958 | 1.337488
58.3 | 12.6001 | 165044 |  |  |  | 15 | 9.2 | 996.636 | 11.07617 | 3.923833774 | 253.9955 | 649.7911 | 0.7384111 | 1.340981
58.4 | 12.6207 | 165796 |  |  |  | 15 | 9.2 | 996.636 | 11.08982 | 3.910177366 | 254.8826 | 650.48 | 0.7393215 | 1.344467
58.5 | 12.6413 | 166512 |  |  |  | 15 | 9.2 | 996.636 | 11.10381 | 3.896188552 | 255.7977 | 650.952 | 0.7402541 | 1.348051
58.6 | 12.662 | 167265 |  |  |  | 15 | 9.2 | 996.636 | 11.11756 | 3.882441 | 256.7034 | 651.5885 | 0.7411706 | 1.351586
58.7 | 12.6826 | 168024 |  |  |  | 15 | 9.2 | 996.636 | 11.13115 | 3.868849604 | 257.6053 | 652.2538 | 0.7420767 | 1.355093
58.8 | 12.7032 | 168782 |  |  |  | 15 | 9.2 | 996.636 | 11.14475 | 3.855248597 | 258.5141 | 652.8929 | 0.7429834 | 1.358615
58.9 | 12.7246 | 169546 |  |  |  | 15 | 9.2 | 996.636 | 11.1591 | 3.840902991 | 259.4796 | 653.4078 | 0.7439398006 | 1.362343
59 | 12.7453 | 170304 |  |  |  | 15 | 9.2 | 996.636 | 11.1728 | 3.827201984 | 260.4085 | 653.9878 | 0.7448532 | 1.365916
59.1 | 12.766 | 171024 |  |  |  | 15 | 9.2 | 996.636 | 11.18685 | 3.813150104 | 261.3682 | 654.3414 | 0.74579 | 1.369595
59.2 | 12.7866 | 171789 |  |  |  | 15 | 9.2 | 996.636 | 11.20039 | 3.799614 | 262.2993 | 654.935 | 0.7466924179 | 1.373151
59.3 | 12.8073 | 172554 |  |  |  | 15 | 9.2 | 996.636 | 11.21402 | 3.785977359 | 263.244 | 655.4906 | 0.7476015094 | 1.376746
59.4 | 12.828 | 173328 |  |  |  | 15 | 9.2 | 996.636 | 11.22758 | 3.772424088 | 264.1898 | 656.0738 | 0.7485050608 | 1.380332
59.5 | 12.8486 | 174060 |  |  |  | 15 | 9.2 | 996.636 | 11.24141699 | 3.75858301 | 265.1627 | 656.4272 | 0.7494278 | 1.384008
59.6 | 12.8693 | 174835 |  |  |  | 15 | 9.2 | 996.636 | 11.25496 | 3.745039 | 266.1217 | 656.9739 | 0.7503307 | 1.387618
59.7 | 12.8907 | 175624 |  |  |  | 15 | 9.2 | 996.636 | 11.26908 | 3.730924204 | 267.1285 | 657.4515 | 0.7512717 | 1.391394
59.8 | 12.9115 | 176408 |  |  |  | 15 | 9.2 | 996.636 | 11.28264 | 3.717363268 | 268.1029 | 657.9861 | 0.7521758 | 1.395036
59.9 | 12.9322 | 177202 |  |  |  | 15 | 9.2 | 996.636 | 11.29601 | 3.703994667 | 269.0706 | 658.5707 | 0.7530670222 | 1.398638
60 | 12.9528 | 177961 |  |  |  | 15 | 9.2 | 996.636 | 11.3096 | 3.690403 | 270.0616 | 658.9645 | 0.7539731 | 1.402315
60.1 | 12.9735 | 178773 |  |  |  | 15 | 9.2 | 996.636 | 11.3228 | 3.6772 | 271.0312 | 659.6031 | 0.7548533003 | 1.405898
60.2 | 12.9941 | 179585 |  |  |  | 15 | 9.2 | 996.636 | 11.3359 | 3.664098 | 272.0004 | 660.2381 | 0.7557267935 | 1.409468
60.3 | 13.0147 | 180397 |  |  |  | 15 | 9.2 | 996.636 | 11.349 | 3.650996 | 272.9765 | 660.8518 | 0.7566002867 | 1.41305
60.4 | 13.0354 | 181153 |  |  |  | 15 | 9.2 | 996.636 | 11.36272 | 3.637276 | 274.0061 | 661.1275 | 0.7575149183 | 1.416815
60.5 | 13.0568 | 181994 |  |  |  | 15 | 9.2 | 996.636 | 11.37636 | 3.623641599 | 275.0371 | 661.707 | 0.7584238934 | 1.420571
60.6 | 13.0777 | 182804 |  |  |  | 15 | 9.2 | 996.636 | 11.38978 | 3.610220734 | 276.0596 | 662.1904 | 0.7593186 | 1.424281
60.7 | 13.0984 | 183613 |  |  |  | 15 | 9.2 | 996.636 | 11.40301 | 3.596991 | 277.0749 | 662.6835 | 0.7602006243 | 1.427953
60.8 | 13.1191 | 184422 |  |  |  | 15 | 9.2 | 996.636 | 11.41624 | 3.583760537 | 278.0978 | 663.1551 | 0.7610826 | 1.431638
60.9 | 13.1399 | 185235 |  |  |  | 15 | 9.2 | 996.636 | 11.42953 | 3.570467 | 279.1332 | 663.6079 | 0.7619688 | 1.435354
61 | 13.1605 | 185984 |  |  |  | 15 | 9.2 | 996.636 | 11.44322 | 3.556783264 | 280.2071 | 663.7376 | 0.7628811 | 1.439194
61.1 | 13.1812 | 186789 |  |  |  | 15 | 9.2 | 996.636 | 11.45648 | 3.543516 | 281.2562 | 664.124 | 0.7637656 | 1.442931
61.2 | 13.2018 | 187587 |  |  |  | 15 | 9.2 | 996.636 | 11.46972 | 3.530285 | 282.3104 | 664.4708 | 0.7646476957 | 1.446672
61.3 | 13.2231 | 188393 |  |  |  | 15 | 9.2 | 996.636 | 11.48357 | 3.516427 | 283.4229 | 664.7063 | 0.7655715 | 1.450605
61.4 | 13.2436 | 189188 |  |  |  | 15 | 9.2 | 996.636 | 11.49673 | 3.503267398 | 284.4876 | 665.0133 | 0.7664488 | 1.454354
61.5 | 13.2642 | 189953 |  |  |  | 15 | 9.2 | 996.636 | 11.51027 | 3.489731 | 285.5911 | 665.1223 | 0.7673513 | 1.458226
61.6 | 13.2848 | 190768 |  |  |  | 15 | 9.2 | 996.636 | 11.52334 | 3.476656328 | 286.6651 | 665.4734 | 0.7682229 | 1.461979
61.7 | 13.3055 | 191575 |  |  |  | 15 | 9.2 | 996.636 | 11.53659 | 3.463408 | 287.7617 | 665.7419 | 0.7691061 | 1.465797
61.8 | 13.3262 | 192388 |  |  |  | 15 | 9.2 | 996.636 | 11.54979 | 3.450214598 | 288.862 | 666.0204 | 0.7699857 | 1.469614
61.9 | 13.3468 | 193154 |  |  |  | 15 | 9.2 | 996.636 | 11.56331 | 3.436687459 | 289.999 | 666.0505 | 0.7708875 | 1.473542
62 | 13.3675 | 193960 |  |  |  | 15 | 9.2 | 996.636 | 11.57657034 | 3.42342966 | 291.1221 | 666.2497 | 0.771771356 | 1.477407
62.1 | 13.3889 | 194780 |  |  |  | 15 | 9.2 | 996.636 | 11.59039887 | 3.40960113 | 292.3028 | 666.3638 | 0.772693258 | 1.481455
62.2 | 13.4096 | 195601 |  |  |  | 15 | 9.2 | 996.636 | 11.60352 | 3.396482 | 293.4319 | 666.5977 | 0.7735679 | 1.48531
62.3 | 13.4303 | 196404 |  |  |  | 15 | 9.2 | 996.636 | 11.6168 | 3.383196334 | 294.5841 | 666.7161 | 0.7744536 | 1.489229
62.4 | 13.4509 | 197220 |  |  |  | 15 | 9.2 | 996.636 | 11.62986913 | 3.37013087 | 295.7262 | 666.9007 | 0.7753246 | 1.493099
62.5 | 13.4715 | 197999 |  |  |  | 15 | 9.2 | 996.636 | 11.64328 | 3.356724 | 296.9074 | 666.8713 | 0.7762184 | 1.497085
62.6 | 13.4921 | 198825 |  |  |  | 15 | 9.2 | 996.636 | 11.65625 | 3.343751 | 298.0593 | 667.0652 | 0.7770833 | 1.500957
62.7 | 13.5128 | 199636 |  |  |  | 15 | 9.2 | 996.636 | 11.66946 | 3.330539006 | 299.2417 | 667.1397 | 0.7779641 | 1.504916
σi, МПа
ε
e

## 5_215
Файл | C:\Testsystems\Metal\Tests\Зульфия\5\5\5.001.rez
Вид испытания | сжатие | 1
Дата | 16 Октябрь 2025 г. | 16:28
Скорость [мм/мин] | 10
Форма | Круглый | 0
Начальные размеры: [мм]
Диаметр | Толщина | Ширина | Длина | База | Расч.дл
4 |  |  | 25 | 11 | 25 |  |  |  |  | `
Размеры после испытания: [мм]
[6 empty] | H0 | D0 | V | Hк
Количество точек | 616 |  |  |  |  | 14.8 | 9.2 | 983.34752 | 3.82
[16 empty] | А | η | Т
Время [с] | Перемещение [мм] | Усилие [Н] |  |  |  | H0 | D0 | V | ∆H оконч, мм | Hi оконч, мм | Si, мм2 | σi, МПа | ε | e |  | 271.77 | 0.1203 | 215
0 | 0 | 101 |  |  |  | 14.8 | 9.2 | 983.34752 | 0 | 14.8 | 66.4424 | 1.520114 | 0 | 0
0.1 | 0.0229 | 175 |  |  |  | 14.8 | 9.2 | 983.34752 | 0.0212841375 | 14.77872 | 66.53809 | 2.630073 | 0.001438117 | 0.001439152
0.2 | 0.0822 | 424 |  |  |  | 14.8 | 9.2 | 983.34752 | 0.078284996 | 14.72172 | 66.79572 | 6.347712 | 0.005289527 | 0.005303566 | εi | δi
0.3 | 0.1372 | 785 |  |  |  | 14.8 | 9.2 | 983.34752 | 0.1299517025 | 14.67005 | 67.03097 | 11.71101 | 0.00878052 | 0.008819296 | 10 | 358.5102
0.4 | 0.1574 | 880 |  |  |  | 14.8 | 9.2 | 983.34752 | 0.14927452 | 14.65072548 | 67.11937 | 13.11097 | 0.01008612 | 0.01013733 | 15 | 376.4309
0.5 | 0.2173 | 1216 |  |  |  | 14.8 | 9.2 | 983.34752 | 0.206072064 | 14.59393 | 67.38059 | 18.04674 | 0.01392379 | 0.01402163 | 20 | 389.6866
0.6 | 0.2386 | 1319 |  |  |  | 14.8 | 9.2 | 983.34752 | 0.2264210135 | 14.57358 | 67.47468 | 19.54807 | 0.01529872 | 0.01541695 | 25 | 400.289
0.7 | 0.2791 | 1617 |  |  |  | 14.8 | 9.2 | 983.34752 | 0.2641694305 | 14.53583 | 67.6499 | 23.90247 | 0.01784929 | 0.01801051 | 30 | 409.1657
0.8 | 0.2994 | 1736 |  |  |  | 14.8 | 9.2 | 983.34752 | 0.283370644 | 14.51663 | 67.73938 | 25.62763 | 0.01914667 | 0.01933234 | 35 | 416.8242
0.9 | 0.3197 | 1851 |  |  |  | 14.8 | 9.2 | 983.34752 | 0.3026087915 | 14.49739 | 67.82927 | 27.2891 | 0.02044654 | 0.02065846 | 40 | 423.574
1 | 0.34 | 2030 |  |  |  | 14.8 | 9.2 | 983.34752 | 0.321255995 | 14.47874 | 67.91663 | 29.88959 | 0.02170649 | 0.02194554 | 45 | 429.6185
1.1 | 0.3804 | 2324 |  |  |  | 14.8 | 9.2 | 983.34752 | 0.358941346 | 14.44106 | 68.09387 | 34.12936 | 0.02425279 | 0.02455174 | 50 | 435.0985
1.2 | 0.4216 | 2530 |  |  |  | 14.8 | 9.2 | 983.34752 | 0.398239245 | 14.40176 | 68.27967 | 37.05349 | 0.02690806 | 0.02727671 | 55 | 440.116
1.3 | 0.4419 | 2634 |  |  |  | 14.8 | 9.2 | 983.34752 | 0.417578961 | 14.38242 | 68.37149 | 38.52483 | 0.02821479 | 0.02862048 | 60 | 444.7471
1.4 | 0.4623 | 2767 |  |  |  | 14.8 | 9.2 | 983.34752 | 0.4367509055 | 14.36325 | 68.46275 | 40.41614 | 0.0295102 | 0.02995438 | 65 | 449.0503
1.5 | 0.4827 | 2921 |  |  |  | 14.8 | 9.2 | 983.34752 | 0.4557289465 | 14.34427 | 68.55333 | 42.60916 | 0.0307925 | 0.03127655 | 70 | 453.0716
1.6 | 0.503 | 3088 |  |  |  | 14.8 | 9.2 | 983.34752 | 0.474486952 | 14.32551 | 68.64309 | 44.98632 | 0.03205993 | 0.0325851 | 75 | 456.8476
1.7 | 0.5233 | 3240 |  |  |  | 14.8 | 9.2 | 983.34752 | 0.49338346 | 14.30661654 | 68.73376 | 47.13841 | 0.03333672 | 0.03390506
1.8 | 0.5437 | 3398 |  |  |  | 14.8 | 9.2 | 983.34752 | 0.512324567 | 14.28768 | 68.82488 | 49.37168 | 0.03461652 | 0.03522987
1.9 | 0.5642 | 3558 |  |  |  | 14.8 | 9.2 | 983.34752 | 0.531347207 | 14.26865 | 68.91663 | 51.62759 | 0.03590184 | 0.03656216
2 | 0.5851 | 3708 |  |  |  | 14.8 | 9.2 | 983.34752 | 0.550862182 | 14.24914 | 69.01102 | 53.73055 | 0.03722042 | 0.03793078
2.1 | 0.6053 | 3845 |  |  |  | 14.8 | 9.2 | 983.34752 | 0.5697971925 | 14.2302 | 69.10285 | 55.6417 | 0.03849981 | 0.03926052
2.2 | 0.6664 | 4272 |  |  |  | 14.8 | 9.2 | 983.34752 | 0.626954488 | 14.17305 | 69.38153 | 61.57259 | 0.04236179 | 0.04328522
2.3 | 0.6866 | 4411 |  |  |  | 14.8 | 9.2 | 983.34752 | 0.6458710315 | 14.15413 | 69.47425 | 63.49115 | 0.04363993 | 0.0446208
2.4 | 0.7069 | 4557 |  |  |  | 14.8 | 9.2 | 983.34752 | 0.6648229405 | 14.13518 | 69.5674 | 65.50482 | 0.04492047 | 0.04596066
2.5 | 0.7272 | 4733 |  |  |  | 14.8 | 9.2 | 983.34752 | 0.6834978445 | 14.1165 | 69.65943 | 67.94486 | 0.04618229 | 0.0472827
2.6 | 0.7482 | 5205 |  |  |  | 14.8 | 9.2 | 983.34752 | 0.7001396325 | 14.09986 | 69.74165 | 74.63259 | 0.04730673 | 0.04846229
2.7 | 0.7685 | 5604 |  |  |  | 14.8 | 9.2 | 983.34752 | 0.716755466 | 14.08324 | 69.82393 | 80.25901 | 0.04842942 | 0.04964142
2.8 | 0.7888 | 6116 |  |  |  | 14.8 | 9.2 | 983.34752 | 0.732327914 | 14.06767 | 69.90123 | 87.49489 | 0.04948162 | 0.05074778
2.9 | 0.8089 | 6753 |  |  |  | 14.8 | 9.2 | 983.34752 | 0.7465461745 | 14.05345 | 69.97195 | 96.51011 | 0.05044231 | 0.05175899
3 | 0.8291 | 7622 |  |  |  | 14.8 | 9.2 | 983.34752 | 0.758722263 | 14.04128 | 70.03262 | 108.835 | 0.05126502 | 0.05262578
3.1 | 0.8691 | 9500 |  |  |  | 14.8 | 9.2 | 983.34752 | 0.78138175 | 14.01861825 | 70.14582 | 135.4322 | 0.05279606 | 0.05424086
3.2 | 0.8886 | 10663 |  |  |  | 14.8 | 9.2 | 983.34752 | 0.7901431895 | 14.00986 | 70.18969 | 151.9169 | 0.05338805 | 0.05486604
3.3 | 0.9087 | 11719 |  |  |  | 14.8 | 9.2 | 983.34752 | 0.8004926135 | 13.99951 | 70.24158 | 166.8385 | 0.05408733875 | 0.05560504
3.4 | 0.9285 | 12830 |  |  |  | 14.8 | 9.2 | 983.34752 | 0.810034195 | 13.98997 | 70.28949 | 182.5309 | 0.05473204 | 0.05628684
3.5 | 0.9486 | 14004 |  |  |  | 14.8 | 9.2 | 983.34752 | 0.819294066 | 13.98071 | 70.33604 | 199.1013 | 0.05535771 | 0.05694895
3.6 | 1.0088 | 17847 |  |  |  | 14.8 | 9.2 | 983.34752 | 0.8440097255 | 13.95599 | 70.46061 | 253.2905 | 0.05702768 | 0.05871835
3.7 | 1.0292 | 17746 |  |  |  | 14.8 | 9.2 | 983.34752 | 0.865342309 | 13.93466 | 70.56847 | 251.4721 | 0.05846907 | 0.06024808
3.8 | 1.0496 | 18287 |  |  |  | 14.8 | 9.2 | 983.34752 | 0.8807469855 | 13.91925 | 70.64657 | 258.8519 | 0.05950993 | 0.06135419
3.9 | 1.0706 | 19690 |  |  |  | 14.8 | 9.2 | 983.34752 | 0.888792385 | 13.91121 | 70.68743 | 278.5502 | 0.06005354 | 0.06193236
4 | 1.091 | 20328 |  |  |  | 14.8 | 9.2 | 983.34752 | 0.903301412 | 13.8967 | 70.76123 | 287.2759 | 0.06103388 | 0.06297588
4.1 | 1.1115 | 21442 |  |  |  | 14.8 | 9.2 | 983.34752 | 0.913515293 | 13.88648 | 70.81328 | 302.7963 | 0.06172401 | 0.06371114
4.2 | 1.1315 | 22041 |  |  |  | 14.8 | 9.2 | 983.34752 | 0.9279844265 | 13.87202 | 70.88714 | 310.9309 | 0.06270165 | 0.06475364
4.3 | 1.152 | 22697 |  |  |  | 14.8 | 9.2 | 983.34752 | 0.9424272505 | 13.85757 | 70.96102 | 319.8517 | 0.06367752 | 0.06579533
4.4 | 1.1724 | 23344 |  |  |  | 14.8 | 9.2 | 983.34752 | 0.956853176 | 13.84315 | 71.03497 | 328.6269 | 0.06465224 | 0.06683688
4.5 | 1.193 | 24050 |  |  |  | 14.8 | 9.2 | 983.34752 | 0.970934325 | 13.82907 | 71.1073 | 338.2213 | 0.06560367 | 0.0678546
4.6 | 1.2136 | 24709 |  |  |  | 14.8 | 9.2 | 983.34752 | 0.9854494485 | 13.81455 | 71.18201 | 347.1242 | 0.06658442 | 0.06890476
4.7 | 1.235 | 25275 |  |  |  | 14.8 | 9.2 | 983.34752 | 1.001623 | 13.79838 | 71.26545 | 354.6599 | 0.06767725 | 0.07007623
4.8 | 1.2556 | 25666 |  |  |  | 14.8 | 9.2 | 983.34752 | 1.018612989 | 13.78139 | 71.35331 | 359.703 | 0.0688252 | 0.07130827
4.9 | 1.2762 | 25815 |  |  |  | 14.8 | 9.2 | 983.34752 | 1.037837 | 13.76216 | 71.45298 | 361.2865 | 0.07012413 | 0.07270418
5 | 1.2968 | 26003 |  |  |  | 14.8 | 9.2 | 983.34752 | 1.056701 | 13.7433 | 71.55105 | 363.4188 | 0.07139874 | 0.07407584
5.1 | 1.3174 | 26213 |  |  |  | 14.8 | 9.2 | 983.34752 | 1.075362 | 13.72464 | 71.64834 | 365.8563 | 0.07265961 | 0.07543459
5.2 | 1.3384 | 25696 |  |  |  | 14.8 | 9.2 | 983.34752 | 1.101135984 | 13.69886 | 71.78314 | 357.967 | 0.07440108 | 0.07731427
5.3 | 1.3588 | 22255 |  |  |  | 14.8 | 9.2 | 983.34752 | 1.153308 | 13.64669 | 72.05758 | 308.8502 | 0.07792625 | 0.08113007
5.4 | 1.3792 | 23398 |  |  |  | 14.8 | 9.2 | 983.34752 | 1.163154567 | 13.63685 | 72.1096 | 324.4783 | 0.07859152 | 0.08185183
5.5 | 1.4004 | 24590 |  |  |  | 14.8 | 9.2 | 983.34752 | 1.173348235 | 13.62665 | 72.16355 | 340.7538 | 0.07928029 | 0.08259962
5.6 | 1.421 | 25763 |  |  |  | 14.8 | 9.2 | 983.34752 | 1.183117 | 13.61688 | 72.21532 | 356.7526 | 0.07994036 | 0.08331679
5.7 | 1.4416 | 26580 |  |  |  | 14.8 | 9.2 | 983.34752 | 1.19617357 | 13.60382643 | 72.28463 | 367.713 | 0.08082254 | 0.08427607
5.8 | 1.4622 | 26930 |  |  |  | 14.8 | 9.2 | 983.34752 | 1.213541845 | 13.58646 | 72.37703 | 372.0794 | 0.08199607 | 0.08555361
5.9 | 1.4829 | 27082 |  |  |  | 14.8 | 9.2 | 983.34752 | 1.232838353 | 13.56716 | 72.47997 | 373.648 | 0.08329989 | 0.08697489
6 | 1.524 | 27475 |  |  |  | 14.8 | 9.2 | 983.34752 | 1.27031 | 13.52969 | 72.68071 | 378.0233 | 0.08583173 | 0.08974062
6.1 | 1.5447 | 27640 |  |  |  | 14.8 | 9.2 | 983.34752 | 1.28948606 | 13.51051394 | 72.78387 | 379.7545 | 0.08712744 | 0.09115899
6.2 | 1.5661 | 27791 |  |  |  | 14.8 | 9.2 | 983.34752 | 1.309492 | 13.49051 | 72.89181 | 381.2637 | 0.08847918 | 0.09264084
6.3 | 1.5867 | 27941 |  |  |  | 14.8 | 9.2 | 983.34752 | 1.328707 | 13.47129 | 72.99578 | 382.7756 | 0.08977748 | 0.09406619
6.4 | 1.6073 | 28089 |  |  |  | 14.8 | 9.2 | 983.34752 | 1.34794 | 13.45206 | 73.10014 | 384.2537 | 0.09107704 | 0.09549494
6.5 | 1.6278 | 28222 |  |  |  | 14.8 | 9.2 | 983.34752 | 1.367212163 | 13.43279 | 73.20502 | 385.52 | 0.0923792 | 0.09692861
6.6 | 1.6484 | 28355 |  |  |  | 14.8 | 9.2 | 983.34752 | 1.386584 | 13.41342 | 73.31075 | 386.7782 | 0.09368812 | 0.09837179
6.7 | 1.669 | 28487 |  |  |  | 14.8 | 9.2 | 983.34752 | 1.405965 | 13.39403 | 73.41683 | 388.0173 | 0.09499765 | 0.09981774
6.8 | 1.6897 | 28607 |  |  |  | 14.8 | 9.2 | 983.34752 | 1.425557 | 13.37444 | 73.52437 | 389.0819 | 0.09632144 | 0.1012816
6.9 | 1.7104 | 28733 |  |  |  | 14.8 | 9.2 | 983.34752 | 1.445094 | 13.35491 | 73.63193 | 390.2247 | 0.09764148 | 0.1027434
7 | 1.7318 | 28863 |  |  |  | 14.8 | 9.2 | 983.34752 | 1.465293 | 13.33471 | 73.74347 | 391.3974 | 0.09900632 | 0.104257
7.1 | 1.7526 | 28982 |  |  |  | 14.8 | 9.2 | 983.34752 | 1.484994703 | 13.31501 | 73.85258 | 392.4304 | 0.1003375 | 0.1057356
7.2 | 1.7733 | 29108 |  |  |  | 14.8 | 9.2 | 983.34752 | 1.504531282 | 13.29547 | 73.9611 | 393.5582 | 0.1016575 | 0.1072039
7.3 | 1.794 | 29229 |  |  |  | 14.8 | 9.2 | 983.34752 | 1.524114 | 13.27589 | 74.0702 | 394.6121 | 0.1029807 | 0.1086779
7.4 | 1.8147 | 29339 |  |  |  | 14.8 | 9.2 | 983.34752 | 1.543798 | 13.2562 | 74.18019 | 395.5099 | 0.1043107 | 0.1101617
7.5 | 1.8353 | 29457 |  |  |  | 14.8 | 9.2 | 983.34752 | 1.563309 | 13.23669 | 74.28953 | 396.5162 | 0.105629 | 0.1116346
7.6 | 1.8559 | 29579 |  |  |  | 14.8 | 9.2 | 983.34752 | 1.582782 | 13.21722 | 74.39898 | 397.5727 | 0.1069448 | 0.1131068
7.7 | 1.8764 | 29699 |  |  |  | 14.8 | 9.2 | 983.34752 | 1.602174 | 13.19783 | 74.5083 | 398.5999 | 0.108255 | 0.1145751
7.8 | 1.8977 | 29819 |  |  |  | 14.8 | 9.2 | 983.34752 | 1.622366 | 13.17763 | 74.62247 | 399.5982 | 0.1096193 | 0.1161062
7.9 | 1.9183 | 29939 |  |  |  | 14.8 | 9.2 | 983.34752 | 1.641858 | 13.15814 | 74.73301 | 400.6128 | 0.1109364 | 0.1175865
8 | 1.9389 | 30051 |  |  |  | 14.8 | 9.2 | 983.34752 | 1.661424 | 13.13858 | 74.8443 | 401.5135 | 0.1122584 | 0.1190746
8.1 | 1.9595 | 30168 |  |  |  | 14.8 | 9.2 | 983.34752 | 1.680943772 | 13.11906 | 74.95566 | 402.4779 | 0.1135773 | 0.1205613
8.2 | 1.9802 | 30283 |  |  |  | 14.8 | 9.2 | 983.34752 | 1.700582 | 13.09942 | 75.06803 | 403.4074 | 0.1149042 | 0.1220594
8.3 | 2.0009 | 30391 |  |  |  | 14.8 | 9.2 | 983.34752 | 1.720285 | 13.07972 | 75.18111 | 404.2372 | 0.1162355 | 0.1235646
8.4 | 2.0217 | 30509 |  |  |  | 14.8 | 9.2 | 983.34752 | 1.739995 | 13.06 | 75.29458 | 405.1952 | 0.1175672 | 0.1250727
8.5 | 2.0424 | 30622 |  |  |  | 14.8 | 9.2 | 983.34752 | 1.759651763 | 13.04035 | 75.40807 | 406.0838 | 0.1188954 | 0.1265789
8.6 | 2.0638 | 30738 |  |  |  | 14.8 | 9.2 | 983.34752 | 1.779980677 | 13.02002 | 75.52581 | 406.9867 | 0.120269 | 0.1281391
8.7 | 2.0845 | 30852 |  |  |  | 14.8 | 9.2 | 983.34752 | 1.799628058 | 13.00037 | 75.63995 | 407.8797 | 0.1215965 | 0.1296492
8.8 | 2.1051 | 30963 |  |  |  | 14.8 | 9.2 | 983.34752 | 1.819203 | 12.9808 | 75.75402 | 408.7308 | 0.1229191 | 0.1311561
8.9 | 2.1258 | 31071 |  |  |  | 14.8 | 9.2 | 983.34752 | 1.838906 | 12.96109 | 75.86918 | 409.5339 | 0.1242504 | 0.1326751
9 | 2.149 | 31199 |  |  |  | 14.8 | 9.2 | 983.34752 | 1.860924 | 12.93908 | 75.99828 | 410.5224 | 0.1257381 | 0.1343753
9.1 | 2.1697 | 31305 |  |  |  | 14.8 | 9.2 | 983.34752 | 1.880645 | 12.91935 | 76.11429 | 411.2894 | 0.1270706 | 0.1359006
9.2 | 2.1903 | 31417 |  |  |  | 14.8 | 9.2 | 983.34752 | 1.900211 | 12.89979 | 76.22974 | 412.1357 | 0.1283926 | 0.1374162
9.3 | 2.2111 | 31527 |  |  |  | 14.8 | 9.2 | 983.34752 | 1.919995 | 12.88 | 76.34683 | 412.9445 | 0.1297294 | 0.1389511
9.4 | 2.2326 | 31641 |  |  |  | 14.8 | 9.2 | 983.34752 | 1.940443 | 12.85956 | 76.46823 | 413.7797 | 0.131111 | 0.1405399
9.5 | 2.2533 | 31751 |  |  |  | 14.8 | 9.2 | 983.34752 | 1.960127 | 12.83987 | 76.58546 | 414.5826 | 0.132441 | 0.1420718
9.6 | 2.274 | 31854 |  |  |  | 14.8 | 9.2 | 983.34752 | 1.979876091 | 12.82012 | 76.70343 | 415.2878 | 0.1337754 | 0.1436111
9.7 | 2.3152 | 32071 |  |  |  | 14.8 | 9.2 | 983.34752 | 2.019072 | 12.78093 | 76.93867 | 416.8385 | 0.1364238 | 0.1466732
9.8 | 2.3561 | 32284 |  |  |  | 14.8 | 9.2 | 983.34752 | 2.058005686 | 12.74199 | 77.17375 | 418.3288 | 0.1390544 | 0.149724
9.9 | 2.3768 | 32386 |  |  |  | 14.8 | 9.2 | 983.34752 | 2.077763869 | 12.72224 | 77.29361 | 418.9997 | 0.1403895 | 0.1512758
10 | 2.3981 | 32499 |  |  |  | 14.8 | 9.2 | 983.34752 | 2.09802 | 12.70198 | 77.41687 | 419.7922 | 0.1417581 | 0.1528693
10.1 | 2.4188 | 32603 |  |  |  | 14.8 | 9.2 | 983.34752 | 2.11776 | 12.68224 | 77.53737 | 420.4811 | 0.1430919 | 0.1544246
10.2 | 2.4395 | 32714 |  |  |  | 14.8 | 9.2 | 983.34752 | 2.137435281 | 12.66256 | 77.65785 | 421.2581 | 0.1444213 | 0.1559772
10.3 | 2.4602 | 32827 |  |  |  | 14.8 | 9.2 | 983.34752 | 2.157092 | 12.64291 | 77.77859 | 422.057 | 0.1457495 | 0.1575307
10.4 | 2.4809 | 32929 |  |  |  | 14.8 | 9.2 | 983.34752 | 2.17685 | 12.62315 | 77.90033 | 422.7068 | 0.1470845 | 0.1590948
10.5 | 2.5016 | 33037 |  |  |  | 14.8 | 9.2 | 983.34752 | 2.196553 | 12.60345 | 78.02211 | 423.4313 | 0.1484157 | 0.1606568
10.6 | 2.5223 | 33146 |  |  |  | 14.8 | 9.2 | 983.34752 | 2.216246409 | 12.58375 | 78.14421 | 424.1645 | 0.1497464 | 0.1622206
10.7 | 2.543 | 33252 |  |  |  | 14.8 | 9.2 | 983.34752 | 2.235967658 | 12.56403 | 78.26687 | 424.8541 | 0.1510789 | 0.163789
10.8 | 2.5644 | 33358 |  |  |  | 14.8 | 9.2 | 983.34752 | 2.256388907 | 12.54361 | 78.39429 | 425.5157 | 0.1524587 | 0.1654157
10.9 | 2.585 | 33466 |  |  |  | 14.8 | 9.2 | 983.34752 | 2.275991689 | 12.52401 | 78.517 | 426.2262 | 0.1537832 | 0.1669797
11 | 2.6056 | 33568 |  |  |  | 14.8 | 9.2 | 983.34752 | 2.295649872 | 12.50435 | 78.64043 | 426.8542 | 0.1551115 | 0.1685506
11.1 | 2.6261 | 33673 |  |  |  | 14.8 | 9.2 | 983.34752 | 2.31518 | 12.48482 | 78.76345 | 427.5206 | 0.1564311 | 0.1701137
11.2 | 2.6467 | 33777 |  |  |  | 14.8 | 9.2 | 983.34752 | 2.33482 | 12.46518 | 78.88755 | 428.1664 | 0.1577581 | 0.171688
11.3 | 2.6673 | 33884 |  |  |  | 14.8 | 9.2 | 983.34752 | 2.354432086 | 12.44557 | 79.01186 | 428.847 | 0.1590832 | 0.1732626
11.4 | 2.688 | 33986 |  |  |  | 14.8 | 9.2 | 983.34752 | 2.374190269 | 12.42581 | 79.1375 | 429.4551 | 0.1604183 | 0.1748514
11.5 | 2.7087 | 34091 |  |  |  | 14.8 | 9.2 | 983.34752 | 2.393921 | 12.40608 | 79.26336 | 430.0978 | 0.1617514 | 0.1764406
11.6 | 2.73 | 34197 |  |  |  | 14.8 | 9.2 | 983.34752 | 2.414242 | 12.38576 | 79.39341 | 430.7285 | 0.1631245 | 0.1780799
11.7 | 2.751 | 34293 |  |  |  | 14.8 | 9.2 | 983.34752 | 2.434356 | 12.36564 | 79.52255 | 431.2362 | 0.1644835 | 0.1797052
11.8 | 2.7717 | 34396 |  |  |  | 14.8 | 9.2 | 983.34752 | 2.454104534 | 12.3459 | 79.64975 | 431.8406 | 0.1658179 | 0.1813035
11.9 | 2.7924 | 34504 |  |  |  | 14.8 | 9.2 | 983.34752 | 2.473807316 | 12.32619 | 79.77707 | 432.5052 | 0.1671491 | 0.1829007
12 | 2.8131 | 34603 |  |  |  | 14.8 | 9.2 | 983.34752 | 2.493593 | 12.30641 | 79.90533 | 433.05 | 0.168486 | 0.1845072
12.1 | 2.8338 | 34707 |  |  |  | 14.8 | 9.2 | 983.34752 | 2.513333 | 12.28667 | 80.03371 | 433.6548 | 0.1698198 | 0.1861125
12.2 | 2.8546 | 34816 |  |  |  | 14.8 | 9.2 | 983.34752 | 2.533126464 | 12.26687 | 80.16285 | 434.3159 | 0.1711572 | 0.1877248
12.3 | 2.8752 | 34916 |  |  |  | 14.8 | 9.2 | 983.34752 | 2.552803114 | 12.2472 | 80.29164 | 434.8647 | 0.1724867 | 0.1893301
12.4 | 2.8965 | 35025 |  |  |  | 14.8 | 9.2 | 983.34752 | 2.573097 | 12.2269 | 80.4249 | 435.4994 | 0.1738579 | 0.1909885
12.5 | 2.9171 | 35127 |  |  |  | 14.8 | 9.2 | 983.34752 | 2.592755 | 12.20725 | 80.55442 | 436.0655 | 0.1751861 | 0.1925975
12.6 | 2.9378 | 35237 |  |  |  | 14.8 | 9.2 | 983.34752 | 2.612439 | 12.18756 | 80.68452 | 436.7256 | 0.1765162 | 0.1942114
12.7 | 2.9585 | 35344 |  |  |  | 14.8 | 9.2 | 983.34752 | 2.632151176 | 12.16785 | 80.81523 | 437.3433 | 0.1778481 | 0.19583
12.8 | 2.9792 | 35453 |  |  |  | 14.8 | 9.2 | 983.34752 | 2.651845 | 12.14816 | 80.94624 | 437.982 | 0.1791787 | 0.1974499
12.9 | 3 | 35554 |  |  |  | 14.8 | 9.2 | 983.34752 | 2.671712141 | 12.12829 | 81.07884 | 438.5114 | 0.1805211 | 0.1990866
13 | 3.0207 | 35660 |  |  |  | 14.8 | 9.2 | 983.34752 | 2.69143339 | 12.10856661 | 81.21089 | 439.1037 | 0.1818536 | 0.200714
13.1 | 3.0413 | 35764 |  |  |  | 14.8 | 9.2 | 983.34752 | 2.711073106 | 12.08893 | 81.34283 | 439.67 | 0.1831806 | 0.2023373
13.2 | 3.0627 | 35868 |  |  |  | 14.8 | 9.2 | 983.34752 | 2.731512822 | 12.06849 | 81.4806 | 440.203 | 0.1845617 | 0.2040295
13.3 | 3.0835 | 35974 |  |  |  | 14.8 | 9.2 | 983.34752 | 2.751334071 | 12.04867 | 81.61464 | 440.7788 | 0.185901 | 0.2056732
13.4 | 3.1041 | 36080 |  |  |  | 14.8 | 9.2 | 983.34752 | 2.77095532 | 12.02904468 | 81.74777 | 441.3576 | 0.1872267 | 0.2073031
13.5 | 3.1247 | 36180 |  |  |  | 14.8 | 9.2 | 983.34752 | 2.79063197 | 12.00936803 | 81.8817 | 441.8569 | 0.1885562 | 0.2089402
13.6 | 3.1452 | 36283 |  |  |  | 14.8 | 9.2 | 983.34752 | 2.810181 | 11.98982 | 82.01521 | 442.3936 | 0.1898771 | 0.2105693
13.7 | 3.1658 | 36388 |  |  |  | 14.8 | 9.2 | 983.34752 | 2.829811402 | 11.97019 | 82.14971 | 442.9474 | 0.1912035 | 0.2122079
13.8 | 3.1865 | 36490 |  |  |  | 14.8 | 9.2 | 983.34752 | 2.849569585 | 11.95043 | 82.28553 | 443.4558 | 0.1925385 | 0.2138599
13.9 | 3.2072 | 36592 |  |  |  | 14.8 | 9.2 | 983.34752 | 2.869327768 | 11.93067 | 82.4218 | 443.9602 | 0.1938735 | 0.2155146
14 | 3.2287 | 36694 |  |  |  | 14.8 | 9.2 | 983.34752 | 2.889885951 | 11.91011 | 82.56407 | 444.4306 | 0.1952626 | 0.2172392
14.1 | 3.2495 | 36795 |  |  |  | 14.8 | 9.2 | 983.34752 | 2.909753 | 11.89025 | 82.70203 | 444.9105 | 0.196605 | 0.2189087
14.2 | 3.2702 | 36900 |  |  |  | 14.8 | 9.2 | 983.34752 | 2.92948385 | 11.87051615 | 82.83949 | 445.4397 | 0.1979381 | 0.2205695
14.3 | 3.2909 | 37002 |  |  |  | 14.8 | 9.2 | 983.34752 | 2.949242033 | 11.85076 | 82.97761 | 445.9275 | 0.1992731 | 0.2222354
14.4 | 3.3115 | 37099 |  |  |  | 14.8 | 9.2 | 983.34752 | 2.968946 | 11.83105 | 83.1158 | 446.3531 | 0.2006045 | 0.2238994
14.5 | 3.3322 | 37205 |  |  |  | 14.8 | 9.2 | 983.34752 | 2.988668 | 11.81133 | 83.25458 | 446.8823 | 0.201937 | 0.2255677
14.6 | 3.3528 | 37307 |  |  |  | 14.8 | 9.2 | 983.34752 | 3.008326 | 11.79167 | 83.39338 | 447.3617 | 0.2032653 | 0.2272335
14.7 | 3.3734 | 37411 |  |  |  | 14.8 | 9.2 | 983.34752 | 3.027966 | 11.77203 | 83.5325 | 447.8616 | 0.2045923 | 0.2289004
14.8 | 3.3947 | 37513 |  |  |  | 14.8 | 9.2 | 983.34752 | 3.048324 | 11.75168 | 83.67721 | 448.306 | 0.2059678 | 0.2306313
14.9 | 3.4155 | 37616 |  |  |  | 14.8 | 9.2 | 983.34752 | 3.068172664 | 11.73183 | 83.81879 | 448.7777 | 0.207309 | 0.2323217
15 | 3.4363 | 37716 |  |  |  | 14.8 | 9.2 | 983.34752 | 3.088049314 | 11.71195 | 83.96104 | 449.2084 | 0.208652 | 0.2340174
15.1 | 3.4571 | 37819 |  |  |  | 14.8 | 9.2 | 983.34752 | 3.107898 | 11.6921 | 84.10357 | 449.6717 | 0.2099931 | 0.2357136
15.2 | 3.4778 | 37923 |  |  |  | 14.8 | 9.2 | 983.34752 | 3.127638 | 11.67236 | 84.2458 | 450.147 | 0.2113269 | 0.2374034
15.3 | 3.4986 | 38025 |  |  |  | 14.8 | 9.2 | 983.34752 | 3.147496 | 11.6525 | 84.38938 | 450.5899 | 0.2126687 | 0.2391061
15.4 | 3.5194 | 38126 |  |  |  | 14.8 | 9.2 | 983.34752 | 3.167363579 | 11.63264 | 84.5335 | 451.0164 | 0.2140111 | 0.2408125
15.5 | 3.5402 | 38229 |  |  |  | 14.8 | 9.2 | 983.34752 | 3.187213 | 11.61279 | 84.67799 | 451.4632 | 0.2153522 | 0.2425203
15.6 | 3.5616 | 38335 |  |  |  | 14.8 | 9.2 | 983.34752 | 3.207634 | 11.59237 | 84.82716 | 451.9189 | 0.216732 | 0.2442804
15.7 | 3.5823 | 38437 |  |  |  | 14.8 | 9.2 | 983.34752 | 3.227392 | 11.57261 | 84.97199 | 452.3491 | 0.218067 | 0.2459863
15.8 | 3.603 | 38541 |  |  |  | 14.8 | 9.2 | 983.34752 | 3.247132 | 11.55287 | 85.11718 | 452.7993 | 0.2194008 | 0.2476934
15.9 | 3.6438 | 38739 |  |  |  | 14.8 | 9.2 | 983.34752 | 3.286103 | 11.5139 | 85.40528 | 453.5902 | 0.222034 | 0.2510725
16 | 3.6644 | 38841 |  |  |  | 14.8 | 9.2 | 983.34752 | 3.305762 | 11.49424 | 85.55134 | 454.0081 | 0.2233623 | 0.2527813
16.1 | 3.6851 | 38937 |  |  |  | 14.8 | 9.2 | 983.34752 | 3.325575 | 11.47442 | 85.69907 | 454.3457 | 0.224701 | 0.2545066
16.2 | 3.7058 | 39037 |  |  |  | 14.8 | 9.2 | 983.34752 | 3.345352 | 11.45465 | 85.84703 | 454.7274 | 0.2260373 | 0.2562316
16.3 | 3.7271 | 39137 |  |  |  | 14.8 | 9.2 | 983.34752 | 3.365729 | 11.43427 | 86.00002 | 455.0813 | 0.2274141 | 0.2580121
16.4 | 3.7479 | 39240 |  |  |  | 14.8 | 9.2 | 983.34752 | 3.38557746 | 11.41442254 | 86.14956 | 455.4869 | 0.2287552 | 0.2597495
16.5 | 3.7686 | 39344 |  |  |  | 14.8 | 9.2 | 983.34752 | 3.405317176 | 11.39468 | 86.29881 | 455.9043 | 0.230089 | 0.2614804
16.6 | 3.7893 | 39440 |  |  |  | 14.8 | 9.2 | 983.34752 | 3.42513076 | 11.37486924 | 86.44913 | 456.2221 | 0.2314278 | 0.2632207
16.7 | 3.8099 | 39541 |  |  |  | 14.8 | 9.2 | 983.34752 | 3.444798 | 11.3552 | 86.59886 | 456.5996 | 0.2327566 | 0.2649512
16.8 | 3.8305 | 39641 |  |  |  | 14.8 | 9.2 | 983.34752 | 3.464475 | 11.33553 | 86.74918 | 456.9611 | 0.2340861 | 0.2666856
16.9 | 3.8511 | 39742 |  |  |  | 14.8 | 9.2 | 983.34752 | 3.484142243 | 11.31586 | 86.89995 | 457.3305 | 0.235415 | 0.2684221
17 | 3.8717 | 39836 |  |  |  | 14.8 | 9.2 | 983.34752 | 3.503874294 | 11.29613 | 87.05175 | 457.6129 | 0.2367483 | 0.2701674
17.1 | 3.893 | 39942 |  |  |  | 14.8 | 9.2 | 983.34752 | 3.524195543 | 11.2758 | 87.20864 | 458.0051 | 0.2381213 | 0.2719679
17.2 | 3.9136 | 40038 |  |  |  | 14.8 | 9.2 | 983.34752 | 3.543909127 | 11.25609 | 87.36137 | 458.3033 | 0.2394533 | 0.2737178
17.3 | 3.9342 | 40136 |  |  |  | 14.8 | 9.2 | 983.34752 | 3.563604244 | 11.2364 | 87.5145 | 458.6212 | 0.2407841 | 0.2754691
17.4 | 3.9547 | 40238 |  |  |  | 14.8 | 9.2 | 983.34752 | 3.583162427 | 11.21684 | 87.66709 | 458.9864 | 0.2421056 | 0.2772112
17.5 | 3.9754 | 40340 |  |  |  | 14.8 | 9.2 | 983.34752 | 3.60292061 | 11.19707939 | 87.82179 | 459.3393 | 0.2434406 | 0.2789742
17.6 | 3.9962 | 40433 |  |  |  | 14.8 | 9.2 | 983.34752 | 3.622862 | 11.17714 | 87.97847 | 459.5783 | 0.244788 | 0.2807567
17.7 | 4.0169 | 40532 |  |  |  | 14.8 | 9.2 | 983.34752 | 3.642647778 | 11.15735 | 88.13449 | 459.8881 | 0.2461248 | 0.2825285
17.8 | 4.0376 | 40633 |  |  |  | 14.8 | 9.2 | 983.34752 | 3.662415 | 11.13758 | 88.29091 | 460.2172 | 0.2474605 | 0.2843018
17.9 | 4.059 | 40734 |  |  |  | 14.8 | 9.2 | 983.34752 | 3.682882611 | 11.11712 | 88.45346 | 460.5133 | 0.2488434 | 0.2861412
18 | 4.0798 | 40840 |  |  |  | 14.8 | 9.2 | 983.34752 | 3.70270386 | 11.09729614 | 88.61145 | 460.8885 | 0.2501827 | 0.2879257
18.1 | 4.1005 | 40936 |  |  |  | 14.8 | 9.2 | 983.34752 | 3.722517444 | 11.07748 | 88.76995 | 461.1471 | 0.2515214 | 0.2897127
18.2 | 4.1211 | 41037 |  |  |  | 14.8 | 9.2 | 983.34752 | 3.742185 | 11.05782 | 88.92783 | 461.4641 | 0.2528503 | 0.2914898
18.3 | 4.1417 | 41138 |  |  |  | 14.8 | 9.2 | 983.34752 | 3.761852277 | 11.03815 | 89.08628 | 461.7771 | 0.2541792 | 0.2932699
18.4 | 4.1623 | 41237 |  |  |  | 14.8 | 9.2 | 983.34752 | 3.781538 | 11.01846 | 89.24544 | 462.0628 | 0.2555093 | 0.295055
18.5 | 4.1829 | 41331 |  |  |  | 14.8 | 9.2 | 983.34752 | 3.80127 | 10.99873 | 89.40555 | 462.2867 | 0.2568426 | 0.2968474
18.6 | 4.2037 | 41432 |  |  |  | 14.8 | 9.2 | 983.34752 | 3.821137628 | 10.97886 | 89.56734 | 462.5793 | 0.258185 | 0.2986554
18.7 | 4.2251 | 41534 |  |  |  | 14.8 | 9.2 | 983.34752 | 3.841595811 | 10.9584 | 89.73455 | 462.854 | 0.2595673 | 0.3005205
18.8 | 4.2459 | 41636 |  |  |  | 14.8 | 9.2 | 983.34752 | 3.861453994 | 10.93855 | 89.89746 | 463.1499 | 0.2609091 | 0.3023343
18.9 | 4.2666 | 41736 |  |  |  | 14.8 | 9.2 | 983.34752 | 3.881230644 | 10.91877 | 90.06029 | 463.4229 | 0.2622453 | 0.3041439
19 | 4.2872 | 41836 |  |  |  | 14.8 | 9.2 | 983.34752 | 3.900907294 | 10.89909 | 90.22288 | 463.6961 | 0.2635748 | 0.3059476
19.1 | 4.3079 | 41930 |  |  |  | 14.8 | 9.2 | 983.34752 | 3.920739345 | 10.87926 | 90.38735 | 463.8924 | 0.2649148 | 0.3077689
19.2 | 4.3285 | 42028 |  |  |  | 14.8 | 9.2 | 983.34752 | 3.940434462 | 10.85957 | 90.55128 | 464.1348 | 0.2662456 | 0.3095809
19.3 | 4.3492 | 42127 |  |  |  | 14.8 | 9.2 | 983.34752 | 3.96022 | 10.83978 | 90.71656 | 464.3805 | 0.2675825 | 0.3114045
19.4 | 4.3698 | 42221 |  |  |  | 14.8 | 9.2 | 983.34752 | 3.979952 | 10.82005 | 90.882 | 464.5695 | 0.2689157 | 0.3132265
19.5 | 4.3905 | 42319 |  |  |  | 14.8 | 9.2 | 983.34752 | 3.999748 | 10.80025 | 91.04857 | 464.7959 | 0.2702532 | 0.3150577
19.6 | 4.4117 | 42420 |  |  |  | 14.8 | 9.2 | 983.34752 | 4.02001493 | 10.77998507 | 91.21975 | 465.0309 | 0.2716226 | 0.316936
19.7 | 4.4323 | 42520 |  |  |  | 14.8 | 9.2 | 983.34752 | 4.03969158 | 10.76030842 | 91.38656 | 465.2763 | 0.2729521 | 0.318763
19.8 | 4.4531 | 42619 |  |  |  | 14.8 | 9.2 | 983.34752 | 4.059577 | 10.74042 | 91.55576 | 465.4978 | 0.2742958 | 0.3206128
19.9 | 4.4737 | 42717 |  |  |  | 14.8 | 9.2 | 983.34752 | 4.079273 | 10.72073 | 91.72396 | 465.7126 | 0.2756265 | 0.3224482
20 | 4.4944 | 42811 |  |  |  | 14.8 | 9.2 | 983.34752 | 4.099105 | 10.7009 | 91.89395 | 465.874 | 0.2769665 | 0.3242998
20.1 | 4.5151 | 42909 |  |  |  | 14.8 | 9.2 | 983.34752 | 4.1189 | 10.6811 | 92.06425 | 466.0767 | 0.278304 | 0.3261513
20.2 | 4.5358 | 43009 |  |  |  | 14.8 | 9.2 | 983.34752 | 4.138676 | 10.66132 | 92.23503 | 466.2979 | 0.2796403 | 0.3280046
20.3 | 4.5566 | 43109 |  |  |  | 14.8 | 9.2 | 983.34752 | 4.158553 | 10.64145 | 92.40731 | 466.5107 | 0.2809833 | 0.3298707
20.4 | 4.5777 | 43210 |  |  |  | 14.8 | 9.2 | 983.34752 | 4.178720465 | 10.62128 | 92.58277 | 466.7175 | 0.282346 | 0.3317677
20.5 | 4.5984 | 43309 |  |  |  | 14.8 | 9.2 | 983.34752 | 4.198506 | 10.60149 | 92.75556 | 466.9154 | 0.2836829 | 0.3336323
20.6 | 4.619 | 43403 |  |  |  | 14.8 | 9.2 | 983.34752 | 4.218238 | 10.58176 | 92.92853 | 467.0579 | 0.2850161 | 0.3354953
20.7 | 4.6396 | 43503 |  |  |  | 14.8 | 9.2 | 983.34752 | 4.237915 | 10.56208 | 93.10165 | 467.2635 | 0.2863456 | 0.3373565
20.8 | 4.6603 | 43604 |  |  |  | 14.8 | 9.2 | 983.34752 | 4.257682466 | 10.54232 | 93.27622 | 467.4718 | 0.2876812 | 0.3392298
20.9 | 4.6809 | 43703 |  |  |  | 14.8 | 9.2 | 983.34752 | 4.277368 | 10.52263 | 93.45072 | 467.6582 | 0.2890114 | 0.3410988
21 | 4.7016 | 43796 |  |  |  | 14.8 | 9.2 | 983.34752 | 4.297209634 | 10.50279 | 93.62726 | 467.7697 | 0.290352 | 0.3429862
21.1 | 4.7224 | 43897 |  |  |  | 14.8 | 9.2 | 983.34752 | 4.317077 | 10.48292 | 93.80471 | 467.9616 | 0.2916944 | 0.3448796
21.2 | 4.7437 | 43998 |  |  |  | 14.8 | 9.2 | 983.34752 | 4.337444467 | 10.46256 | 93.98732 | 468.127 | 0.2930706 | 0.3468244
21.3 | 4.7644 | 44100 |  |  |  | 14.8 | 9.2 | 983.34752 | 4.35720265 | 10.44279735 | 94.16514 | 468.3262 | 0.2944056 | 0.3487147
21.4 | 4.7851 | 44201 |  |  |  | 14.8 | 9.2 | 983.34752 | 4.37697 | 10.42303 | 94.34373 | 468.5102 | 0.2957412 | 0.3506094
21.5 | 4.8058 | 44297 |  |  |  | 14.8 | 9.2 | 983.34752 | 4.396784 | 10.40322 | 94.52341 | 468.6352 | 0.29708 | 0.3525122
21.6 | 4.8265 | 44396 |  |  |  | 14.8 | 9.2 | 983.34752 | 4.416569534 | 10.38343 | 94.70353 | 468.7893 | 0.2984169 | 0.3544159
21.7 | 4.8471 | 44495 |  |  |  | 14.8 | 9.2 | 983.34752 | 4.436255 | 10.36374 | 94.88342 | 468.9439 | 0.299747 | 0.3563136
21.8 | 4.8677 | 44595 |  |  |  | 14.8 | 9.2 | 983.34752 | 4.455932 | 10.34407 | 95.06391 | 469.1055 | 0.3010765 | 0.358214
21.9 | 4.8884 | 44687 |  |  |  | 14.8 | 9.2 | 983.34752 | 4.475783 | 10.32422 | 95.24669 | 469.1712 | 0.3024177 | 0.3601348
22 | 4.9097 | 44793 |  |  |  | 14.8 | 9.2 | 983.34752 | 4.496104 | 10.3039 | 95.43453 | 469.3584 | 0.3037908 | 0.3621051
22.1 | 4.9302 | 44893 |  |  |  | 14.8 | 9.2 | 983.34752 | 4.51568 | 10.28432 | 95.6162 | 469.5125 | 0.3051135 | 0.3640068
22.2 | 4.9509 | 44995 |  |  |  | 14.8 | 9.2 | 983.34752 | 4.535439 | 10.26456 | 95.80025 | 469.6752 | 0.3064486 | 0.3659299
22.3 | 4.9715 | 45102 |  |  |  | 14.8 | 9.2 | 983.34752 | 4.555050683 | 10.24495 | 95.98364 | 469.8926 | 0.3077737 | 0.3678423
22.4 | 4.9922 | 45209 |  |  |  | 14.8 | 9.2 | 983.34752 | 4.574763 | 10.22524 | 96.16867 | 470.1011 | 0.3091056 | 0.3697683
22.5 | 5.0129 | 45310 |  |  |  | 14.8 | 9.2 | 983.34752 | 4.594530115 | 10.20547 | 96.35495 | 470.2405 | 0.3104412 | 0.3717033
22.6 | 5.0335 | 45416 |  |  |  | 14.8 | 9.2 | 983.34752 | 4.614151364 | 10.18585 | 96.54056 | 470.4344 | 0.311767 | 0.3736278
22.7 | 5.0542 | 45525 |  |  |  | 14.8 | 9.2 | 983.34752 | 4.633845 | 10.16616 | 96.72757 | 470.6517 | 0.3130976 | 0.3755631
22.8 | 5.0756 | 45635 |  |  |  | 14.8 | 9.2 | 983.34752 | 4.654229 | 10.14577 | 96.92191 | 470.843 | 0.3144749 | 0.3775702
22.9 | 5.0962 | 45743 |  |  |  | 14.8 | 9.2 | 983.34752 | 4.673832 | 10.12617 | 97.10954 | 471.0454 | 0.3157995 | 0.3795042
23 | 5.1169 | 45848 |  |  |  | 14.8 | 9.2 | 983.34752 | 4.693562492 | 10.10644 | 97.29912 | 471.2067 | 0.3171326 | 0.3814546
23.1 | 5.1376 | 45950 |  |  |  | 14.8 | 9.2 | 983.34752 | 4.713320675 | 10.08668 | 97.48972 | 471.3318 | 0.3184676 | 0.3834115
23.2 | 5.1582 | 46062 |  |  |  | 14.8 | 9.2 | 983.34752 | 4.732886523 | 10.06711 | 97.67919 | 471.5641 | 0.3197896 | 0.3853532
23.3 | 5.1788 | 46180 |  |  |  | 14.8 | 9.2 | 983.34752 | 4.75239697 | 10.04760303 | 97.86887 | 471.8559 | 0.3211079 | 0.3872931
23.4 | 5.1995 | 46293 |  |  |  | 14.8 | 9.2 | 983.34752 | 4.772054 | 10.02795 | 98.06071 | 472.0851 | 0.3224361 | 0.3892513
23.5 | 5.2202 | 46397 |  |  |  | 14.8 | 9.2 | 983.34752 | 4.791793 | 10.00821 | 98.25412 | 472.2143 | 0.3237698 | 0.3912218
23.6 | 5.2417 | 46515 |  |  |  | 14.8 | 9.2 | 983.34752 | 4.812204 | 9.987796 | 98.4549 | 472.4498 | 0.3251489 | 0.3932632
23.7 | 5.2623 | 46622 |  |  |  | 14.8 | 9.2 | 983.34752 | 4.831815763 | 9.968184237 | 98.64861 | 472.6068 | 0.326474 | 0.3952287
23.8 | 5.2829 | 46735 |  |  |  | 14.8 | 9.2 | 983.34752 | 4.851372 | 9.948628 | 98.84253 | 472.8228 | 0.3277954 | 0.3971926
23.9 | 5.3036 | 46845 |  |  |  | 14.8 | 9.2 | 983.34752 | 4.871057 | 9.928943 | 99.03849 | 472.9979 | 0.3291255 | 0.3991731
24 | 5.3244 | 46953 |  |  |  | 14.8 | 9.2 | 983.34752 | 4.890859 | 9.909141 | 99.23641 | 473.1429 | 0.3304635 | 0.4011696
24.1 | 5.3451 | 47055 |  |  |  | 14.8 | 9.2 | 983.34752 | 4.910618 | 9.889382 | 99.43468 | 473.2253 | 0.3317985 | 0.4031655
24.2 | 5.3657 | 47162 |  |  |  | 14.8 | 9.2 | 983.34752 | 4.930229673 | 9.869770327 | 99.63226 | 473.3607 | 0.3331236 | 0.4051506
24.3 | 5.3864 | 47271 |  |  |  | 14.8 | 9.2 | 983.34752 | 4.949923 | 9.850077 | 99.83146 | 473.5081 | 0.3344543 | 0.4071479
24.4 | 5.4078 | 47384 |  |  |  | 14.8 | 9.2 | 983.34752 | 4.970279836 | 9.829720164 | 100.0382 | 473.6591 | 0.3358297 | 0.4092167
24.5 | 5.4285 | 47499 |  |  |  | 14.8 | 9.2 | 983.34752 | 4.989918 | 9.810082 | 100.2385 | 473.86 | 0.3371566 | 0.4112165
24.6 | 5.4492 | 47612 |  |  |  | 14.8 | 9.2 | 983.34752 | 5.009574598 | 9.790425402 | 100.4397 | 474.0356 | 0.3384848 | 0.4132223
24.7 | 5.47 | 47716 |  |  |  | 14.8 | 9.2 | 983.34752 | 5.029414314 | 9.770585686 | 100.6437 | 474.1083 | 0.3398253 | 0.4152508
24.8 | 5.4908 | 47826 |  |  |  | 14.8 | 9.2 | 983.34752 | 5.049198629 | 9.750801371 | 100.8479 | 474.2391 | 0.3411621 | 0.4172777
24.9 | 5.5115 | 47933 |  |  |  | 14.8 | 9.2 | 983.34752 | 5.068911 | 9.731089 | 101.0522 | 474.3392 | 0.342494 | 0.4193013
25 | 5.5322 | 48042 |  |  |  | 14.8 | 9.2 | 983.34752 | 5.088604193 | 9.711395807 | 101.2571 | 474.4557 | 0.3438246 | 0.4213272
25.1 | 5.5529 | 48142 |  |  |  | 14.8 | 9.2 | 983.34752 | 5.108380843 | 9.691619157 | 101.4637 | 474.4751 | 0.3451609 | 0.4233657
25.2 | 5.5743 | 48253 |  |  |  | 14.8 | 9.2 | 983.34752 | 5.128756 | 9.671244 | 101.6775 | 474.5693 | 0.3465376 | 0.4254702
25.3 | 5.5949 | 48358 |  |  |  | 14.8 | 9.2 | 983.34752 | 5.148386407 | 9.651613593 | 101.8843 | 474.6366 | 0.3478639 | 0.4275021
25.4 | 5.6155 | 48469 |  |  |  | 14.8 | 9.2 | 983.34752 | 5.167961 | 9.632039 | 102.0913 | 474.7612 | 0.3491866 | 0.4295323
25.5 | 5.6656 | 48753 |  |  |  | 14.8 | 9.2 | 983.34752 | 5.215439 | 9.584561 | 102.597 | 475.1892 | 0.3523945 | 0.4344736
25.6 | 5.6862 | 48866 |  |  |  | 14.8 | 9.2 | 983.34752 | 5.234995789 | 9.565004211 | 102.8068 | 475.3187 | 0.3537159 | 0.4365161
25.7 | 5.7069 | 48986 |  |  |  | 14.8 | 9.2 | 983.34752 | 5.254587769 | 9.545412231 | 103.0178 | 475.51 | 0.3550397 | 0.4385665
25.8 | 5.7283 | 49116 |  |  |  | 14.8 | 9.2 | 983.34752 | 5.274787414 | 9.525212586 | 103.2363 | 475.763 | 0.356404555 | 0.4406849
25.9 | 5.7492 | 49234 |  |  |  | 14.8 | 9.2 | 983.34752 | 5.294597861 | 9.505402139 | 103.4514 | 475.9141 | 0.3577431 | 0.4427669
26 | 5.7699 | 49357 |  |  |  | 14.8 | 9.2 | 983.34752 | 5.314162 | 9.485838 | 103.6648 | 476.1211 | 0.359065 | 0.4448272
26.1 | 5.7906 | 49478 |  |  |  | 14.8 | 9.2 | 983.34752 | 5.333744887 | 9.466255113 | 103.8793 | 476.303 | 0.3603882 | 0.4468938
26.2 | 5.8112 | 49603 |  |  |  | 14.8 | 9.2 | 983.34752 | 5.353191 | 9.446809 | 104.0931 | 476.5254 | 0.3617021 | 0.4489501
26.3 | 5.8319 | 49725 |  |  |  | 14.8 | 9.2 | 983.34752 | 5.372764 | 9.427236 | 104.3092 | 476.7077 | 0.3630246 | 0.4510243
26.4 | 5.8526 | 49848 |  |  |  | 14.8 | 9.2 | 983.34752 | 5.392328492 | 9.407671508 | 104.5261 | 476.8951 | 0.3643465 | 0.4531017
26.5 | 5.8732 | 49974 |  |  |  | 14.8 | 9.2 | 983.34752 | 5.411765071 | 9.388234929 | 104.7425 | 477.1128 | 0.3656598 | 0.4551699
26.6 | 5.8946 | 50104 |  |  |  | 14.8 | 9.2 | 983.34752 | 5.431964716 | 9.368035284 | 104.9684 | 477.3247 | 0.3670246 | 0.4573238
26.7 | 5.9152 | 50228 |  |  |  | 14.8 | 9.2 | 983.34752 | 5.451419762 | 9.348580238 | 105.1868 | 477.5123 | 0.3683392 | 0.4594027
26.8 | 5.9359 | 50352 |  |  |  | 14.8 | 9.2 | 983.34752 | 5.470974808 | 9.329025192 | 105.4073 | 477.6898 | 0.36966046 | 0.4614967
26.9 | 5.9566 | 50467 |  |  |  | 14.8 | 9.2 | 983.34752 | 5.490613 | 9.309387 | 105.6297 | 477.7729 | 0.3709874 | 0.4636039
27 | 5.9773 | 50592 |  |  |  | 14.8 | 9.2 | 983.34752 | 5.510158768 | 9.289841232 | 105.8519 | 477.9507 | 0.372308 | 0.4657057
27.1 | 5.998 | 50715 |  |  |  | 14.8 | 9.2 | 983.34752 | 5.529723 | 9.270277 | 106.0753 | 478.1037 | 0.3736299 | 0.4678139
27.2 | 6.0188 | 50841 |  |  |  | 14.8 | 9.2 | 983.34752 | 5.54936 | 9.25064 | 106.3005 | 478.2763 | 0.3749567 | 0.4699344
27.3 | 6.0394 | 50966 |  |  |  | 14.8 | 9.2 | 983.34752 | 5.568805439 | 9.231194561 | 106.5244 | 478.4443 | 0.3762706 | 0.4720387
27.4 | 6.0608 | 51114 |  |  |  | 14.8 | 9.2 | 983.34752 | 5.588838881 | 9.211161119 | 106.7561 | 478.7924 | 0.3776242 | 0.4742113
27.5 | 6.0815 | 51243 |  |  |  | 14.8 | 9.2 | 983.34752 | 5.608348 | 9.191652 | 106.9827 | 478.9841 | 0.3789424 | 0.4763315
27.6 | 6.1022 | 51376 |  |  |  | 14.8 | 9.2 | 983.34752 | 5.627819704 | 9.172180296 | 107.2098 | 479.21 | 0.3802581 | 0.4784522
27.7 | 6.1228 | 51507 |  |  |  | 14.8 | 9.2 | 983.34752 | 5.64721 | 9.15279 | 107.4369 | 479.4162 | 0.3815683 | 0.4805684
27.8 | 6.1434 | 51633 |  |  |  | 14.8 | 9.2 | 983.34752 | 5.666647 | 9.133353 | 107.6656 | 479.5684 | 0.3828815 | 0.4826943
27.9 | 6.164 | 51758 |  |  |  | 14.8 | 9.2 | 983.34752 | 5.686092507 | 9.113907493 | 107.8953 | 479.7059 | 0.3841954 | 0.4848256
28 | 6.1847 | 51894 |  |  |  | 14.8 | 9.2 | 983.34752 | 5.705536751 | 9.094463249 | 108.126 | 479.9403 | 0.3855092 | 0.4869614
28.1 | 6.2054 | 52035 |  |  |  | 14.8 | 9.2 | 983.34752 | 5.724935 | 9.075065 | 108.3571 | 480.2178 | 0.3868199 | 0.4890966
28.2 | 6.2269 | 52183 |  |  |  | 14.8 | 9.2 | 983.34752 | 5.745068 | 9.054932 | 108.598 | 480.5153 | 0.3881803 | 0.4913176
28.3 | 6.2476 | 52325 |  |  |  | 14.8 | 9.2 | 983.34752 | 5.764457 | 9.035543 | 108.831 | 480.7911 | 0.3894903 | 0.4934612
28.4 | 6.2683 | 52463 |  |  |  | 14.8 | 9.2 | 983.34752 | 5.783883 | 9.016117 | 109.0655 | 481.0228 | 0.3908029 | 0.4956134
28.5 | 6.2889 | 52597 |  |  |  | 14.8 | 9.2 | 983.34752 | 5.803246 | 8.996754 | 109.3003 | 481.2157 | 0.3921112 | 0.4977633
28.6 | 6.3095 | 52737 |  |  |  | 14.8 | 9.2 | 983.34752 | 5.822553 | 8.977447 | 109.5353 | 481.4611 | 0.3934157 | 0.4999116
28.7 | 6.3302 | 52876 |  |  |  | 14.8 | 9.2 | 983.34752 | 5.841969454 | 8.958030546 | 109.7727 | 481.6861 | 0.3947277 | 0.5020768
28.8 | 6.3508 | 53013 |  |  |  | 14.8 | 9.2 | 983.34752 | 5.861304 | 8.938696 | 110.0102 | 481.8918 | 0.3960341 | 0.5042375
28.9 | 6.3713 | 53159 |  |  |  | 14.8 | 9.2 | 983.34752 | 5.880456 | 8.919544 | 110.2464 | 482.1836 | 0.3973281 | 0.5063824
29 | 6.3926 | 53314 |  |  |  | 14.8 | 9.2 | 983.34752 | 5.900325181 | 8.899674819 | 110.4925 | 482.5123 | 0.3986706 | 0.5086124
29.1 | 6.4133 | 53450 |  |  |  | 14.8 | 9.2 | 983.34752 | 5.919769425 | 8.880230575 | 110.7345 | 482.6862 | 0.3999844 | 0.5107997
29.2 | 6.4339 | 53593 |  |  |  | 14.8 | 9.2 | 983.34752 | 5.939049 | 8.860951 | 110.9754 | 482.9269 | 0.4012871 | 0.5129731
29.3 | 6.4546 | 53736 |  |  |  | 14.8 | 9.2 | 983.34752 | 5.958428644 | 8.841571356 | 111.2186 | 483.1564 | 0.40259653 | 0.5151626
29.4 | 6.4753 | 53875 |  |  |  | 14.8 | 9.2 | 983.34752 | 5.977845 | 8.822155 | 111.4634 | 483.3424 | 0.4039085 | 0.517361
29.5 | 6.4961 | 54024 |  |  |  | 14.8 | 9.2 | 983.34752 | 5.997269396 | 8.802730604 | 111.7094 | 483.6121 | 0.4052209 | 0.5195652
29.6 | 6.5169 | 54181 |  |  |  | 14.8 | 9.2 | 983.34752 | 6.01662 | 8.78338 | 111.9555 | 483.9513 | 0.4065284 | 0.5217659
29.7 | 6.5377 | 54338 |  |  |  | 14.8 | 9.2 | 983.34752 | 6.035970077 | 8.764029923 | 112.2027 | 484.2844 | 0.4078358 | 0.5239713
29.8 | 6.5591 | 54494 |  |  |  | 14.8 | 9.2 | 983.34752 | 6.055929651 | 8.744070349 | 112.4588 | 484.5686 | 0.4091844 | 0.5262514
29.9 | 6.5797 | 54649 |  |  |  | 14.8 | 9.2 | 983.34752 | 6.075098 | 8.724902 | 112.7059 | 484.8816 | 0.4104796 | 0.528446
30 | 6.6004 | 54794 |  |  |  | 14.8 | 9.2 | 983.34752 | 6.094459601 | 8.705540399 | 112.9565 | 485.0893 | 0.4117878 | 0.5306675
30.1 | 6.621 | 54953 |  |  |  | 14.8 | 9.2 | 983.34752 | 6.113591 | 8.686409 | 113.2053 | 485.4278 | 0.4130805 | 0.5328676
30.2 | 6.6416 | 55116 |  |  |  | 14.8 | 9.2 | 983.34752 | 6.132686414 | 8.667313586 | 113.4547 | 485.7974 | 0.4143707 | 0.5350683
30.3 | 6.6622 | 55279 |  |  |  | 14.8 | 9.2 | 983.34752 | 6.151781 | 8.648219 | 113.7052 | 486.1607 | 0.4156609 | 0.5372738
30.4 | 6.6828 | 55430 |  |  |  | 14.8 | 9.2 | 983.34752 | 6.170987095 | 8.629012905 | 113.9583 | 486.4061 | 0.4169585875 | 0.5394971
30.5 | 6.7035 | 55587 |  |  |  | 14.8 | 9.2 | 983.34752 | 6.190237 | 8.609763 | 114.2131 | 486.6956 | 0.4182593 | 0.5417304
30.6 | 6.7249 | 55752 |  |  |  | 14.8 | 9.2 | 983.34752 | 6.210113908 | 8.589886092 | 114.4774 | 487.0133 | 0.4196023 | 0.5440417
30.7 | 6.7457 | 55903 |  |  |  | 14.8 | 9.2 | 983.34752 | 6.22952 | 8.57048 | 114.7366 | 487.2291 | 0.4209135 | 0.5463034
30.8 | 6.7665 | 56070 |  |  |  | 14.8 | 9.2 | 983.34752 | 6.248777655 | 8.551222345 | 114.995 | 487.5866 | 0.4222147 | 0.5485529
30.9 | 6.7872 | 56239 |  |  |  | 14.8 | 9.2 | 983.34752 | 6.267917 | 8.532083 | 115.2529 | 487.9616 | 0.4235079 | 0.5507937
31 | 6.8078 | 56410 |  |  |  | 14.8 | 9.2 | 983.34752 | 6.286938265 | 8.513061735 | 115.5104 | 488.3541 | 0.4247931 | 0.5530255
31.1 | 6.8285 | 56578 |  |  |  | 14.8 | 9.2 | 983.34752 | 6.306087037 | 8.493912963 | 115.7708 | 488.7068 | 0.426087 | 0.5552774
31.2 | 6.8491 | 56747 |  |  |  | 14.8 | 9.2 | 983.34752 | 6.325127 | 8.474873 | 116.0309 | 489.0678 | 0.4273734 | 0.5575215
31.3 | 6.8698 | 56912 |  |  |  | 14.8 | 9.2 | 983.34752 | 6.344303048 | 8.455696952 | 116.2941 | 489.38 | 0.4286691 | 0.5597868
31.4 | 6.891 | 57079 |  |  |  | 14.8 | 9.2 | 983.34752 | 6.363961 | 8.436039 | 116.5651 | 489.675 | 0.4299974 | 0.5621143
31.5 | 6.9116 | 57251 |  |  |  | 14.8 | 9.2 | 983.34752 | 6.382973 | 8.417027 | 116.8284 | 490.0437 | 0.431282 | 0.5643705
31.6 | 6.9322 | 57426 |  |  |  | 14.8 | 9.2 | 983.34752 | 6.401957029 | 8.398042971 | 117.0925 | 490.4329 | 0.4325647 | 0.5666285
31.7 | 6.9528 | 57589 |  |  |  | 14.8 | 9.2 | 983.34752 | 6.421052 | 8.378948 | 117.3593 | 490.7067 | 0.4338549 | 0.5689048
31.8 | 6.9736 | 57766 |  |  |  | 14.8 | 9.2 | 983.34752 | 6.440217639 | 8.359782361 | 117.6284 | 491.089 | 0.4351498 | 0.5711948
31.9 | 6.9944 | 57939 |  |  |  | 14.8 | 9.2 | 983.34752 | 6.45942 | 8.34058 | 117.8992 | 491.4284 | 0.4364473 | 0.5734945
32 | 7.0151 | 58108 |  |  |  | 14.8 | 9.2 | 983.34752 | 6.478559782 | 8.321440218 | 118.1704 | 491.7308 | 0.4377405 | 0.5757918
32.1 | 7.0356 | 58271 |  |  |  | 14.8 | 9.2 | 983.34752 | 6.497555 | 8.302445 | 118.4407 | 491.9846 | 0.439024 | 0.5780771
32.2 | 7.057 | 58458 |  |  |  | 14.8 | 9.2 | 983.34752 | 6.517228057 | 8.282771943 | 118.722 | 492.3939 | 0.4403532 | 0.5804495
32.3 | 7.0777 | 58631 |  |  |  | 14.8 | 9.2 | 983.34752 | 6.536331 | 8.263669 | 118.9965 | 492.7121 | 0.441644 | 0.5827585
32.4 | 7.0984 | 58814 |  |  |  | 14.8 | 9.2 | 983.34752 | 6.555340931 | 8.244659069 | 119.2709 | 493.1129 | 0.4429284 | 0.5850616
32.5 | 7.119 | 58993 |  |  |  | 14.8 | 9.2 | 983.34752 | 6.574288 | 8.225712 | 119.5456 | 493.477 | 0.4442087 | 0.5873623
32.6 | 7.1396 | 59173 |  |  |  | 14.8 | 9.2 | 983.34752 | 6.593226 | 8.206774 | 119.8214 | 493.8431 | 0.4454883 | 0.5896673
32.7 | 7.1602 | 59350 |  |  |  | 14.8 | 9.2 | 983.34752 | 6.612191775 | 8.187808225 | 120.099 | 494.1757 | 0.4467697 | 0.5919809
32.8 | 7.1809 | 59538 |  |  |  | 14.8 | 9.2 | 983.34752 | 6.631155877 | 8.168844123 | 120.3778 | 494.5928 | 0.4480511 | 0.5942998
32.9 | 7.2016 | 59726 |  |  |  | 14.8 | 9.2 | 983.34752 | 6.650119979 | 8.149880021 | 120.6579 | 495.0028 | 0.4493324 | 0.596624
33 | 7.223 | 59914 |  |  |  | 14.8 | 9.2 | 983.34752 | 6.669784081 | 8.130215919 | 120.9497 | 495.3628 | 0.4506611 | 0.5990397
33.1 | 7.2438 | 60098 |  |  |  | 14.8 | 9.2 | 983.34752 | 6.688885117 | 8.111114883 | 121.2346 | 495.7167 | 0.4519517 | 0.6013919
33.2 | 7.2646 | 60282 |  |  |  | 14.8 | 9.2 | 983.34752 | 6.707986153 | 8.092013847 | 121.5207 | 496.0635 | 0.4532423 | 0.6037496
33.3 | 7.2852 | 60457 |  |  |  | 14.8 | 9.2 | 983.34752 | 6.72697 | 8.07303 | 121.8065 | 496.3364 | 0.454525 | 0.6060983
33.4 | 7.3059 | 60643 |  |  |  | 14.8 | 9.2 | 983.34752 | 6.745953 | 8.054047 | 122.0936 | 496.6927 | 0.4558076 | 0.6084525
33.5 | 7.3266 | 60837 |  |  |  | 14.8 | 9.2 | 983.34752 | 6.764862 | 8.035138 | 122.3809 | 497.1119 | 0.4570852 | 0.610803
33.6 | 7.3472 | 61032 |  |  |  | 14.8 | 9.2 | 983.34752 | 6.783661028 | 8.016338972 | 122.6679 | 497.5384 | 0.4583555 | 0.6131454
33.7 | 7.3677 | 61219 |  |  |  | 14.8 | 9.2 | 983.34752 | 6.802434 | 7.997566 | 122.9559 | 497.8941 | 0.4596239 | 0.61549
33.8 | 7.3889 | 61429 |  |  |  | 14.8 | 9.2 | 983.34752 | 6.821695 | 7.978305 | 123.2527 | 498.3989 | 0.4609254 | 0.6179012
33.9 | 7.4096 | 61622 |  |  |  | 14.8 | 9.2 | 983.34752 | 6.840613263 | 7.959386737 | 123.5456 | 498.7792 | 0.4622036 | 0.6202752
34 | 7.4302 | 61806 |  |  |  | 14.8 | 9.2 | 983.34752 | 6.859514299 | 7.940485701 | 123.8397 | 499.0806 | 0.4634807 | 0.6226527
34.1 | 7.4509 | 61997 |  |  |  | 14.8 | 9.2 | 983.34752 | 6.878451 | 7.921549 | 124.1358 | 499.429 | 0.4647602 | 0.6250404
34.2 | 7.5091 | 62544 |  |  |  | 14.8 | 9.2 | 983.34752 | 6.931599976 | 7.868400024 | 124.9743 | 500.455 | 0.4683513 | 0.6317724
34.3 | 7.5298 | 62732 |  |  |  | 14.8 | 9.2 | 983.34752 | 6.950564078 | 7.849435922 | 125.2762 | 500.7495 | 0.4696327 | 0.6341855
34.4 | 7.5504 | 62935 |  |  |  | 14.8 | 9.2 | 983.34752 | 6.96929 | 7.83071 | 125.5758 | 501.1715 | 0.470898 | 0.636574
34.5 | 7.5718 | 63154 |  |  |  | 14.8 | 9.2 | 983.34752 | 6.988667541 | 7.811332459 | 125.8873 | 501.671 | 0.4722073 | 0.6390516
34.6 | 7.5923 | 63347 |  |  |  | 14.8 | 9.2 | 983.34752 | 7.007385 | 7.792615 | 126.1897 | 501.9983 | 0.473472 | 0.6414508
34.7 | 7.6129 | 63556 |  |  |  | 14.8 | 9.2 | 983.34752 | 7.026055674 | 7.773944326 | 126.4927 | 502.4478 | 0.4747335 | 0.6438495
34.8 | 7.6334 | 63769 |  |  |  | 14.8 | 9.2 | 983.34752 | 7.044589 | 7.755411 | 126.795 | 502.9298 | 0.4759857 | 0.6462364
34.9 | 7.654 | 63981 |  |  |  | 14.8 | 9.2 | 983.34752 | 7.063231 | 7.736769 | 127.1005 | 503.3889 | 0.4772454 | 0.6486431
35 | 7.6747 | 64184 |  |  |  | 14.8 | 9.2 | 983.34752 | 7.082057036 | 7.717942964 | 127.4106 | 503.7573 | 0.4785174 | 0.6510793
35.1 | 7.6952 | 64398 |  |  |  | 14.8 | 9.2 | 983.34752 | 7.100581067 | 7.699418933 | 127.7171 | 504.2238 | 0.479769 | 0.6534823
35.2 | 7.7159 | 64611 |  |  |  | 14.8 | 9.2 | 983.34752 | 7.119314 | 7.680686 | 128.0286 | 504.6606 | 0.4810348 | 0.6559184
35.3 | 7.7374 | 64828 |  |  |  | 14.8 | 9.2 | 983.34752 | 7.138810662 | 7.661189338 | 128.3544 | 505.0703 | 0.4823521 | 0.6584599
35.4 | 7.7582 | 65049 |  |  |  | 14.8 | 9.2 | 983.34752 | 7.15757 | 7.64243 | 128.6695 | 505.5511 | 0.4836196 | 0.6609116
35.5 | 7.7789 | 65270 |  |  |  | 14.8 | 9.2 | 983.34752 | 7.176229455 | 7.623770545 | 128.9844 | 506.0302 | 0.4848804 | 0.6633561
35.6 | 7.7996 | 65480 |  |  |  | 14.8 | 9.2 | 983.34752 | 7.19499042 | 7.60500958 | 129.3026 | 506.409 | 0.486148 | 0.66582
35.7 | 7.8203 | 65704 |  |  |  | 14.8 | 9.2 | 983.34752 | 7.213622116 | 7.586377884 | 129.6202 | 506.8965 | 0.4874069 | 0.6682729
35.8 | 7.8409 | 65927 |  |  |  | 14.8 | 9.2 | 983.34752 | 7.232163 | 7.567837 | 129.9377 | 507.3738 | 0.4886597 | 0.6707199
35.9 | 7.8615 | 66148 |  |  |  | 14.8 | 9.2 | 983.34752 | 7.250722442 | 7.549277558 | 130.2572 | 507.8262 | 0.4899137 | 0.6731753
36 | 7.882 | 66361 |  |  |  | 14.8 | 9.2 | 983.34752 | 7.269256 | 7.530744 | 130.5777 | 508.2107 | 0.4911659 | 0.6756333
36.1 | 7.9032 | 66694 |  |  |  | 14.8 | 9.2 | 983.34752 | 7.287380951 | 7.512619049 | 130.8928 | 509.5316 | 0.4923906 | 0.678043
36.2 | 7.9238 | 66836 |  |  |  | 14.8 | 9.2 | 983.34752 | 7.306669794 | 7.493330206 | 131.2297 | 509.3054 | 0.493693905 | 0.6806139
36.3 | 7.9444 | 67066 |  |  |  | 14.8 | 9.2 | 983.34752 | 7.325146089 | 7.474853911 | 131.5541 | 509.798 | 0.4949423 | 0.6830826
36.4 | 7.965 | 67292 |  |  |  | 14.8 | 9.2 | 983.34752 | 7.343659318 | 7.456340682 | 131.8807 | 510.249 | 0.4961932 | 0.6855624
36.5 | 7.9857 | 67517 |  |  |  | 14.8 | 9.2 | 983.34752 | 7.362282 | 7.437718 | 132.2109 | 510.6765 | 0.4974515 | 0.6880631
36.6 | 8.0064 | 67735 |  |  |  | 14.8 | 9.2 | 983.34752 | 7.380969 | 7.419031 | 132.5439 | 511.0381 | 0.4987141 | 0.6905787
36.7 | 8.027 | 67968 |  |  |  | 14.8 | 9.2 | 983.34752 | 7.399417472 | 7.400582528 | 132.8743 | 511.5209 | 0.49996064 | 0.6930685
36.8 | 8.0477 | 68207 |  |  |  | 14.8 | 9.2 | 983.34752 | 7.417911 | 7.382089 | 133.2072 | 512.0369 | 0.5012102 | 0.6955705
36.9 | 8.069 | 68446 |  |  |  | 14.8 | 9.2 | 983.34752 | 7.437003859 | 7.362996141 | 133.5526 | 512.5021 | 0.5025003 | 0.6981602
37 | 8.0897 | 68681 |  |  |  | 14.8 | 9.2 | 983.34752 | 7.455534 | 7.344466 | 133.8896 | 512.9675 | 0.5037523 | 0.7006801
37.1 | 8.1104 | 68917 |  |  |  | 14.8 | 9.2 | 983.34752 | 7.474055 | 7.325945 | 134.2281 | 513.4321 | 0.5050037 | 0.703205
37.2 | 8.1309 | 69142 |  |  |  | 14.8 | 9.2 | 983.34752 | 7.492477343 | 7.307522657 | 134.5665 | 513.813 | 0.5062485 | 0.7057229
37.3 | 8.1515 | 69383 |  |  |  | 14.8 | 9.2 | 983.34752 | 7.510852 | 7.289148 | 134.9057 | 514.3074 | 0.50749 | 0.7082405
37.4 | 8.1722 | 69627 |  |  |  | 14.8 | 9.2 | 983.34752 | 7.529299 | 7.270701 | 135.248 | 514.81 | 0.5087364 | 0.7107745
37.5 | 8.1929 | 69870 |  |  |  | 14.8 | 9.2 | 983.34752 | 7.547755355 | 7.252244645 | 135.5922 | 515.2953 | 0.5099835 | 0.7133162
37.6 | 8.2136 | 70108 |  |  |  | 14.8 | 9.2 | 983.34752 | 7.566257782 | 7.233742218 | 135.939 | 515.7314 | 0.5112336 | 0.7158707
37.7 | 8.2351 | 70371 |  |  |  | 14.8 | 9.2 | 983.34752 | 7.585329 | 7.214671 | 136.2983 | 516.3013 | 0.5125223 | 0.7185106
37.8 | 8.2558 | 70604 |  |  |  | 14.8 | 9.2 | 983.34752 | 7.603877966 | 7.196122034 | 136.6496 | 516.679 | 0.5137755 | 0.7210849
37.9 | 8.2765 | 70859 |  |  |  | 14.8 | 9.2 | 983.34752 | 7.622223 | 7.177777 | 136.9989 | 517.2231 | 0.5150151 | 0.7236375
38 | 8.2972 | 71111 |  |  |  | 14.8 | 9.2 | 983.34752 | 7.640597 | 7.159403 | 137.3505 | 517.7339 | 0.5162565 | 0.7262005
38.1 | 8.3179 | 71359 |  |  |  | 14.8 | 9.2 | 983.34752 | 7.659007 | 7.140993 | 137.7046 | 518.2035 | 0.5175005 | 0.7287753
38.2 | 8.3386 | 71595 |  |  |  | 14.8 | 9.2 | 983.34752 | 7.677528 | 7.122472 | 138.0627 | 518.5689 | 0.5187519 | 0.7313723
38.3 | 8.3591 | 71846 |  |  |  | 14.8 | 9.2 | 983.34752 | 7.695709959 | 7.104290041 | 138.416 | 519.0584 | 0.5199804 | 0.7339283
38.4 | 8.3797 | 72097 |  |  |  | 14.8 | 9.2 | 983.34752 | 7.713992 | 7.086008 | 138.7731 | 519.5314 | 0.5212157 | 0.7365051
38.5 | 8.401 | 72348 |  |  |  | 14.8 | 9.2 | 983.34752 | 7.732974742 | 7.067025258 | 139.1459 | 519.9435 | 0.5224983 | 0.7391875
38.6 | 8.4218 | 72604 |  |  |  | 14.8 | 9.2 | 983.34752 | 7.751410966 | 7.048589034 | 139.5098 | 520.4221 | 0.523744 | 0.7417997
38.7 | 8.4425 | 72868 |  |  |  | 14.8 | 9.2 | 983.34752 | 7.769673322 | 7.030326678 | 139.8722 | 520.9611 | 0.5249779 | 0.744394
38.8 | 8.4632 | 73215 |  |  |  | 14.8 | 9.2 | 983.34752 | 7.787169 | 7.012831 | 140.2212 | 522.1393 | 0.5261601 | 0.7468858
38.9 | 8.4839 | 73403 |  |  |  | 14.8 | 9.2 | 983.34752 | 7.806133 | 6.993867 | 140.6014 | 522.0645 | 0.5274414 | 0.7495936
39 | 8.5047 | 73670 |  |  |  | 14.8 | 9.2 | 983.34752 | 7.824468055 | 6.975531945 | 140.971 | 522.5899 | 0.5286803 | 0.7522186
39.1 | 8.5254 | 73939 |  |  |  | 14.8 | 9.2 | 983.34752 | 7.842684 | 6.957316 | 141.3401 | 523.1284 | 0.5299111 | 0.7548334
39.2 | 8.546 | 74195 |  |  |  | 14.8 | 9.2 | 983.34752 | 7.86092 | 6.93908 | 141.7115 | 523.5636 | 0.5311433 | 0.757458
39.3 | 8.5674 | 74479 |  |  |  | 14.8 | 9.2 | 983.34752 | 7.879698 | 6.920302 | 142.096 | 524.1455 | 0.532412 | 0.7601678
39.4 | 8.5881 | 74749 |  |  |  | 14.8 | 9.2 | 983.34752 | 7.897905 | 6.902095 | 142.4709 | 524.6616 | 0.5336422 | 0.7628022
39.5 | 8.6087 | 75009 |  |  |  | 14.8 | 9.2 | 983.34752 | 7.916104 | 6.883896 | 142.8475 | 525.0983 | 0.5348719 | 0.7654425
39.6 | 8.6292 | 75284 |  |  |  | 14.8 | 9.2 | 983.34752 | 7.934065186 | 6.865934814 | 143.2212 | 525.6484 | 0.5360855 | 0.768055
39.7 | 8.6498 | 75560 |  |  |  | 14.8 | 9.2 | 983.34752 | 7.95211674 | 6.84788326 | 143.5988 | 526.1884 | 0.5373052 | 0.7706876
39.8 | 8.6704 | 75825 |  |  |  | 14.8 | 9.2 | 983.34752 | 7.97027 | 6.82973 | 143.9804 | 526.6341 | 0.5385317 | 0.773342
39.9 | 8.691 | 76097 |  |  |  | 14.8 | 9.2 | 983.34752 | 7.988358 | 6.811642 | 144.3628 | 527.1234 | 0.5397539 | 0.775994
40 | 8.7116 | 76372 |  |  |  | 14.8 | 9.2 | 983.34752 | 8.006419138 | 6.793580862 | 144.7466 | 527.6256 | 0.5409743 | 0.778649
40.1 | 8.733 | 76656 |  |  |  | 14.8 | 9.2 | 983.34752 | 8.025196824 | 6.774803176 | 145.1478 | 528.1239 | 0.542243 | 0.7814169
40.2 | 8.7961 | 77517 |  |  |  | 14.8 | 9.2 | 983.34752 | 8.080347 | 6.719653 | 146.339 | 529.7083 | 0.5459694 | 0.7895906
40.3 | 8.8168 | 77783 |  |  |  | 14.8 | 9.2 | 983.34752 | 8.098591 | 6.701409 | 146.7374 | 530.0829 | 0.5472021 | 0.7923093
40.4 | 8.8374 | 78068 |  |  |  | 14.8 | 9.2 | 983.34752 | 8.116559122 | 6.683440878 | 147.1319 | 530.5986 | 0.5484162 | 0.7949942
40.5 | 8.858 | 78351 |  |  |  | 14.8 | 9.2 | 983.34752 | 8.134546 | 6.665454 | 147.529 | 531.0889 | 0.5496315 | 0.7976891
40.6 | 8.8786 | 78621 |  |  |  | 14.8 | 9.2 | 983.34752 | 8.152653 | 6.647347 | 147.9308 | 531.4714 | 0.5508549 | 0.8004094
40.7 | 8.8999 | 78928 |  |  |  | 14.8 | 9.2 | 983.34752 | 8.171118312 | 6.628881688 | 148.3429 | 532.0646 | 0.5521026 | 0.8031911
40.8 | 8.9205 | 79217 |  |  |  | 14.8 | 9.2 | 983.34752 | 8.18905 | 6.61095 | 148.7453 | 532.5682 | 0.5533142 | 0.8058998
40.9 | 8.9411 | 79496 |  |  |  | 14.8 | 9.2 | 983.34752 | 8.207073684 | 6.592926316 | 149.1519 | 532.9868 | 0.554532 | 0.8086299
41 | 8.9617 | 79929 |  |  |  | 14.8 | 9.2 | 983.34752 | 8.223676 | 6.576324 | 149.5284 | 534.5405 | 0.5556538 | 0.8111512
41.1 | 8.9825 | 80100 |  |  |  | 14.8 | 9.2 | 983.34752 | 8.24289665 | 6.55710335 | 149.9668 | 534.1184 | 0.5569525 | 0.8140782
41.2 | 9.0032 | 80492 |  |  |  | 14.8 | 9.2 | 983.34752 | 8.259977118 | 6.540022882 | 150.3584 | 535.3342 | 0.5581066 | 0.8166865
41.3 | 9.024 | 80703 |  |  |  | 14.8 | 9.2 | 983.34752 | 8.278829 | 6.521171 | 150.7931 | 535.1903 | 0.5593803 | 0.8195732
41.4 | 9.0446 | 81010 |  |  |  | 14.8 | 9.2 | 983.34752 | 8.296594165 | 6.503405835 | 151.205 | 535.7627 | 0.5605807 | 0.8223012
41.5 | 9.0657 | 81519 |  |  |  | 14.8 | 9.2 | 983.34752 | 8.312994 | 6.487006 | 151.5873 | 537.7694 | 0.5616888 | 0.8248261
41.6 | 9.0864 | 81813 |  |  |  | 14.8 | 9.2 | 983.34752 | 8.33098 | 6.46902 | 152.0087 | 538.2125 | 0.562904 | 0.8276025
41.7 | 9.1067 | 81991 |  |  |  | 14.8 | 9.2 | 983.34752 | 8.349636 | 6.450364 | 152.4484 | 537.828 | 0.5641646 | 0.8304906
41.8 | 9.1273 | 82471 |  |  |  | 14.8 | 9.2 | 983.34752 | 8.365804 | 6.434196 | 152.8315 | 539.6206 | 0.565257 | 0.8330003
41.9 | 9.1479 | 82566 |  |  |  | 14.8 | 9.2 | 983.34752 | 8.385526839 | 6.414473161 | 153.3014 | 538.5862 | 0.5665897 | 0.8360703
42 | 9.1685 | 82816 |  |  |  | 14.8 | 9.2 | 983.34752 | 8.403818464 | 6.396181536 | 153.7398 | 538.6765 | 0.5678256 | 0.838926
42.1 | 9.1888 | 83384 |  |  |  | 14.8 | 9.2 | 983.34752 | 8.418873836 | 6.381126164 | 154.1025 | 541.0944 | 0.5688428 | 0.8412826
42.2 | 9.209 | 83466 |  |  |  | 14.8 | 9.2 | 983.34752 | 8.438316689 | 6.361683311 | 154.5735 | 539.9762 | 0.5701565 | 0.8443342
42.3 | 9.2305 | 83737 |  |  |  | 14.8 | 9.2 | 983.34752 | 8.457314 | 6.342686 | 155.0365 | 540.1117 | 0.5714402 | 0.8473249
42.4 | 9.2511 | 84054 |  |  |  | 14.8 | 9.2 | 983.34752 | 8.474987391 | 6.325012609 | 155.4697 | 540.6457 | 0.5726343 | 0.8501152
42.5 | 9.2718 | 84555 |  |  |  | 14.8 | 9.2 | 983.34752 | 8.491061 | 6.308939 | 155.8658 | 542.486 | 0.5737204 | 0.8526597
42.6 | 9.2924 | 84704 |  |  |  | 14.8 | 9.2 | 983.34752 | 8.510285616 | 6.289714384 | 156.3422 | 541.786 | 0.5750193 | 0.8557115
42.7 | 9.3127 | 85152 |  |  |  | 14.8 | 9.2 | 983.34752 | 8.526449008 | 6.273550992 | 156.745 | 543.2519 | 0.5761114 | 0.8582846
42.8 | 9.3334 | 85561 |  |  |  | 14.8 | 9.2 | 983.34752 | 8.543373 | 6.256627 | 157.1689 | 544.3887 | 0.5772549 | 0.8609859
42.9 | 9.3539 | 85869 |  |  |  | 14.8 | 9.2 | 983.34752 | 8.561029 | 6.238971 | 157.6137 | 544.8066 | 0.5784479 | 0.8638118
43 | 9.3735 | 86097 |  |  |  | 14.8 | 9.2 | 983.34752 | 8.578523 | 6.221477 | 158.0569 | 544.7214 | 0.57963 | 0.8666199
43.1 | 9.3948 | 86463 |  |  |  | 14.8 | 9.2 | 983.34752 | 8.596444 | 6.203556 | 158.5135 | 545.4614 | 0.5808408 | 0.8695045
43.26 | 9.4274 | 86823 |  |  |  | 14.8 | 9.2 | 983.34752 | 8.62572 | 6.17428 | 159.2651 | 545.1476 | 0.5828189 | 0.8742349
43.36 | 9.4477 | 87204 |  |  |  | 14.8 | 9.2 | 983.34752 | 8.642501866 | 6.157498134 | 159.6992 | 546.0516 | 0.5839528 | 0.8769566
43.46 | 9.4684 | 87647 |  |  |  | 14.8 | 9.2 | 983.34752 | 8.659111 | 6.140889 | 160.1311 | 547.3451 | 0.5850751 | 0.8796577
43.56 | 9.4883 | 87944 |  |  |  | 14.8 | 9.2 | 983.34752 | 8.676269076 | 6.123730924 | 160.5798 | 547.6654 | 0.5862344 | 0.8824556
43.66 | 9.5091 | 88345 |  |  |  | 14.8 | 9.2 | 983.34752 | 8.693366 | 6.106634 | 161.0294 | 548.6265 | 0.5873896 | 0.8852515
43.76 | 9.5298 | 88660 |  |  |  | 14.8 | 9.2 | 983.34752 | 8.71115789 | 6.08884211 | 161.4999 | 548.9786 | 0.5885917 | 0.8881692
43.86 | 9.55 | 88964 |  |  |  | 14.8 | 9.2 | 983.34752 | 8.728550906 | 6.071449094 | 161.9626 | 549.2874 | 0.589767 | 0.8910299
43.96 | 9.5712 | 89312 |  |  |  | 14.8 | 9.2 | 983.34752 | 8.746537648 | 6.053462352 | 162.4438 | 549.8024 | 0.5909823 | 0.8939968
44.06 | 9.5915 | 89710 |  |  |  | 14.8 | 9.2 | 983.34752 | 8.763162715 | 6.036837285 | 162.8912 | 550.7358 | 0.5921056 | 0.8967469
44.16 | 9.6121 | 90049 |  |  |  | 14.8 | 9.2 | 983.34752 | 8.780633 | 6.019367 | 163.3639 | 551.2172 | 0.593286 | 0.899645
44.26 | 9.6324 | 90402 |  |  |  | 14.8 | 9.2 | 983.34752 | 8.797673133 | 6.002326867 | 163.8277 | 551.8114 | 0.5944374 | 0.90248
44.36 | 9.6523 | 90752 |  |  |  | 14.8 | 9.2 | 983.34752 | 8.814341408 | 5.985658592 | 164.2839 | 552.4095 | 0.5955636 | 0.9052608
44.46 | 9.6729 | 91086 |  |  |  | 14.8 | 9.2 | 983.34752 | 8.831857419 | 5.968142581 | 164.7661 | 552.8201 | 0.5967471 | 0.9081914
44.56 | 9.6932 | 91447 |  |  |  | 14.8 | 9.2 | 983.34752 | 8.848824 | 5.951176 | 165.2358 | 553.4332 | 0.5978935 | 0.9110384
44.66 | 9.7135 | 91747 |  |  |  | 14.8 | 9.2 | 983.34752 | 8.866354 | 5.933646 | 165.724 | 553.6132 | 0.599078 | 0.9139883
44.76 | 9.735 | 92129 |  |  |  | 14.8 | 9.2 | 983.34752 | 8.884327 | 5.915673 | 166.2275 | 554.2344 | 0.6002924 | 0.9170219
44.86 | 9.7557 | 92463 |  |  |  | 14.8 | 9.2 | 983.34752 | 8.901943 | 5.898057 | 166.724 | 554.5873 | 0.6014826 | 0.9200042
44.96 | 9.7759 | 92859 |  |  |  | 14.8 | 9.2 | 983.34752 | 8.918486 | 5.881514 | 167.1929 | 555.4003 | 0.6026004 | 0.922813
45.06 | 9.7961 | 93173 |  |  |  | 14.8 | 9.2 | 983.34752 | 8.935787 | 5.864213 | 167.6862 | 555.6391 | 0.6037694 | 0.9257589
45.16 | 9.8165 | 93497 |  |  |  | 14.8 | 9.2 | 983.34752 | 8.953195 | 5.846805 | 168.1855 | 555.9161 | 0.6049456 | 0.9287319
45.26 | 9.8367 | 93900 |  |  |  | 14.8 | 9.2 | 983.34752 | 8.96967435 | 5.83032565 | 168.6608 | 556.7387 | 0.6060591 | 0.9315543
45.36 | 9.8569 | 94268 |  |  |  | 14.8 | 9.2 | 983.34752 | 8.986476422 | 5.813523578 | 169.1483 | 557.3098 | 0.6071944 | 0.9344403
45.46 | 9.8774 | 94614 |  |  |  | 14.8 | 9.2 | 983.34752 | 9.003781631 | 5.796218369 | 169.6533 | 557.6903 | 0.6083636 | 0.9374215
45.56 | 9.8988 | 95001 |  |  |  | 14.8 | 9.2 | 983.34752 | 9.021608 | 5.778392 | 170.1767 | 558.2492 | 0.6095681 | 0.9405018
45.66 | 9.9194 | 95350 |  |  |  | 14.8 | 9.2 | 983.34752 | 9.038985775 | 5.761014225 | 170.69 | 558.615 | 0.6107423 | 0.9435136
45.76 | 9.9396 | 95732 |  |  |  | 14.8 | 9.2 | 983.34752 | 9.055658578 | 5.744341422 | 171.1854 | 559.2299 | 0.6118688 | 0.9464119
45.86 | 9.9594 | 96053 |  |  |  | 14.8 | 9.2 | 983.34752 | 9.072495 | 5.727505 | 171.6886 | 559.4605 | 0.6130064 | 0.9493471
45.96 | 9.9801 | 96474 |  |  |  | 14.8 | 9.2 | 983.34752 | 9.089307321 | 5.710692679 | 172.1941 | 560.2631 | 0.6141424 | 0.9522869
46.06 | 10.0003 | 96837 |  |  |  | 14.8 | 9.2 | 983.34752 | 9.106156 | 5.693844 | 172.7036 | 560.7121 | 0.6152808 | 0.9552415
46.16 | 10.0209 | 97214 |  |  |  | 14.8 | 9.2 | 983.34752 | 9.123274531 | 5.676725469 | 173.2244 | 561.2026 | 0.6164375 | 0.9582526
46.26 | 10.0416 | 97636 |  |  |  | 14.8 | 9.2 | 983.34752 | 9.140077994 | 5.659922006 | 173.7387 | 561.9703 | 0.6175728 | 0.9612171
46.36 | 10.063 | 97954 |  |  |  | 14.8 | 9.2 | 983.34752 | 9.158541741 | 5.641458259 | 174.3073 | 561.9615 | 0.6188204 | 0.9644846
46.46 | 10.0838 | 98364 |  |  |  | 14.8 | 9.2 | 983.34752 | 9.175556006 | 5.624443994 | 174.8346 | 562.6117 | 0.61997 | 0.9675051
46.56 | 10.1045 | 98776 |  |  |  | 14.8 | 9.2 | 983.34752 | 9.192451804 | 5.607548196 | 175.3614 | 563.271 | 0.6211116 | 0.9705136
46.66 | 10.1251 | 99178 |  |  |  | 14.8 | 9.2 | 983.34752 | 9.209339937 | 5.590660063 | 175.8911 | 563.8602 | 0.6222527 | 0.9735298
46.76 | 10.1458 | 99616 |  |  |  | 14.8 | 9.2 | 983.34752 | 9.225995664 | 5.574004336 | 176.4167 | 564.6631 | 0.6233781 | 0.9765135
46.86 | 10.1664 | 100008 |  |  |  | 14.8 | 9.2 | 983.34752 | 9.242976132 | 5.557023868 | 176.9558 | 565.1581 | 0.6245254 | 0.9795645
46.96 | 10.1871 | 100385 |  |  |  | 14.8 | 9.2 | 983.34752 | 9.260195 | 5.539805 | 177.5058 | 565.5308 | 0.6256889 | 0.9826679
47.06 | 10.2078 | 100801 |  |  |  | 14.8 | 9.2 | 983.34752 | 9.277054 | 5.522946 | 178.0476 | 566.1462 | 0.626828 | 0.9857158
47.16 | 10.2294 | 101149 |  |  |  | 14.8 | 9.2 | 983.34752 | 9.295441 | 5.504559 | 178.6424 | 566.2095 | 0.6280703 | 0.9890505
47.26 | 10.2498 | 101567 |  |  |  | 14.8 | 9.2 | 983.34752 | 9.311981 | 5.488019 | 179.1808 | 566.8409 | 0.6291879 | 0.9920598
47.36 | 10.2705 | 101960 |  |  |  | 14.8 | 9.2 | 983.34752 | 9.32905234 | 5.47094766 | 179.7399 | 567.2642 | 0.6303414 | 0.9951753
47.46 | 10.2912 | 102372 |  |  |  | 14.8 | 9.2 | 983.34752 | 9.345948138 | 5.454051862 | 180.2967 | 567.7974 | 0.631483 | 0.9982684
47.56 | 10.3119 | 102789 |  |  |  | 14.8 | 9.2 | 983.34752 | 9.362798 | 5.437202 | 180.8554 | 568.349 | 0.6326215 | 1.001363
47.66 | 10.3327 | 103268 |  |  |  | 14.8 | 9.2 | 983.34752 | 9.379174922 | 5.420825078 | 181.4018 | 569.2776 | 0.633728 | 1.004379
47.76 | 10.3533 | 103603 |  |  |  | 14.8 | 9.2 | 983.34752 | 9.396682 | 5.403318 | 181.9896 | 569.2799 | 0.6349109 | 1.007614
47.86 | 10.3739 | 104024 |  |  |  | 14.8 | 9.2 | 983.34752 | 9.413394396 | 5.386605604 | 182.5542 | 569.8253 | 0.6360402 | 1.010712
47.96 | 10.3952 | 104463 |  |  |  | 14.8 | 9.2 | 983.34752 | 9.430641 | 5.369359 | 183.1406 | 570.3979 | 0.6372055 | 1.013919
48.06 | 10.4159 | 104883 |  |  |  | 14.8 | 9.2 | 983.34752 | 9.447463 | 5.352537 | 183.7161 | 570.897 | 0.6383421 | 1.017056
48.16 | 10.4366 | 105315 |  |  |  | 14.8 | 9.2 | 983.34752 | 9.464174 | 5.335826 | 184.2915 | 571.4587 | 0.6394712 | 1.020183
48.26 | 10.4572 | 105728 |  |  |  | 14.8 | 9.2 | 983.34752 | 9.480960512 | 5.319039488 | 184.8731 | 571.8949 | 0.64060544 | 1.023334
48.36 | 10.478 | 106163 |  |  |  | 14.8 | 9.2 | 983.34752 | 9.497744 | 5.302256 | 185.4583 | 572.4359 | 0.6417395 | 1.026495
48.46 | 10.4987 | 106597 |  |  |  | 14.8 | 9.2 | 983.34752 | 9.514437 | 5.285563 | 186.044 | 572.9665 | 0.6428673 | 1.029648
48.56 | 10.5193 | 107032 |  |  |  | 14.8 | 9.2 | 983.34752 | 9.531020028 | 5.268979972 | 186.6296 | 573.4997 | 0.6439878 | 1.03279
48.66 | 10.54 | 107451 |  |  |  | 14.8 | 9.2 | 983.34752 | 9.547851 | 5.252149 | 187.2277 | 573.9056 | 0.6451251 | 1.03599
48.76 | 10.5614 | 107922 |  |  |  | 14.8 | 9.2 | 983.34752 | 9.564902213 | 5.235097787 | 187.8375 | 574.5499 | 0.6462772 | 1.039242
48.86 | 10.5819 | 108397 |  |  |  | 14.8 | 9.2 | 983.34752 | 9.581016 | 5.218984 | 188.4174 | 575.3024 | 0.647366 | 1.042324
48.96 | 10.6021 | 108805 |  |  |  | 14.8 | 9.2 | 983.34752 | 9.597449 | 5.202551 | 189.0126 | 575.6496 | 0.6484763 | 1.045478
49.06 | 10.6226 | 109273 |  |  |  | 14.8 | 9.2 | 983.34752 | 9.613628 | 5.186372 | 189.6022 | 576.3277 | 0.6495694 | 1.048593
49.16 | 10.6432 | 109712 |  |  |  | 14.8 | 9.2 | 983.34752 | 9.630174248 | 5.169825752 | 190.209 | 576.797 | 0.6506874 | 1.051788
49.26 | 10.6639 | 110188 |  |  |  | 14.8 | 9.2 | 983.34752 | 9.646479102 | 5.153520898 | 190.8108 | 577.4725 | 0.6517891 | 1.054947
49.36 | 10.6845 | 110648 |  |  |  | 14.8 | 9.2 | 983.34752 | 9.662831692 | 5.137168308 | 191.4182 | 578.0433 | 0.652894 | 1.058125
49.46 | 10.7053 | 111090 |  |  |  | 14.8 | 9.2 | 983.34752 | 9.679550485 | 5.120449515 | 192.0432 | 578.4636 | 0.6540237 | 1.061385
49.56 | 10.7267 | 111577 |  |  |  | 14.8 | 9.2 | 983.34752 | 9.696454 | 5.103546 | 192.6793 | 579.0815 | 0.6551658 | 1.064692
49.66 | 10.7475 | 112041 |  |  |  | 14.8 | 9.2 | 983.34752 | 9.712969 | 5.087031 | 193.3048 | 579.6079 | 0.6562817 | 1.067933
49.76 | 10.7683 | 112499 |  |  |  | 14.8 | 9.2 | 983.34752 | 9.72954 | 5.07046 | 193.9366 | 580.0814 | 0.6574014 | 1.071196
49.86 | 10.7889 | 112964 |  |  |  | 14.8 | 9.2 | 983.34752 | 9.745846906 | 5.054153094 | 194.5623 | 580.6059 | 0.6585032 | 1.074417
49.96 | 10.8097 | 113449 |  |  |  | 14.8 | 9.2 | 983.34752 | 9.762169 | 5.037831 | 195.1926 | 581.2156 | 0.659606 | 1.077651
50.06 | 10.8304 | 113925 |  |  |  | 14.8 | 9.2 | 983.34752 | 9.778474 | 5.021526 | 195.8264 | 581.7652 | 0.6607077 | 1.080893
50.16 | 10.8511 | 114383 |  |  |  | 14.8 | 9.2 | 983.34752 | 9.794945 | 5.005055 | 196.4709 | 582.1881 | 0.6618206 | 1.084179
50.26 | 10.8718 | 114864 |  |  |  | 14.8 | 9.2 | 983.34752 | 9.811203256 | 4.988796744 | 197.1112 | 582.7372 | 0.6629191 | 1.087432
50.36 | 10.8931 | 115353 |  |  |  | 14.8 | 9.2 | 983.34752 | 9.827988 | 4.972012 | 197.7766 | 583.249 | 0.6640532 | 1.090803
50.46 | 10.9138 | 115852 |  |  |  | 14.8 | 9.2 | 983.34752 | 9.844080558 | 4.955919442 | 198.4188 | 583.8762 | 0.6651406 | 1.094044
50.56 | 10.9344 | 116345 |  |  |  | 14.8 | 9.2 | 983.34752 | 9.860128 | 4.939872 | 199.0634 | 584.4621 | 0.6662249 | 1.097288
50.66 | 10.955 | 116813 |  |  |  | 14.8 | 9.2 | 983.34752 | 9.876407 | 4.923593 | 199.7215 | 584.8793 | 0.6673248 | 1.100589
50.76 | 10.9757 | 117318 |  |  |  | 14.8 | 9.2 | 983.34752 | 9.892444247 | 4.907555753 | 200.3742 | 585.4946 | 0.6684084 | 1.103851
50.86 | 10.9965 | 117820 |  |  |  | 14.8 | 9.2 | 983.34752 | 9.90860903 | 4.89139097 | 201.0364 | 586.0631 | 0.6695006 | 1.10715
50.96 | 11.0171 | 118326 |  |  |  | 14.8 | 9.2 | 983.34752 | 9.924536879 | 4.875463121 | 201.6932 | 586.6635 | 0.6705768 | 1.110412
51.06 | 11.0377 | 118820 |  |  |  | 14.8 | 9.2 | 983.34752 | 9.94057553 | 4.85942447 | 202.3588 | 587.1747 | 0.6716605 | 1.113707
51.16 | 11.0592 | 119383 |  |  |  | 14.8 | 9.2 | 983.34752 | 9.956877 | 4.843123 | 203.04 | 587.9778 | 0.672762 | 1.117067
51.26 | 11.0799 | 119886 |  |  |  | 14.8 | 9.2 | 983.34752 | 9.972932619 | 4.827067381 | 203.7153 | 588.4977 | 0.6738468 | 1.120388
51.36 | 11.1006 | 120425 |  |  |  | 14.8 | 9.2 | 983.34752 | 9.988656 | 4.811344 | 204.381 | 589.2181 | 0.6749092 | 1.123651
51.46 | 11.1405 | 121475 |  |  |  | 14.8 | 9.2 | 983.34752 | 10.01886 | 4.781139 | 205.6722 | 590.6243 | 0.67695 | 1.129948
51.56 | 11.1611 | 121986 |  |  |  | 14.8 | 9.2 | 983.34752 | 10.03474 | 4.765257731 | 206.3577 | 591.1387 | 0.6780231 | 1.133276
51.66 | 11.1817 | 122531 |  |  |  | 14.8 | 9.2 | 983.34752 | 10.05031 | 4.74969 | 207.034 | 591.8399 | 0.679075 | 1.136548
51.76 | 11.2024 | 123110 |  |  |  | 14.8 | 9.2 | 983.34752 | 10.06566 | 4.734336185 | 207.7055 | 592.7143 | 0.6801124 | 1.139786
51.86 | 11.2237 | 123656 |  |  |  | 14.8 | 9.2 | 983.34752 | 10.08192 | 4.718077676 | 208.4212 | 593.2985 | 0.681211 | 1.143226
51.96 | 11.2444 | 124218 |  |  |  | 14.8 | 9.2 | 983.34752 | 10.09743 | 4.702566903 | 209.1087 | 594.0356 | 0.682259 | 1.146519
52.06 | 11.265 | 124781 |  |  |  | 14.8 | 9.2 | 983.34752 | 10.11283 | 4.687165 | 209.7958 | 594.7736 | 0.6832996 | 1.149799
52.16 | 11.2857 | 125316 |  |  |  | 14.8 | 9.2 | 983.34752 | 10.12859 | 4.671405286 | 210.5036 | 595.3153 | 0.6843645 | 1.153167
52.26 | 11.3063 | 125885 |  |  |  | 14.8 | 9.2 | 983.34752 | 10.14394 | 4.656059 | 211.1974 | 596.0538 | 0.6854014 | 1.156458
52.36 | 11.3271 | 126463 |  |  |  | 14.8 | 9.2 | 983.34752 | 10.1594 | 4.640596 | 211.9011 | 596.8019 | 0.6864462 | 1.159784
52.46 | 11.3478 | 127011 |  |  |  | 14.8 | 9.2 | 983.34752 | 10.17504 | 4.624956 | 212.6177 | 597.368 | 0.687503 | 1.16316
52.56 | 11.3684 | 127596 |  |  |  | 14.8 | 9.2 | 983.34752 | 10.19024 | 4.609757666 | 213.3187 | 598.1473 | 0.6885299 | 1.166452
52.66 | 11.3898 | 128192 |  |  |  | 14.8 | 9.2 | 983.34752 | 10.20614 | 4.593860832 | 214.0569 | 598.8689 | 0.689604 | 1.169906
52.76 | 11.4105 | 128786 |  |  |  | 14.8 | 9.2 | 983.34752 | 10.22135 | 4.578645531 | 214.7682 | 599.6511 | 0.6906321 | 1.173224
52.86 | 11.4311 | 129377 |  |  |  | 14.8 | 9.2 | 983.34752 | 10.2365 | 4.563503 | 215.4809 | 600.4106 | 0.6916552 | 1.176537
52.96 | 11.4518 | 129971 |  |  |  | 14.8 | 9.2 | 983.34752 | 10.25171 | 4.548287 | 216.2017 | 601.1562 | 0.6926833 | 1.179876
53.06 | 11.4725 | 130534 |  |  |  | 14.8 | 9.2 | 983.34752 | 10.26721 | 4.532785689 | 216.9411 | 601.7025 | 0.6937307 | 1.18329
53.16 | 11.4932 | 131145 |  |  |  | 14.8 | 9.2 | 983.34752 | 10.28227 | 4.517727 | 217.6642 | 602.5107 | 0.6947482 | 1.186618
53.26 | 11.514 | 131741 |  |  |  | 14.8 | 9.2 | 983.34752 | 10.29757 | 4.502431 | 218.4037 | 603.1995 | 0.6957817 | 1.19001
53.36 | 11.5348 | 132325 |  |  |  | 14.8 | 9.2 | 983.34752 | 10.31298 | 4.487023 | 219.1537 | 603.8001 | 0.6968228 | 1.193438
53.46 | 11.5563 | 132984 |  |  |  | 14.8 | 9.2 | 983.34752 | 10.32839 | 4.471607764 | 219.9092 | 604.7224 | 0.6978643 | 1.196879
53.56 | 11.577 | 133613 |  |  |  | 14.8 | 9.2 | 983.34752 | 10.34328 | 4.456716 | 220.644 | 605.5592 | 0.6988706 | 1.200215
53.66 | 11.5977 | 134210 |  |  |  | 14.8 | 9.2 | 983.34752 | 10.35847 | 4.441528035 | 221.3985 | 606.1921 | 0.6998968 | 1.203629
53.76 | 11.6182 | 134837 |  |  |  | 14.8 | 9.2 | 983.34752 | 10.37318 | 4.426817 | 222.1342 | 607.007 | 0.7008907 | 1.206946
53.86 | 11.6388 | 135484 |  |  |  | 14.8 | 9.2 | 983.34752 | 10.38781 | 4.412191514 | 222.8705 | 607.9045 | 0.701879 | 1.210256
53.96 | 11.6594 | 136101 |  |  |  | 14.8 | 9.2 | 983.34752 | 10.40271 | 4.397289 | 223.6259 | 608.6102 | 0.7028859 | 1.213639
54.06 | 11.68 | 136754 |  |  |  | 14.8 | 9.2 | 983.34752 | 10.41728 | 4.382718059 | 224.3693 | 609.504 | 0.7038704 | 1.216958
54.16 | 11.7006 | 137412 |  |  |  | 14.8 | 9.2 | 983.34752 | 10.43181 | 4.368193702 | 225.1154 | 610.407 | 0.7048518 | 1.220278
54.26 | 11.722 | 138077 |  |  |  | 14.8 | 9.2 | 983.34752 | 10.44707 | 4.352934 | 225.9045 | 611.2184 | 0.7058828 | 1.223777
54.36 | 11.7428 | 138759 |  |  |  | 14.8 | 9.2 | 983.34752 | 10.46157 | 4.338431 | 226.6597 | 612.1909 | 0.7068628 | 1.227114
54.46 | 11.7635 | 139457 |  |  |  | 14.8 | 9.2 | 983.34752 | 10.47582 | 4.324176 | 227.4069 | 613.2488 | 0.7078259 | 1.230406
54.56 | 11.7841 | 140144 |  |  |  | 14.8 | 9.2 | 983.34752 | 10.49008 | 4.309919624 | 228.1591 | 614.238 | 0.7087892 | 1.233708
54.66 | 11.8048 | 140836 |  |  |  | 14.8 | 9.2 | 983.34752 | 10.50439 | 4.295609206 | 228.9192 | 615.2214 | 0.7097561 | 1.237034
54.76 | 11.8255 | 141543 |  |  |  | 14.8 | 9.2 | 983.34752 | 10.51856 | 4.281437 | 229.677 | 616.2699 | 0.7107137 | 1.240338
54.86 | 11.8461 | 142249 |  |  |  | 14.8 | 9.2 | 983.34752 | 10.53264 | 4.267356 | 230.4348 | 617.3068 | 0.7116651 | 1.243633
54.96 | 11.8667 | 142930 |  |  |  | 14.8 | 9.2 | 983.34752 | 10.54696 | 4.253044155 | 231.2103 | 618.1819 | 0.7126322 | 1.246992
55.06 | 11.888 | 143688 |  |  |  | 14.8 | 9.2 | 983.34752 | 10.56126 | 4.238743148 | 231.9904 | 619.3706 | 0.7135984 | 1.25036
55.16 | 11.9087 | 144374 |  |  |  | 14.8 | 9.2 | 983.34752 | 10.57562 | 4.224377329 | 232.7793 | 620.2184 | 0.7145691 | 1.253755
55.26 | 11.9293 | 145104 |  |  |  | 14.8 | 9.2 | 983.34752 | 10.58948 | 4.210517784 | 233.5455 | 621.3093 | 0.7155056 | 1.257042
55.36 | 11.95 | 145816 |  |  |  | 14.8 | 9.2 | 983.34752 | 10.60361 | 4.196392036 | 234.3317 | 622.2633 | 0.71646 | 1.260402
55.46 | 11.9707 | 146510 |  |  |  | 14.8 | 9.2 | 983.34752 | 10.6179 | 4.182100085 | 235.1325 | 623.0956 | 0.7174257 | 1.263814
55.56 | 11.9915 | 147252 |  |  |  | 14.8 | 9.2 | 983.34752 | 10.63185 | 4.168151342 | 235.9193 | 624.1625 | 0.7183682 | 1.267155
55.66 | 12.0123 | 148011 |  |  |  | 14.8 | 9.2 | 983.34752 | 10.64564 | 4.15436 | 236.7026 | 625.3038 | 0.7193 | 1.270469
55.76 | 12.0331 | 148771 |  |  |  | 14.8 | 9.2 | 983.34752 | 10.65942 | 4.140577 | 237.4905 | 626.4294 | 0.7202313 | 1.273792
55.86 | 12.0546 | 149551 |  |  |  | 14.8 | 9.2 | 983.34752 | 10.67372 | 4.126279 | 238.3134 | 627.5393 | 0.7211974 | 1.277251
55.96 | 12.0754 | 150322 |  |  |  | 14.8 | 9.2 | 983.34752 | 10.6874 | 4.112598187 | 239.1062 | 628.6831 | 0.7221217 | 1.280572
56.06 | 12.0961 | 151064 |  |  |  | 14.8 | 9.2 | 983.34752 | 10.70125 | 4.098749444 | 239.914 | 629.6589 | 0.72305747 | 1.283945
56.16 | 12.1168 | 151845 |  |  |  | 14.8 | 9.2 | 983.34752 | 10.71474 | 4.085261 | 240.7062 | 630.8313 | 0.7239689 | 1.287242
56.26 | 12.1374 | 152630 |  |  |  | 14.8 | 9.2 | 983.34752 | 10.72809 | 4.071909105 | 241.4954 | 632.0202 | 0.724871 | 1.290515
56.36 | 12.158 | 153427 |  |  |  | 14.8 | 9.2 | 983.34752 | 10.74133 | 4.058668 | 242.2833 | 633.2545 | 0.7257657 | 1.293772
56.46 | 12.1787 | 154191 |  |  |  | 14.8 | 9.2 | 983.34752 | 10.75498 | 4.045023 | 243.1006 | 634.2682 | 0.7266877 | 1.29714
56.56 | 12.1995 | 154999 |  |  |  | 14.8 | 9.2 | 983.34752 | 10.76832 | 4.031683 | 243.905 | 635.4893 | 0.727589 | 1.300443
56.66 | 12.2209 | 155808 |  |  |  | 14.8 | 9.2 | 983.34752 | 10.78225 | 4.017753168 | 244.7506 | 636.599 | 0.7285302 | 1.303904
56.76 | 12.2416 | 156633 |  |  |  | 14.8 | 9.2 | 983.34752 | 10.79533 | 4.004671 | 245.5502 | 637.886 | 0.7294141 | 1.307166
56.86 | 12.2622 | 157451 |  |  |  | 14.8 | 9.2 | 983.34752 | 10.80838 | 3.991624 | 246.3528 | 639.1282 | 0.7302957 | 1.310429
56.96 | 12.2829 | 158239 |  |  |  | 14.8 | 9.2 | 983.34752 | 10.8218 | 3.9782 | 247.184 | 640.1667 | 0.7312027 | 1.313798
57.06 | 12.3035 | 159104 |  |  |  | 14.8 | 9.2 | 983.34752 | 10.83441 | 3.965586784 | 247.9702 | 641.6254 | 0.7320549 | 1.316973
57.16 | 12.3243 | 159940 |  |  |  | 14.8 | 9.2 | 983.34752 | 10.84749401 | 3.95250599 | 248.7909 | 642.8692 | 0.7329388 | 1.320277
57.26 | 12.3449 | 160776 |  |  |  | 14.8 | 9.2 | 983.34752 | 10.86037 | 3.939625196 | 249.6043 | 644.1234 | 0.7338091 | 1.323542
57.36 | 12.3655 | 161576 |  |  |  | 14.8 | 9.2 | 983.34752 | 10.87359 | 3.926411996 | 250.4443 | 645.1574 | 0.7347019 | 1.326901
57.46 | 12.3868 | 162460 |  |  |  | 14.8 | 9.2 | 983.34752 | 10.88672559 | 3.91327441 | 251.2851 | 646.5167 | 0.7355896 | 1.330253
57.56 | 12.4076 | 163275 |  |  |  | 14.8 | 9.2 | 983.34752 | 10.9 | 3.9 | 252.1404 | 647.5559 | 0.7364865 | 1.333651
57.66 | 12.4282 | 164143 |  |  |  | 14.8 | 9.2 | 983.34752 | 10.91259 | 3.887414 | 252.9567 | 648.8976 | 0.7373369 | 1.336883
57.76 | 12.4488 | 165010 |  |  |  | 14.8 | 9.2 | 983.34752 | 10.92518 | 3.874819835 | 253.7789 | 650.2117 | 0.7381878 | 1.340128
57.86 | 12.4695 | 165871 |  |  |  | 14.8 | 9.2 | 983.34752 | 10.93793 | 3.86207 | 254.6167 | 651.4537 | 0.7390493 | 1.343424
57.96 | 12.4901 | 166718 |  |  |  | 14.8 | 9.2 | 983.34752 | 10.95071 | 3.849290653 | 255.462 | 652.6137 | 0.7399128 | 1.346738
58.06 | 12.5108 | 167580 |  |  |  | 14.8 | 9.2 | 983.34752 | 10.96345007 | 3.83654993 | 256.3104 | 653.8167 | 0.7407737 | 1.350054
58.16 | 12.5315 | 168462 |  |  |  | 14.8 | 9.2 | 983.34752 | 10.97601 | 3.823993877 | 257.152 | 655.1068 | 0.741622 | 1.353332
58.26 | 12.5529 | 169351 |  |  |  | 14.8 | 9.2 | 983.34752 | 10.9892 | 3.810802 | 258.0421 | 656.2921 | 0.7425133 | 1.356787
58.36 | 12.5737 | 170240 |  |  |  | 14.8 | 9.2 | 983.34752 | 11.00178896 | 3.79821104 | 258.8975 | 657.5574 | 0.7433641 | 1.360097
58.46 | 12.5944 | 171095 |  |  |  | 14.8 | 9.2 | 983.34752 | 11.01459 | 3.785406 | 259.7734 | 658.6318 | 0.7442293 | 1.363474
58.56 | 12.615 | 172000 |  |  |  | 14.8 | 9.2 | 983.34752 | 11.026838 | 3.773162 | 260.6163 | 659.9741 | 0.7450566 | 1.366714
58.66 | 12.6356 | 172917 |  |  |  | 14.8 | 9.2 | 983.34752 | 11.03897 | 3.761029 | 261.457 | 661.3591 | 0.7458764 | 1.369935
58.76 | 12.6563 | 173843 |  |  |  | 14.8 | 9.2 | 983.34752 | 11.05112 | 3.748879 | 262.3044 | 662.7529 | 0.7466973 | 1.37317
58.86 | 12.6769 | 174723 |  |  |  | 14.8 | 9.2 | 983.34752 | 11.0636 | 3.736405 | 263.1801 | 663.8913 | 0.7475402 | 1.376503
58.96 | 12.6976 | 175648 |  |  |  | 14.8 | 9.2 | 983.34752 | 11.07575 | 3.724245808 | 264.0394 | 665.2341 | 0.7483618 | 1.379763
59.06 | 12.719 | 176568 |  |  |  | 14.8 | 9.2 | 983.34752 | 11.08866 | 3.711340628 | 264.9575 | 666.4012 | 0.7492337 | 1.383234
59.16 | 12.7399 | 177493 |  |  |  | 14.8 | 9.2 | 983.34752 | 11.10102 | 3.698982 | 265.8428 | 667.6616 | 0.7500688 | 1.38657
59.26 | 12.7606 | 178427 |  |  |  | 14.8 | 9.2 | 983.34752 | 11.11309 | 3.686906 | 266.7135 | 668.9838 | 0.7508847 | 1.38984
59.36 | 12.7813 | 179360 |  |  |  | 14.8 | 9.2 | 983.34752 | 11.12517944 | 3.67482056 | 267.5906 | 670.2776 | 0.7517013 | 1.393123
59.46 | 12.802 | 180256 |  |  |  | 14.8 | 9.2 | 983.34752 | 11.13761 | 3.662393776 | 268.4986 | 671.3481 | 0.752541 | 1.39651
59.56 | 12.8228 | 181195 |  |  |  | 14.8 | 9.2 | 983.34752 | 11.14974 | 3.650264 | 269.3908 | 672.6102 | 0.7533605 | 1.399828
59.66 | 12.8433 | 182168 |  |  |  | 14.8 | 9.2 | 983.34752 | 11.16125 | 3.638748228 | 270.2434 | 674.0887 | 0.7541386 | 1.402987
59.76 | 12.864 | 183045 |  |  |  | 14.8 | 9.2 | 983.34752 | 11.17385 | 3.626146 | 271.1825 | 674.9881 | 0.7549901 | 1.406457
59.86 | 12.8852 | 184015 |  |  |  | 14.8 | 9.2 | 983.34752 | 11.1861 | 3.613903 | 272.1013 | 676.2739 | 0.7558174 | 1.409839
59.96 | 12.9058 | 184958 |  |  |  | 14.8 | 9.2 | 983.34752 | 11.19799 | 3.602009693 | 272.9997 | 677.5026 | 0.756621 | 1.413135
60.06 | 12.9264 | 185860 |  |  |  | 14.8 | 9.2 | 983.34752 | 11.21026169 | 3.58973831 | 273.9329 | 678.4873 | 0.7574501 | 1.416548
60.16 | 12.947 | 186804 |  |  |  | 14.8 | 9.2 | 983.34752 | 11.22215 | 3.577854734 | 274.8428 | 679.6759 | 0.7582531 | 1.419864
60.26 | 12.9677 | 187748 |  |  |  | 14.8 | 9.2 | 983.34752 | 11.23413 | 3.565871158 | 275.7664 | 680.8226 | 0.7590628 | 1.423219
60.36 | 12.9884 | 188639 |  |  |  | 14.8 | 9.2 | 983.34752 | 11.2466 | 3.553398 | 276.7344 | 681.6608 | 0.7599055 | 1.426723
60.46 | 13.009 | 189589 |  |  |  | 14.8 | 9.2 | 983.34752 | 11.25843 | 3.54157 | 277.6586 | 682.8133 | 0.7607047 | 1.430057
60.56 | 13.0297 | 190532 |  |  |  | 14.8 | 9.2 | 983.34752 | 11.27042 | 3.529577222 | 278.6021 | 683.8858 | 0.7615151 | 1.433449
60.66 | 13.0511 | 191490 |  |  |  | 14.8 | 9.2 | 983.34752 | 11.28298 | 3.517022915 | 279.5966 | 684.8797 | 0.7623633 | 1.437012
60.76 | 13.0718 | 192448 |  |  |  | 14.8 | 9.2 | 983.34752 | 11.29483 | 3.505168608 | 280.5421 | 685.9861 | 0.7631643 | 1.440389
60.86 | 13.0925 | 193400 |  |  |  | 14.8 | 9.2 | 983.34752 | 11.3067411 | 3.4932589 | 281.4986 | 687.0371 | 0.763969 | 1.443792
60.96 | 13.113 | 194295 |  |  |  | 14.8 | 9.2 | 983.34752 | 11.31898 | 3.481023 | 282.4881 | 687.7989 | 0.7647958 | 1.447301
61.06 | 13.1336 | 195231 |  |  |  | 14.8 | 9.2 | 983.34752 | 11.33093 | 3.469065 | 283.4618 | 688.7383 | 0.7656037 | 1.450742
61.16 | 13.1543 | 196170 |  |  |  | 14.8 | 9.2 | 983.34752 | 11.34296 | 3.457035695 | 284.4482 | 689.6511 | 0.7664165 | 1.454216
61.26 | 13.1749 | 197113 |  |  |  | 14.8 | 9.2 | 983.34752 | 11.35486 | 3.445143 | 285.4301 | 690.5824 | 0.7672201 | 1.457662
61.36 | 13.1957 | 197978 |  |  |  | 14.8 | 9.2 | 983.34752 | 11.36767 | 3.432329863 | 286.4956 | 691.0332 | 0.7680858 | 1.461388
61.46 | 13.2165 | 198917 |  |  |  | 14.8 | 9.2 | 983.34752 | 11.3798 | 3.4202 | 287.5117 | 691.8571 | 0.7689054 | 1.464928
61.56 | 13.2379 | 199861 |  |  |  | 14.8 | 9.2 | 983.34752 | 11.39248 | 3.407517 | 288.5819 | 692.5625 | 0.7697624 | 1.468643

## 6_230
Файл | C:\Testsystems\Metal\Tests\Зульфия\6\6\6_2\6_2.001.rez
Вид испытания | сжатие | 1
Дата | 22 Октябрь 2025 г. | 15:32
Скорость [мм/мин] | 10
Форма | Круглый | 0
Начальные размеры: [мм]
Диаметр | Толщина | Ширина | Длина | База | Расч.дл
9.2 |  |  | 14.9 | 11 | 14.9
Размеры после испытания: [мм]
[6 empty] | H0 | D0 | V | Hк
Количество точек | 620 |  |  |  |  | 14.8 | 9.2 | 983.34752 | 3.75
[16 empty] | А | η | Т
Время [с] | Перемещение [мм] | Усилие [Н] |  |  |  | H0 | D0 | V | ∆H оконч, мм | Hi оконч, мм | Si, мм2 | σi, МПа | ε | e |  | 273.67 | 0.1162 | 230
0 | 0 | 110 |  |  |  | 14.8 | 9.2 | 983.34752 | 0 | 14.8 | 66.4424 | 1.655569 | 0 | 0
0.1 | 0.0228 | 206 |  |  |  | 14.8 | 9.2 | 983.34752 | 0.020897899 | 14.7791 | 66.53635 | 3.096052 | 0.00141202 | 0.001413018
0.2 | 0.0823 | 548 |  |  |  | 14.8 | 9.2 | 983.34752 | 0.077240042 | 14.72276 | 66.79098 | 8.204701 | 0.005218922 | 0.005232588 | εi | δi
0.3 | 0.1426 | 934 |  |  |  | 14.8 | 9.2 | 983.34752 | 0.133975911 | 14.66602 | 67.04936 | 13.93004 | 0.009052426 | 0.009093649 | 10 | 357.6244
0.4 | 0.1829 | 1166 |  |  |  | 14.8 | 9.2 | 983.34752 | 0.172133739 | 14.62787 | 67.22426 | 17.34493 | 0.01163066 | 0.01169882 | 15 | 374.8772
0.5 | 0.2229 | 1423 |  |  |  | 14.8 | 9.2 | 983.34752 | 0.2097607295 | 14.59024 | 67.39763 | 21.1135 | 0.01417302 | 0.01427442 | 20 | 387.6206
0.6 | 0.2432 | 1553 |  |  |  | 14.8 | 9.2 | 983.34752 | 0.2288603745 | 14.57114 | 67.48597 | 23.01219 | 0.01546354 | 0.01558435 | 25 | 397.8028
0.7 | 0.2835 | 1827 |  |  |  | 14.8 | 9.2 | 983.34752 | 0.2666303955 | 14.53337 | 67.66136 | 27.00212 | 0.01801557 | 0.01817982 | 30 | 406.3205
0.8 | 0.3042 | 1972 |  |  |  | 14.8 | 9.2 | 983.34752 | 0.285991538 | 14.51401 | 67.75162 | 29.10632 | 0.01932375 | 0.0195129 | 35 | 413.6642
0.9 | 0.3244 | 2105 |  |  |  | 14.8 | 9.2 | 983.34752 | 0.3049634825 | 14.49504 | 67.84029 | 31.02876 | 0.02060564 | 0.0208209 | 40 | 420.1328
1 | 0.3446 | 2250 |  |  |  | 14.8 | 9.2 | 983.34752 | 0.323824625 | 14.47618 | 67.92868 | 33.12297 | 0.02188004 | 0.02212296 | 45 | 425.9224
1.1 | 0.3854 | 2583 |  |  |  | 14.8 | 9.2 | 983.34752 | 0.3615498695 | 14.43845 | 68.10617 | 37.92608 | 0.02442905 | 0.02473238 | 50 | 431.169
1.2 | 0.426 | 2943 |  |  |  | 14.8 | 9.2 | 983.34752 | 0.3988258095 | 14.40117 | 68.28245 | 43.10038 | 0.02694769 | 0.02731744 | 55 | 435.9707
1.3 | 0.4464 | 3111 |  |  |  | 14.8 | 9.2 | 983.34752 | 0.4176745815 | 14.38233 | 68.37194 | 45.50112 | 0.02822126 | 0.02862713 | 60 | 440.4011
1.4 | 0.4673 | 3248 |  |  |  | 14.8 | 9.2 | 983.34752 | 0.437309592 | 14.36269 | 68.46541 | 47.44001 | 0.02954795 | 0.02999328 | 65 | 444.5163
1.5 | 0.4876 | 3345 |  |  |  | 14.8 | 9.2 | 983.34752 | 0.4567139425 | 14.34329 | 68.55804 | 48.79078 | 0.03085905 | 0.03134522 | 70 | 448.3607
1.6 | 0.508 | 3426 |  |  |  | 14.8 | 9.2 | 983.34752 | 0.476366029 | 14.32363 | 68.6521 | 49.90379 | 0.03218689 | 0.03271628 | 75 | 451.9697
1.7 | 0.5283 | 3497 |  |  |  | 14.8 | 9.2 | 983.34752 | 0.4960104505 | 14.30399 | 68.74638 | 50.86813 | 0.03351422 | 0.03408869
1.8 | 0.5485 | 3565 |  |  |  | 14.8 | 9.2 | 983.34752 | 0.5155825725 | 14.28442 | 68.84058 | 51.78632 | 0.03483666 | 0.03545793
1.9 | 0.5687 | 3643 |  |  |  | 14.8 | 9.2 | 983.34752 | 0.5350623595 | 14.26494 | 68.93458 | 52.8472 | 0.03615286 | 0.03682257
2 | 0.589 | 3732 |  |  |  | 14.8 | 9.2 | 983.34752 | 0.554540578 | 14.24546 | 69.02884 | 54.06436 | 0.03746896 | 0.03818896
2.1 | 0.6305 | 3997 |  |  |  | 14.8 | 9.2 | 983.34752 | 0.5935937005 | 14.20641 | 69.2186 | 57.7446 | 0.04010768 | 0.04093417
2.2 | 0.6507 | 4148 |  |  |  | 14.8 | 9.2 | 983.34752 | 0.612399442 | 14.1876 | 69.31035 | 59.84676 | 0.04137834 | 0.0422588
2.3 | 0.671 | 4305 |  |  |  | 14.8 | 9.2 | 983.34752 | 0.6312497825 | 14.16875 | 69.40256 | 62.02941 | 0.04265201 | 0.04358833
2.4 | 0.7117 | 4612 |  |  |  | 14.8 | 9.2 | 983.34752 | 0.669115098 | 14.13088 | 69.58853 | 66.27529 | 0.04521048 | 0.04626436
2.5 | 0.7319 | 4783 |  |  |  | 14.8 | 9.2 | 983.34752 | 0.6877361695 | 14.11226 | 69.68035 | 68.64202 | 0.04646866 | 0.04758299
2.6 | 0.7512 | 5258 |  |  |  | 14.8 | 9.2 | 983.34752 | 0.702650257 | 14.09735 | 69.75407 | 75.37911 | 0.04747637 | 0.04864036
2.7 | 0.7714 | 5679 |  |  |  | 14.8 | 9.2 | 983.34752 | 0.7189629535 | 14.08104 | 69.83488 | 81.3204 | 0.04857858 | 0.04979818
2.8 | 0.7921 | 6442 |  |  |  | 14.8 | 9.2 | 983.34752 | 0.732617793 | 14.06738 | 69.90267 | 92.15671 | 0.0495012 | 0.05076838
2.9 | 0.8123 | 7505 |  |  |  | 14.8 | 9.2 | 983.34752 | 0.7430025825 | 14.057 | 69.95431 | 107.2843 | 0.05020288 | 0.05150687
3 | 0.8524 | 10066 |  |  |  | 14.8 | 9.2 | 983.34752 | 0.759455589 | 14.04054 | 70.03628 | 143.7255 | 0.05131457 | 0.05267801
3.1 | 0.8722 | 11370 |  |  |  | 14.8 | 9.2 | 983.34752 | 0.767215105 | 14.03278 | 70.07501 | 162.2547 | 0.05183886 | 0.05323081
3.2 | 0.8918 | 12760 |  |  |  | 14.8 | 9.2 | 983.34752 | 0.77398054 | 14.02601946 | 70.10881 | 182.0028 | 0.05229598 | 0.05371304
3.3 | 0.9116 | 14089 |  |  |  | 14.8 | 9.2 | 983.34752 | 0.7815092185 | 14.01849 | 70.14646 | 200.8512 | 0.05280468 | 0.05424995
3.4 | 0.9316 | 15506 |  |  |  | 14.8 | 9.2 | 983.34752 | 0.788425349 | 14.01157 | 70.18109 | 220.9427 | 0.05327198 | 0.05474343
3.5 | 0.9919 | 17756 |  |  |  | 14.8 | 9.2 | 983.34752 | 0.827949974 | 13.97205 | 70.37962 | 252.289 | 0.05594257 | 0.05756827
3.6 | 1.0118 | 18630 |  |  |  | 14.8 | 9.2 | 983.34752 | 0.839779895 | 13.96022 | 70.43926 | 264.4832 | 0.05674188 | 0.05841532
3.7 | 1.0317 | 19119 |  |  |  | 14.8 | 9.2 | 983.34752 | 0.8551647135 | 13.94484 | 70.51697 | 271.1262 | 0.0577814 | 0.05951797
3.8 | 1.0519 | 20404 |  |  |  | 14.8 | 9.2 | 983.34752 | 0.863499666 | 13.9365 | 70.55914 | 289.1758 | 0.05834457 | 0.06011586
3.9 | 1.0722 | 21309 |  |  |  | 14.8 | 9.2 | 983.34752 | 0.8754433485 | 13.92456 | 70.61966 | 301.7431 | 0.05915158 | 0.06097323
4 | 1.0925 | 22232 |  |  |  | 14.8 | 9.2 | 983.34752 | 0.887220828 | 13.91278 | 70.67945 | 314.5469 | 0.05994735 | 0.0618194
4.1 | 1.1136 | 23088 |  |  |  | 14.8 | 9.2 | 983.34752 | 0.900416952 | 13.89958 | 70.74655 | 326.3481 | 0.06083898 | 0.06276834
4.2 | 1.1342 | 23822 |  |  |  | 14.8 | 9.2 | 983.34752 | 0.914239563 | 13.88576 | 70.81697 | 336.3883 | 0.06177294 | 0.06376329
4.3 | 1.1547 | 24385 |  |  |  | 14.8 | 9.2 | 983.34752 | 0.9295411025 | 13.87046 | 70.8951 | 343.9589 | 0.06280683125 | 0.06486586
4.4 | 1.1753 | 24802 |  |  |  | 14.8 | 9.2 | 983.34752 | 0.946290733 | 13.85371 | 70.98081 | 349.4184 | 0.06393856 | 0.06607417
4.5 | 1.1955 | 24926 |  |  |  | 14.8 | 9.2 | 983.34752 | 0.965345779 | 13.83465 | 71.07858 | 350.6823 | 0.06522607 | 0.06745056
4.6 | 1.2163 | 19497 |  |  |  | 14.8 | 9.2 | 983.34752 | 1.036274 | 13.76373 | 71.44487 | 272.8957 | 0.07001854 | 0.07259063
4.7 | 1.2368 | 19651 |  |  |  | 14.8 | 9.2 | 983.34752 | 1.055352 | 13.74465 | 71.54403 | 274.67 | 0.0713076 | 0.0739777
4.8 | 1.2573 | 21374 |  |  |  | 14.8 | 9.2 | 983.34752 | 1.059943171 | 13.74006 | 71.56794 | 298.6533 | 0.07161778 | 0.07431176
4.9 | 1.2785 | 22089 |  |  |  | 14.8 | 9.2 | 983.34752 | 1.074541 | 13.72546 | 71.64405 | 308.3159 | 0.07260414 | 0.07537477
5 | 1.2989 | 23025 |  |  |  | 14.8 | 9.2 | 983.34752 | 1.086299 | 13.7137 | 71.70548 | 321.1052 | 0.07339856 | 0.07623175
5.1 | 1.3194 | 24047 |  |  |  | 14.8 | 9.2 | 983.34752 | 1.097362 | 13.70264 | 71.76337 | 335.0874 | 0.07414608 | 0.07703881
5.2 | 1.3399 | 24873 |  |  |  | 14.8 | 9.2 | 983.34752 | 1.110235 | 13.68976 | 71.83086 | 346.2718 | 0.07501589 | 0.07797872
5.3 | 1.3605 | 25513 |  |  |  | 14.8 | 9.2 | 983.34752 | 1.124926 | 13.67507 | 71.90802 | 354.8005 | 0.07600849 | 0.0790524
5.4 | 1.3807 | 25976 |  |  |  | 14.8 | 9.2 | 983.34752 | 1.140850604 | 13.65915 | 71.99186 | 360.8186 | 0.0770845 | 0.0802176
5.5 | 1.4014 | 26066 |  |  |  | 14.8 | 9.2 | 983.34752 | 1.160719589 | 13.63928 | 72.09673 | 361.5421 | 0.078427 | 0.08167329
5.6 | 1.422 | 26193 |  |  |  | 14.8 | 9.2 | 983.34752 | 1.180147 | 13.61985 | 72.19957 | 362.7861 | 0.07973966 | 0.08309867
5.7 | 1.4433 | 26416 |  |  |  | 14.8 | 9.2 | 983.34752 | 1.199387864 | 13.60061 | 72.30171 | 365.3579 | 0.08103972 | 0.08451238
5.8 | 1.4844 | 26859 |  |  |  | 14.8 | 9.2 | 983.34752 | 1.236397 | 13.5636 | 72.49899 | 370.4741 | 0.08354037 | 0.08723726
5.9 | 1.505 | 27019 |  |  |  | 14.8 | 9.2 | 983.34752 | 1.25552 | 13.54448 | 72.60135 | 372.1556 | 0.08483244 | 0.0886481
6 | 1.5256 | 27173 |  |  |  | 14.8 | 9.2 | 983.34752 | 1.274698 | 13.5253 | 72.70429 | 373.7468 | 0.08612825 | 0.09006503
6.1 | 1.5461 | 27325 |  |  |  | 14.8 | 9.2 | 983.34752 | 1.293795 | 13.50621 | 72.80709 | 375.3069 | 0.08741855 | 0.09147794
6.2 | 1.5667 | 27464 |  |  |  | 14.8 | 9.2 | 983.34752 | 1.313111156 | 13.48689 | 72.91137 | 376.6765 | 0.08872373 | 0.09290916
6.3 | 1.5872 | 27576 |  |  |  | 14.8 | 9.2 | 983.34752 | 1.332577004 | 13.46742 | 73.01675 | 377.6667 | 0.09003899 | 0.09435352
6.4 | 1.6085 | 27693 |  |  |  | 14.8 | 9.2 | 983.34752 | 1.352797 | 13.4472 | 73.12655 | 378.6997 | 0.09140518 | 0.09585603
6.5 | 1.6292 | 27822 |  |  |  | 14.8 | 9.2 | 983.34752 | 1.372305563 | 13.42769 | 73.23279 | 379.9118 | 0.09272335 | 0.09730786
6.6 | 1.6498 | 27974 |  |  |  | 14.8 | 9.2 | 983.34752 | 1.391502071 | 13.4085 | 73.33763 | 381.4413 | 0.09402041 | 0.0987385
6.7 | 1.6706 | 28126 |  |  |  | 14.8 | 9.2 | 983.34752 | 1.410898579 | 13.3891 | 73.44388 | 382.9591 | 0.09533099 | 0.1001861
6.8 | 1.6913 | 28258 |  |  |  | 14.8 | 9.2 | 983.34752 | 1.430379757 | 13.36962 | 73.55089 | 384.1966 | 0.09664728 | 0.1016422
6.9 | 1.7121 | 28383 |  |  |  | 14.8 | 9.2 | 983.34752 | 1.450026 | 13.34997 | 73.65913 | 385.329 | 0.0979747 | 0.1031127
7 | 1.7327 | 28511 |  |  |  | 14.8 | 9.2 | 983.34752 | 1.469444 | 13.33056 | 73.76643 | 386.5037 | 0.09928674 | 0.1045683
7.1 | 1.7534 | 28643 |  |  |  | 14.8 | 9.2 | 983.34752 | 1.488925 | 13.31108 | 73.87439 | 387.7257 | 0.100603 | 0.1060308
7.2 | 1.7746 | 28770 |  |  |  | 14.8 | 9.2 | 983.34752 | 1.508952205 | 13.29105 | 73.9857 | 388.8589 | 0.1019562 | 0.1075365
7.3 | 1.7952 | 28892 |  |  |  | 14.8 | 9.2 | 983.34752 | 1.528425718 | 13.27157 | 74.09426 | 389.9357 | 0.103272 | 0.1090027
7.4 | 1.8157 | 29001 |  |  |  | 14.8 | 9.2 | 983.34752 | 1.547919 | 13.25208 | 74.20325 | 390.8319 | 0.1045891 | 0.1104726
7.5 | 1.8362 | 29120 |  |  |  | 14.8 | 9.2 | 983.34752 | 1.56732048 | 13.23267952 | 74.31205 | 391.8611 | 0.1059 | 0.1119377
7.6 | 1.8568 | 29241 |  |  |  | 14.8 | 9.2 | 983.34752 | 1.586803 | 13.2132 | 74.42162 | 392.91 | 0.1072164 | 0.1134111
7.7 | 1.8774 | 29360 |  |  |  | 14.8 | 9.2 | 983.34752 | 1.60630444 | 13.19369556 | 74.53162 | 393.9268 | 0.1085341 | 0.1148881
7.8 | 1.8981 | 29471 |  |  |  | 14.8 | 9.2 | 983.34752 | 1.62598 | 13.17402 | 74.64293 | 394.8264 | 0.1098635 | 0.1163804
7.9 | 1.9187 | 29589 |  |  |  | 14.8 | 9.2 | 983.34752 | 1.64549 | 13.15451 | 74.75364 | 395.8202 | 0.1111818 | 0.1178625
8 | 1.9401 | 29709 |  |  |  | 14.8 | 9.2 | 983.34752 | 1.665782 | 13.13422 | 74.86913 | 396.8124 | 0.1125528 | 0.1194063
8.1 | 1.9607 | 29822 |  |  |  | 14.8 | 9.2 | 983.34752 | 1.685338563 | 13.11466 | 74.98078 | 397.7286 | 0.1138742 | 0.1208964
8.2 | 1.9814 | 29937 |  |  |  | 14.8 | 9.2 | 983.34752 | 1.704977 | 13.09502 | 75.09322 | 398.6645 | 0.1152011 | 0.1223949
8.3 | 2.0022 | 30054 |  |  |  | 14.8 | 9.2 | 983.34752 | 1.724696391 | 13.0753 | 75.20648 | 399.6198 | 0.1165335 | 0.123902
8.4 | 2.0228 | 30164 |  |  |  | 14.8 | 9.2 | 983.34752 | 1.744280706 | 13.05572 | 75.31929 | 400.4817 | 0.1178568 | 0.1254009
8.5 | 2.0435 | 30277 |  |  |  | 14.8 | 9.2 | 983.34752 | 1.763937 | 13.03606 | 75.43286 | 401.3768 | 0.119185 | 0.1269076
8.6 | 2.0641 | 30392 |  |  |  | 14.8 | 9.2 | 983.34752 | 1.783475468 | 13.01652 | 75.54609 | 402.2975 | 0.1205051 | 0.1284075
8.7 | 2.0847 | 30500 |  |  |  | 14.8 | 9.2 | 983.34752 | 1.80307825 | 12.99692175 | 75.66003 | 403.119 | 0.1218296 | 0.1299146
8.8 | 2.1055 | 30612 |  |  |  | 14.8 | 9.2 | 983.34752 | 1.822844098 | 12.97716 | 75.77527 | 403.984 | 0.1231651 | 0.1314366
8.9 | 2.1294 | 30742 |  |  |  | 14.8 | 9.2 | 983.34752 | 1.845543743 | 12.95446 | 75.90805 | 404.99 | 0.1246989 | 0.1331873
9 | 2.1502 | 30852 |  |  |  | 14.8 | 9.2 | 983.34752 | 1.865328058 | 12.93467 | 76.02416 | 405.8184 | 0.1260357 | 0.1347157
9.1 | 2.171 | 30958 |  |  |  | 14.8 | 9.2 | 983.34752 | 1.885149307 | 12.91485 | 76.14084 | 406.5887 | 0.127375 | 0.1362493
9.2 | 2.1918 | 31070 |  |  |  | 14.8 | 9.2 | 983.34752 | 1.904915155 | 12.89508 | 76.25755 | 407.4351 | 0.1287105 | 0.137781
9.3 | 2.2125 | 31179 |  |  |  | 14.8 | 9.2 | 983.34752 | 1.924609 | 12.87539 | 76.37419 | 408.24 | 0.1300411 | 0.1393093
9.4 | 2.2333 | 31291 |  |  |  | 14.8 | 9.2 | 983.34752 | 1.944375 | 12.85563 | 76.49161 | 409.0775 | 0.1313767 | 0.1408457
9.5 | 2.254 | 31394 |  |  |  | 14.8 | 9.2 | 983.34752 | 1.964123501 | 12.83588 | 76.6093 | 409.7936 | 0.132711 | 0.1423831
9.6 | 2.2957 | 31610 |  |  |  | 14.8 | 9.2 | 983.34752 | 2.003829065 | 12.79617 | 76.84701 | 411.3367 | 0.1353939 | 0.1454812
9.7 | 2.3164 | 31720 |  |  |  | 14.8 | 9.2 | 983.34752 | 2.02351338 | 12.77648662 | 76.96541 | 412.1332 | 0.1367239 | 0.1470207
9.8 | 2.3371 | 31822 |  |  |  | 14.8 | 9.2 | 983.34752 | 2.043271563 | 12.75673 | 77.08462 | 412.8191 | 0.1380589 | 0.1485683
9.9 | 2.3578 | 31928 |  |  |  | 14.8 | 9.2 | 983.34752 | 2.062992812 | 12.73701 | 77.20397 | 413.5539 | 0.1393914 | 0.1501155
10 | 2.3785 | 32033 |  |  |  | 14.8 | 9.2 | 983.34752 | 2.082723 | 12.71728 | 77.32375 | 414.2712 | 0.1407245 | 0.1516657
10.1 | 2.3993 | 32139 |  |  |  | 14.8 | 9.2 | 983.34752 | 2.102545 | 12.69746 | 77.44446 | 414.9942 | 0.1420638 | 0.1532256
10.2 | 2.42 | 32243 |  |  |  | 14.8 | 9.2 | 983.34752 | 2.122284 | 12.67772 | 77.56504 | 415.6899 | 0.1433976 | 0.1547814
10.3 | 2.4414 | 32358 |  |  |  | 14.8 | 9.2 | 983.34752 | 2.142622407 | 12.65738 | 77.68967 | 416.5032 | 0.1447718 | 0.1563869
10.4 | 2.4621 | 32459 |  |  |  | 14.8 | 9.2 | 983.34752 | 2.16239 | 12.63761 | 77.81119 | 417.1508 | 0.1461074 | 0.1579499
10.5 | 2.4828 | 32566 |  |  |  | 14.8 | 9.2 | 983.34752 | 2.182101839 | 12.6179 | 77.93275 | 417.8731 | 0.1474393 | 0.1595109
10.6 | 2.5034 | 32673 |  |  |  | 14.8 | 9.2 | 983.34752 | 2.201714 | 12.59829 | 78.05407 | 418.5944 | 0.1487644 | 0.1610664
10.7 | 2.5241 | 32773 |  |  |  | 14.8 | 9.2 | 983.34752 | 2.221491 | 12.57851 | 78.17679 | 419.2165 | 0.1501007 | 0.1626374
10.8 | 2.5446 | 32878 |  |  |  | 14.8 | 9.2 | 983.34752 | 2.241020987 | 12.55898 | 78.29836 | 419.9066 | 0.1514203 | 0.1641913
10.9 | 2.5855 | 33084 |  |  |  | 14.8 | 9.2 | 983.34752 | 2.280018886 | 12.51998 | 78.54225 | 421.2255 | 0.1540553 | 0.1673013
11 | 2.6063 | 33188 |  |  |  | 14.8 | 9.2 | 983.34752 | 2.299858602 | 12.50014 | 78.66691 | 421.88 | 0.1553959 | 0.1688872
11.1 | 2.6275 | 33295 |  |  |  | 14.8 | 9.2 | 983.34752 | 2.320071 | 12.47993 | 78.79432 | 422.5559 | 0.1567615 | 0.1705055
11.2 | 2.6482 | 33398 |  |  |  | 14.8 | 9.2 | 983.34752 | 2.339819567 | 12.46018 | 78.9192 | 423.1923 | 0.1580959 | 0.1720892
11.3 | 2.669 | 33503 |  |  |  | 14.8 | 9.2 | 983.34752 | 2.35965 | 12.44035 | 79.045 | 423.8472 | 0.1594358 | 0.173682
11.4 | 2.6898 | 33601 |  |  |  | 14.8 | 9.2 | 983.34752 | 2.379545 | 12.42045 | 79.17162 | 424.4071 | 0.1607801 | 0.1752825
11.5 | 2.7106 | 33707 |  |  |  | 14.8 | 9.2 | 983.34752 | 2.399366 | 12.40063 | 79.29817 | 425.0666 | 0.1621194 | 0.1768796
11.6 | 2.7313 | 33815 |  |  |  | 14.8 | 9.2 | 983.34752 | 2.419069 | 12.38093 | 79.42436 | 425.751 | 0.1634506 | 0.1784697
11.7 | 2.752 | 33917 |  |  |  | 14.8 | 9.2 | 983.34752 | 2.438827 | 12.36117 | 79.55131 | 426.3537 | 0.1647856 | 0.1800669
11.8 | 2.7728 | 34015 |  |  |  | 14.8 | 9.2 | 983.34752 | 2.458722 | 12.34128 | 79.67956 | 426.8975 | 0.1661299 | 0.1816776
11.9 | 2.7941 | 34123 |  |  |  | 14.8 | 9.2 | 983.34752 | 2.479025 | 12.32097 | 79.81085 | 427.5484 | 0.1675017 | 0.1833241
12 | 2.8147 | 34218 |  |  |  | 14.8 | 9.2 | 983.34752 | 2.498748097 | 12.30125 | 79.93882 | 428.0524 | 0.1688343 | 0.1849261
12.1 | 2.8354 | 34320 |  |  |  | 14.8 | 9.2 | 983.34752 | 2.51850628 | 12.28149372 | 80.06742 | 428.6388 | 0.1701693 | 0.1865336
12.2 | 2.8561 | 34423 |  |  |  | 14.8 | 9.2 | 983.34752 | 2.538255 | 12.26174 | 80.19638 | 429.2338 | 0.1715037 | 0.1881429
12.3 | 2.8768 | 34524 |  |  |  | 14.8 | 9.2 | 983.34752 | 2.558022646 | 12.24198 | 80.32587 | 429.7992 | 0.1728394 | 0.1897564
12.4 | 2.8975 | 34621 |  |  |  | 14.8 | 9.2 | 983.34752 | 2.577827 | 12.22217 | 80.45603 | 430.3096 | 0.1741775 | 0.1913754
12.5 | 2.9183 | 34724 |  |  |  | 14.8 | 9.2 | 983.34752 | 2.597675946 | 12.20232 | 80.5869 | 430.8889 | 0.175518645 | 0.1930008
12.6 | 2.9392 | 34828 |  |  |  | 14.8 | 9.2 | 983.34752 | 2.617615662 | 12.18238 | 80.71881 | 431.4732 | 0.1768659 | 0.1946362
12.7 | 2.9604 | 34929 |  |  |  | 14.8 | 9.2 | 983.34752 | 2.637883 | 12.16212 | 80.85332 | 432.0045 | 0.1782353 | 0.1963012
12.8 | 2.9811 | 35032 |  |  |  | 14.8 | 9.2 | 983.34752 | 2.657632028 | 12.14237 | 80.98482 | 432.5749 | 0.1795697 | 0.1979264
12.9 | 3.0018 | 35132 |  |  |  | 14.8 | 9.2 | 983.34752 | 2.677408678 | 12.12259 | 81.11694 | 433.1031 | 0.180906 | 0.1995564
13 | 3.0225 | 35230 |  |  |  | 14.8 | 9.2 | 983.34752 | 2.697203795 | 12.1028 | 81.24961 | 433.6021 | 0.1822435 | 0.2011907
13.1 | 3.0431 | 35331 |  |  |  | 14.8 | 9.2 | 983.34752 | 2.716871 | 12.08313 | 81.38186 | 434.1385 | 0.1835724 | 0.202817
13.2 | 3.0637 | 35430 |  |  |  | 14.8 | 9.2 | 983.34752 | 2.736557095 | 12.06344 | 81.51467 | 434.6457 | 0.1849025 | 0.2044475
13.3 | 3.0843 | 35527 |  |  |  | 14.8 | 9.2 | 983.34752 | 2.756261 | 12.04374 | 81.64803 | 435.1238 | 0.1862339 | 0.2060823
13.4 | 3.105 | 35630 |  |  |  | 14.8 | 9.2 | 983.34752 | 2.776010395 | 12.02399 | 81.78213 | 435.6697 | 0.1875683 | 0.2077234
13.5 | 3.1263 | 35731 |  |  |  | 14.8 | 9.2 | 983.34752 | 2.796378 | 12.00362 | 81.9209 | 436.1646 | 0.1889444 | 0.2094187
13.6 | 3.147 | 35834 |  |  |  | 14.8 | 9.2 | 983.34752 | 2.816126761 | 11.98387 | 82.0559 | 436.7023 | 0.1902788 | 0.2110653
13.7 | 3.1679 | 35936 |  |  |  | 14.8 | 9.2 | 983.34752 | 2.836084944 | 11.96392 | 82.19279 | 437.216 | 0.1916274 | 0.2127321
13.8 | 3.1886 | 36040 |  |  |  | 14.8 | 9.2 | 983.34752 | 2.85582466 | 11.94417534 | 82.32862 | 437.7578 | 0.1929611 | 0.2143834
13.9 | 3.2093 | 36137 |  |  |  | 14.8 | 9.2 | 983.34752 | 2.875629 | 11.92437 | 82.46536 | 438.2082 | 0.1942993 | 0.2160429
14 | 3.2299 | 36238 |  |  |  | 14.8 | 9.2 | 983.34752 | 2.895296427 | 11.9047 | 82.6016 | 438.7082 | 0.1956281 | 0.2176936
14.1 | 3.2506 | 36339 |  |  |  | 14.8 | 9.2 | 983.34752 | 2.915064 | 11.88494 | 82.73898 | 439.2005 | 0.1969638 | 0.2193555
14.2 | 3.2712 | 36438 |  |  |  | 14.8 | 9.2 | 983.34752 | 2.934749727 | 11.86525 | 82.87626 | 439.6675 | 0.1982939 | 0.2210132
14.3 | 3.2925 | 36543 |  |  |  | 14.8 | 9.2 | 983.34752 | 2.95508 | 11.84492 | 83.0185 | 440.179 | 0.1996676 | 0.2227281
14.4 | 3.3131 | 36645 |  |  |  | 14.8 | 9.2 | 983.34752 | 2.974738 | 11.82526 | 83.15651 | 440.675 | 0.2009958 | 0.2243891
14.5 | 3.3339 | 36738 |  |  |  | 14.8 | 9.2 | 983.34752 | 2.994679677 | 11.80532 | 83.29698 | 441.0484 | 0.2023432 | 0.2260769
14.6 | 3.3546 | 36838 |  |  |  | 14.8 | 9.2 | 983.34752 | 3.014456327 | 11.78554 | 83.43676 | 441.5081 | 0.2036795 | 0.2277535
14.7 | 3.3754 | 36946 |  |  |  | 14.8 | 9.2 | 983.34752 | 3.034259109 | 11.76574 | 83.57719 | 442.0584 | 0.2050175 | 0.2294352
14.8 | 3.3962 | 37043 |  |  |  | 14.8 | 9.2 | 983.34752 | 3.054163 | 11.74584 | 83.71882 | 442.4692 | 0.2063624 | 0.2311283
14.9 | 3.417 | 37138 |  |  |  | 14.8 | 9.2 | 983.34752 | 3.074086277 | 11.72591 | 83.86106 | 442.8516 | 0.2077085 | 0.2328259
15 | 3.4377 | 37231 |  |  |  | 14.8 | 9.2 | 983.34752 | 3.093928 | 11.70607 | 84.0032 | 443.2093 | 0.2090492 | 0.2345195
15.1 | 3.4592 | 37336 |  |  |  | 14.8 | 9.2 | 983.34752 | 3.114458044 | 11.68554 | 84.15078 | 443.6798 | 0.2104364 | 0.2362748
15.2 | 3.48 | 37443 |  |  |  | 14.8 | 9.2 | 983.34752 | 3.13427 | 11.66573 | 84.2937 | 444.1969 | 0.211775 | 0.2379717
15.3 | 3.5007 | 37547 |  |  |  | 14.8 | 9.2 | 983.34752 | 3.15401 | 11.64599 | 84.43657 | 444.677 | 0.2131088 | 0.2396652
15.4 | 3.5415 | 37743 |  |  |  | 14.8 | 9.2 | 983.34752 | 3.193 | 11.607 | 84.72021 | 445.5017 | 0.2157432 | 0.2430188
15.5 | 3.5621 | 37843 |  |  |  | 14.8 | 9.2 | 983.34752 | 3.212677 | 11.58732 | 84.86408 | 445.9248 | 0.2170727 | 0.2447155
15.6 | 3.5827 | 37945 |  |  |  | 14.8 | 9.2 | 983.34752 | 3.232335 | 11.56767 | 85.0083 | 446.3682 | 0.218401 | 0.2464135
15.7 | 3.6034 | 38050 |  |  |  | 14.8 | 9.2 | 983.34752 | 3.252065325 | 11.54793 | 85.15354 | 446.8399 | 0.2197341 | 0.2481206
15.8 | 3.6247 | 38157 |  |  |  | 14.8 | 9.2 | 983.34752 | 3.272377 | 11.52762 | 85.30358 | 447.3083 | 0.2211066 | 0.2498811
15.9 | 3.6455 | 38261 |  |  |  | 14.8 | 9.2 | 983.34752 | 3.292217 | 11.50778 | 85.45065 | 447.7555 | 0.2224471 | 0.2516036
16 | 3.6663 | 38363 |  |  |  | 14.8 | 9.2 | 983.34752 | 3.312075 | 11.48792 | 85.59836 | 448.1745 | 0.2237889 | 0.2533307
16.1 | 3.687 | 38461 |  |  |  | 14.8 | 9.2 | 983.34752 | 3.33187 | 11.46813 | 85.74611 | 448.5451 | 0.2251264 | 0.2550553
16.2 | 3.7077 | 38565 |  |  |  | 14.8 | 9.2 | 983.34752 | 3.35161 | 11.44839 | 85.89396 | 448.9839 | 0.2264601 | 0.2567781
16.3 | 3.7283 | 38669 |  |  |  | 14.8 | 9.2 | 983.34752 | 3.37125 | 11.42875 | 86.04156 | 449.4223 | 0.2277871 | 0.2584951
16.4 | 3.7489 | 38769 |  |  |  | 14.8 | 9.2 | 983.34752 | 3.390926 | 11.40907 | 86.18995 | 449.8088 | 0.2291167 | 0.2602182
16.5 | 3.7695 | 38866 |  |  |  | 14.8 | 9.2 | 983.34752 | 3.410630789 | 11.38937 | 86.33907 | 450.1554 | 0.230448 | 0.2619468
16.6 | 3.7908 | 38975 |  |  |  | 14.8 | 9.2 | 983.34752 | 3.430924 | 11.36908 | 86.49318 | 450.6136 | 0.2318192 | 0.2637302
16.7 | 3.8114 | 39074 |  |  |  | 14.8 | 9.2 | 983.34752 | 3.450610221 | 11.34939 | 86.64321 | 450.9759 | 0.2331493 | 0.2654632
16.8 | 3.832 | 39177 |  |  |  | 14.8 | 9.2 | 983.34752 | 3.470259 | 11.32974 | 86.79347 | 451.3819 | 0.234477 | 0.267196
16.9 | 3.8526 | 39278 |  |  |  | 14.8 | 9.2 | 983.34752 | 3.489926587 | 11.31007 | 86.9444 | 451.76 | 0.2358059 | 0.2689334
17 | 3.8733 | 39383 |  |  |  | 14.8 | 9.2 | 983.34752 | 3.509657 | 11.29034 | 87.09634 | 452.1775 | 0.237139 | 0.2706794
17.1 | 3.8939 | 39479 |  |  |  | 14.8 | 9.2 | 983.34752 | 3.529371 | 11.27063 | 87.24868 | 452.4882 | 0.238471 | 0.272427
17.2 | 3.9146 | 39581 |  |  |  | 14.8 | 9.2 | 983.34752 | 3.549129 | 11.25087 | 87.4019 | 452.862 | 0.239806 | 0.2741816
17.3 | 3.9354 | 39687 |  |  |  | 14.8 | 9.2 | 983.34752 | 3.56895 | 11.23105 | 87.55615 | 453.2748 | 0.2411453 | 0.2759449
17.4 | 3.9567 | 39791 |  |  |  | 14.8 | 9.2 | 983.34752 | 3.58929 | 11.21071 | 87.71501 | 453.6396 | 0.2425196 | 0.2777576
17.5 | 3.9775 | 39895 |  |  |  | 14.8 | 9.2 | 983.34752 | 3.60913 | 11.19087 | 87.87051 | 454.0203 | 0.2438601 | 0.2795289
17.6 | 3.9982 | 39991 |  |  |  | 14.8 | 9.2 | 983.34752 | 3.628943 | 11.17106 | 88.02636 | 454.3071 | 0.2451989 | 0.281301
17.7 | 4.019 | 40095 |  |  |  | 14.8 | 9.2 | 983.34752 | 3.648783 | 11.15122 | 88.18298 | 454.6796 | 0.2465394 | 0.2830785
17.8 | 4.0397 | 40196 |  |  |  | 14.8 | 9.2 | 983.34752 | 3.668550234 | 11.13145 | 88.33957 | 455.0169 | 0.247875 | 0.2848528
17.9 | 4.0603 | 40300 |  |  |  | 14.8 | 9.2 | 983.34752 | 3.68818995 | 11.11181005 | 88.49571 | 455.3893 | 0.249202 | 0.2866187
18 | 4.0808 | 40400 |  |  |  | 14.8 | 9.2 | 983.34752 | 3.7077666 | 11.0922334 | 88.6519 | 455.715 | 0.2505248 | 0.288382
18.1 | 4.1015 | 40503 |  |  |  | 14.8 | 9.2 | 983.34752 | 3.727516 | 11.07248 | 88.81002 | 456.0634 | 0.2518592 | 0.290164
18.2 | 4.1228 | 40607 |  |  |  | 14.8 | 9.2 | 983.34752 | 3.747855 | 11.05214 | 88.97346 | 456.3945 | 0.2532335 | 0.2920027
18.3 | 4.1436 | 40710 |  |  |  | 14.8 | 9.2 | 983.34752 | 3.767704215 | 11.0323 | 89.13353 | 456.7305 | 0.2545746 | 0.2938002
18.4 | 4.1644 | 40813 |  |  |  | 14.8 | 9.2 | 983.34752 | 3.787553 | 11.01245 | 89.29419 | 457.0622 | 0.2559158 | 0.295601
18.5 | 4.1852 | 40917 |  |  |  | 14.8 | 9.2 | 983.34752 | 3.807393 | 10.99261 | 89.45535 | 457.4014 | 0.2572563 | 0.2974042
18.6 | 4.2058 | 41015 |  |  |  | 14.8 | 9.2 | 983.34752 | 3.827088 | 10.97291 | 89.61591 | 457.6754 | 0.258587 | 0.2991975
18.7 | 4.2264 | 41121 |  |  |  | 14.8 | 9.2 | 983.34752 | 3.846709 | 10.95329 | 89.77645 | 458.0377 | 0.2599128 | 0.3009872
18.8 | 4.2471 | 41223 |  |  |  | 14.8 | 9.2 | 983.34752 | 3.866467 | 10.93353 | 89.93868 | 458.3456 | 0.2612478 | 0.3027927
18.9 | 4.2677 | 41329 |  |  |  | 14.8 | 9.2 | 983.34752 | 3.886089 | 10.91391 | 90.10038 | 458.6995 | 0.2625736 | 0.3045889
19 | 4.289 | 41432 |  |  |  | 14.8 | 9.2 | 983.34752 | 3.906437628 | 10.89356 | 90.26868 | 458.9853 | 0.2639485 | 0.3064552
19.1 | 4.3096 | 41533 |  |  |  | 14.8 | 9.2 | 983.34752 | 3.926105 | 10.87389 | 90.43195 | 459.2735 | 0.2652774 | 0.3082622
19.2 | 4.3302 | 41631 |  |  |  | 14.8 | 9.2 | 983.34752 | 3.9458 | 10.8542 | 90.59604 | 459.5234 | 0.2666081 | 0.3100751
19.3 | 4.3509 | 41730 |  |  |  | 14.8 | 9.2 | 983.34752 | 3.965586045 | 10.83441 | 90.76149 | 459.7765 | 0.267945 | 0.3118996
19.4 | 4.3716 | 41831 |  |  |  | 14.8 | 9.2 | 983.34752 | 3.985353 | 10.81465 | 90.92738 | 460.0484 | 0.2692806 | 0.3137258
19.5 | 4.3923 | 41924 |  |  |  | 14.8 | 9.2 | 983.34752 | 4.005194746 | 10.79481 | 91.09451 | 460.2253 | 0.2706213 | 0.3155622
19.6 | 4.4129 | 42024 |  |  |  | 14.8 | 9.2 | 983.34752 | 4.024871396 | 10.77513 | 91.26086 | 460.4822 | 0.27195077 | 0.3173866
19.7 | 4.4336 | 42129 |  |  |  | 14.8 | 9.2 | 983.34752 | 4.044602 | 10.7554 | 91.42828 | 460.7874 | 0.2732839 | 0.3192194
19.8 | 4.4549 | 42232 |  |  |  | 14.8 | 9.2 | 983.34752 | 4.064950828 | 10.73505 | 91.60159 | 461.0401 | 0.2746588 | 0.3211132
19.9 | 4.4756 | 42338 |  |  |  | 14.8 | 9.2 | 983.34752 | 4.084672077 | 10.71533 | 91.77018 | 461.3481 | 0.2759914 | 0.3229519
20 | 4.4963 | 42443 |  |  |  | 14.8 | 9.2 | 983.34752 | 4.104403 | 10.6956 | 91.93947 | 461.6407 | 0.2773245 | 0.324795
20.1 | 4.5169 | 42541 |  |  |  | 14.8 | 9.2 | 983.34752 | 4.124098 | 10.6759 | 92.10908 | 461.8546 | 0.2786552 | 0.3266381
20.2 | 4.5375 | 42642 |  |  |  | 14.8 | 9.2 | 983.34752 | 4.143765093 | 10.65623 | 92.27908 | 462.0983 | 0.2799841 | 0.328482
20.3 | 4.5582 | 42748 |  |  |  | 14.8 | 9.2 | 983.34752 | 4.163486342 | 10.63651 | 92.45017 | 462.3896 | 0.2813166 | 0.3303344
20.4 | 4.5788 | 42858 |  |  |  | 14.8 | 9.2 | 983.34752 | 4.183070657 | 10.61693 | 92.62071 | 462.7259 | 0.2826399 | 0.3321773
20.5 | 4.5995 | 42958 |  |  |  | 14.8 | 9.2 | 983.34752 | 4.202847307 | 10.59715 | 92.79356 | 462.9416 | 0.2839762 | 0.3340418
20.6 | 4.6207 | 43064 |  |  |  | 14.8 | 9.2 | 983.34752 | 4.223068556 | 10.57693 | 92.97096 | 463.1984 | 0.28534247 | 0.3359518
20.7 | 4.6414 | 43164 |  |  |  | 14.8 | 9.2 | 983.34752 | 4.242845206 | 10.55715 | 93.14513 | 463.4059 | 0.2866787 | 0.3378234
20.8 | 4.6622 | 43270 |  |  |  | 14.8 | 9.2 | 983.34752 | 4.262666455 | 10.53733 | 93.32034 | 463.6717 | 0.288018 | 0.3397027
20.9 | 4.683 | 43376 |  |  |  | 14.8 | 9.2 | 983.34752 | 4.282487704 | 10.51751 | 93.49621 | 463.9333 | 0.2893573 | 0.3415855
21 | 4.7038 | 43480 |  |  |  | 14.8 | 9.2 | 983.34752 | 4.30232742 | 10.49767258 | 93.67291 | 464.1684 | 0.2906978 | 0.3434736
21.1 | 4.7245 | 43579 |  |  |  | 14.8 | 9.2 | 983.34752 | 4.322113 | 10.47789 | 93.8498 | 464.3484 | 0.2920347 | 0.3453602
21.2 | 4.7452 | 43680 |  |  |  | 14.8 | 9.2 | 983.34752 | 4.34188072 | 10.45811928 | 94.02719 | 464.5465 | 0.2933703 | 0.3472485
21.3 | 4.7658 | 43782 |  |  |  | 14.8 | 9.2 | 983.34752 | 4.361538903 | 10.43846 | 94.20426 | 464.756 | 0.2946986 | 0.34913
21.4 | 4.7871 | 43886 |  |  |  | 14.8 | 9.2 | 983.34752 | 4.381878619 | 10.41812 | 94.38818 | 464.9523 | 0.2960729 | 0.3510805
21.5 | 4.8078 | 43991 |  |  |  | 14.8 | 9.2 | 983.34752 | 4.401609 | 10.39839 | 94.56728 | 465.182 | 0.297406 | 0.3529761
21.6 | 4.8284 | 44096 |  |  |  | 14.8 | 9.2 | 983.34752 | 4.421239584 | 10.37876 | 94.74614 | 465.4121 | 0.2987324 | 0.3548657
21.7 | 4.849 | 44195 |  |  |  | 14.8 | 9.2 | 983.34752 | 4.440925 | 10.35907 | 94.92619 | 465.5722 | 0.3000625 | 0.3567643
21.8 | 4.8697 | 44303 |  |  |  | 14.8 | 9.2 | 983.34752 | 4.460628 | 10.33937 | 95.10709 | 465.8223 | 0.3013938 | 0.3586681
21.9 | 4.8903 | 44412 |  |  |  | 14.8 | 9.2 | 983.34752 | 4.480221798 | 10.31978 | 95.28766 | 466.0834 | 0.3027177 | 0.3605649
22 | 4.9111 | 44520 |  |  |  | 14.8 | 9.2 | 983.34752 | 4.50002458 | 10.29997542 | 95.47086 | 466.3203 | 0.3040557 | 0.3624857
22.1 | 4.9317 | 44619 |  |  |  | 14.8 | 9.2 | 983.34752 | 4.51971 | 10.28029 | 95.65368 | 466.464 | 0.3053858 | 0.3643988
22.2 | 4.953 | 44731 |  |  |  | 14.8 | 9.2 | 983.34752 | 4.539976 | 10.26002 | 95.84262 | 466.713 | 0.3067552 | 0.366372
22.3 | 4.9736 | 44832 |  |  |  | 14.8 | 9.2 | 983.34752 | 4.559643728 | 10.24036 | 96.02669 | 466.8702 | 0.308084 | 0.3682908
22.4 | 4.9943 | 44939 |  |  |  | 14.8 | 9.2 | 983.34752 | 4.579356 | 10.22064 | 96.21189 | 467.0836 | 0.3094159 | 0.3702176
22.5 | 5.015 | 45046 |  |  |  | 14.8 | 9.2 | 983.34752 | 4.599067759 | 10.20093 | 96.39781 | 467.2928 | 0.3107478 | 0.3721481
22.6 | 5.0357 | 45151 |  |  |  | 14.8 | 9.2 | 983.34752 | 4.618798 | 10.1812 | 96.58462 | 467.4761 | 0.312081 | 0.3740841
22.7 | 5.0564 | 45253 |  |  |  | 14.8 | 9.2 | 983.34752 | 4.638556 | 10.16144 | 96.77242 | 467.6229 | 0.313416 | 0.3760267
22.8 | 5.077 | 45360 |  |  |  | 14.8 | 9.2 | 983.34752 | 4.65816844 | 10.14183156 | 96.95956 | 467.8239 | 0.3147411 | 0.3779586
22.9 | 5.0976 | 45465 |  |  |  | 14.8 | 9.2 | 983.34752 | 4.677799 | 10.1222 | 97.1476 | 467.9992 | 0.3160675 | 0.379896
23 | 5.1189 | 45574 |  |  |  | 14.8 | 9.2 | 983.34752 | 4.698092471 | 10.10191 | 97.34276 | 468.1807 | 0.3174387 | 0.3819029
23.1 | 5.1397 | 45685 |  |  |  | 14.8 | 9.2 | 983.34752 | 4.717868 | 10.08213 | 97.53368 | 468.4023 | 0.3187748 | 0.3838624
23.2 | 5.1604 | 45793 |  |  |  | 14.8 | 9.2 | 983.34752 | 4.73757 | 10.06243 | 97.72466 | 468.5921 | 0.3201061 | 0.3858185
23.3 | 5.1811 | 45899 |  |  |  | 14.8 | 9.2 | 983.34752 | 4.757292 | 10.04271 | 97.91657 | 468.7562 | 0.3214386 | 0.3877803
23.4 | 5.2018 | 45999 |  |  |  | 14.8 | 9.2 | 983.34752 | 4.777068 | 10.02293 | 98.10977 | 468.8524 | 0.3227749 | 0.3897515
23.5 | 5.2225 | 46105 |  |  |  | 14.8 | 9.2 | 983.34752 | 4.796789 | 10.00321 | 98.30319 | 469.0082 | 0.3241074 | 0.3917211
23.6 | 5.2432 | 46213 |  |  |  | 14.8 | 9.2 | 983.34752 | 4.816492 | 9.983508 | 98.4972 | 469.1809 | 0.3254387 | 0.3936927
23.7 | 5.2639 | 46324 |  |  |  | 14.8 | 9.2 | 983.34752 | 4.836167346 | 9.963832654 | 98.69169 | 469.3809 | 0.3267681 | 0.3956654
23.8 | 5.2853 | 46433 |  |  |  | 14.8 | 9.2 | 983.34752 | 4.856561 | 9.943439 | 98.89411 | 469.5224 | 0.328146 | 0.3977142
23.9 | 5.3059 | 46541 |  |  |  | 14.8 | 9.2 | 983.34752 | 4.876164 | 9.923836 | 99.08945 | 469.6867 | 0.3294705 | 0.3996876
24 | 5.3266 | 46645 |  |  |  | 14.8 | 9.2 | 983.34752 | 4.895903 | 9.904097 | 99.28695 | 469.7999 | 0.3308043 | 0.4016787
24.1 | 5.3474 | 46760 |  |  |  | 14.8 | 9.2 | 983.34752 | 4.91564154 | 9.88435846 | 99.48521 | 470.0196 | 0.3321379 | 0.4036736
24.2 | 5.3681 | 46875 |  |  |  | 14.8 | 9.2 | 983.34752 | 4.93528 | 9.86472 | 99.68326 | 470.2394 | 0.3334648 | 0.4056624
24.3 | 5.3889 | 46994 |  |  |  | 14.8 | 9.2 | 983.34752 | 4.954980901 | 9.845019099 | 99.88274 | 470.4917 | 0.334796 | 0.4076615
24.4 | 5.4096 | 47111 |  |  |  | 14.8 | 9.2 | 983.34752 | 4.974601 | 9.825399 | 100.0822 | 470.7231 | 0.3361217 | 0.4096564
24.5 | 5.4304 | 47232 |  |  |  | 14.8 | 9.2 | 983.34752 | 4.994283328 | 9.805716672 | 100.2831 | 470.9867 | 0.3374516 | 0.4116616
24.6 | 5.4804 | 47516 |  |  |  | 14.8 | 9.2 | 983.34752 | 5.041661014 | 9.758338986 | 100.77 | 471.5294 | 0.3406528 | 0.416505
24.7 | 5.5011 | 47633 |  |  |  | 14.8 | 9.2 | 983.34752 | 5.061281 | 9.738719 | 100.973 | 471.7401 | 0.3419784 | 0.4185176
24.8 | 5.5217 | 47752 |  |  |  | 14.8 | 9.2 | 983.34752 | 5.080781908 | 9.719218092 | 101.1756 | 471.9716 | 0.3432961 | 0.420522
24.9 | 5.5423 | 47868 |  |  |  | 14.8 | 9.2 | 983.34752 | 5.100310822 | 9.699689178 | 101.3793 | 472.1675 | 0.3446156 | 0.4225333
25 | 5.5629 | 47976 |  |  |  | 14.8 | 9.2 | 983.34752 | 5.119913604 | 9.680086396 | 101.5846 | 472.2764 | 0.3459401 | 0.4245564
25.1 | 5.5835 | 48096 |  |  |  | 14.8 | 9.2 | 983.34752 | 5.139405584 | 9.660594416 | 101.7895 | 472.5043 | 0.3472571 | 0.426572
25.2 | 5.6041 | 48216 |  |  |  | 14.8 | 9.2 | 983.34752 | 5.158897564 | 9.641102436 | 101.9953 | 472.7275 | 0.3485742 | 0.4285917
25.3 | 5.6255 | 48337 |  |  |  | 14.8 | 9.2 | 983.34752 | 5.17918 | 9.62082 | 102.2104 | 472.9168 | 0.3499446 | 0.4306977
25.4 | 5.6463 | 48460 |  |  |  | 14.8 | 9.2 | 983.34752 | 5.19884459 | 9.60115541 | 102.4197 | 473.1511 | 0.3512733 | 0.4327437
25.5 | 5.6671 | 48585 |  |  |  | 14.8 | 9.2 | 983.34752 | 5.21849 | 9.58151 | 102.6297 | 473.4009 | 0.3526007 | 0.434792
25.6 | 5.6878 | 48702 |  |  |  | 14.8 | 9.2 | 983.34752 | 5.238110083 | 9.561889917 | 102.8403 | 473.5693 | 0.3539264 | 0.4368418
25.7 | 5.7085 | 48824 |  |  |  | 14.8 | 9.2 | 983.34752 | 5.257683596 | 9.542316404 | 103.0512 | 473.7837 | 0.3552489 | 0.4388909
25.8 | 5.7292 | 48943 |  |  |  | 14.8 | 9.2 | 983.34752 | 5.277285 | 9.522715 | 103.2634 | 473.9629 | 0.3565733 | 0.4409472
25.9 | 5.7499 | 49063 |  |  |  | 14.8 | 9.2 | 983.34752 | 5.296877 | 9.503123 | 103.4762 | 474.1475 | 0.3578971 | 0.4430067
26 | 5.7706 | 49180 |  |  |  | 14.8 | 9.2 | 983.34752 | 5.31649647 | 9.48350353 | 103.6903 | 474.2969 | 0.3592227 | 0.4450734
26.1 | 5.7919 | 49312 |  |  |  | 14.8 | 9.2 | 983.34752 | 5.336577648 | 9.463422352 | 103.9103 | 474.5629 | 0.3605796 | 0.4471931
26.2 | 5.8126 | 49436 |  |  |  | 14.8 | 9.2 | 983.34752 | 5.356132694 | 9.443867306 | 104.1255 | 474.7732 | 0.3619009 | 0.4492616
26.3 | 5.8332 | 49556 |  |  |  | 14.8 | 9.2 | 983.34752 | 5.375624674 | 9.424375326 | 104.3409 | 474.9433 | 0.3632179 | 0.4513277
26.4 | 5.8539 | 49685 |  |  |  | 14.8 | 9.2 | 983.34752 | 5.395134 | 9.404866 | 104.5573 | 475.1939 | 0.3645361 | 0.4533999
26.5 | 5.8746 | 49816 |  |  |  | 14.8 | 9.2 | 983.34752 | 5.414623964 | 9.385376036 | 104.7744 | 475.4595 | 0.365853 | 0.4554744
26.6 | 5.8953 | 49947 |  |  |  | 14.8 | 9.2 | 983.34752 | 5.434114 | 9.365886 | 104.9925 | 475.7198 | 0.3671699 | 0.4575533
26.7 | 5.9161 | 50070 |  |  |  | 14.8 | 9.2 | 983.34752 | 5.453778655 | 9.346221345 | 105.2134 | 475.8901 | 0.3684986 | 0.4596551
26.8 | 5.9368 | 50202 |  |  |  | 14.8 | 9.2 | 983.34752 | 5.473259833 | 9.326740167 | 105.4331 | 476.1501 | 0.3698149 | 0.4617416
26.9 | 5.9581 | 50339 |  |  |  | 14.8 | 9.2 | 983.34752 | 5.493295 | 9.306705 | 105.6601 | 476.4239 | 0.3711686 | 0.4638921
27 | 5.9788 | 50472 |  |  |  | 14.8 | 9.2 | 983.34752 | 5.512766788 | 9.287233212 | 105.8816 | 476.6832 | 0.3724842 | 0.4659865
27.1 | 5.9995 | 50607 |  |  |  | 14.8 | 9.2 | 983.34752 | 5.53222 | 9.26778 | 106.1039 | 476.957 | 0.3737987 | 0.4680833
27.2 | 6.0202 | 50741 |  |  |  | 14.8 | 9.2 | 983.34752 | 5.551683 | 9.248317 | 106.3272 | 477.2157 | 0.3751137 | 0.4701856
27.3 | 6.0409 | 50866 |  |  |  | 14.8 | 9.2 | 983.34752 | 5.571228789 | 9.228771211 | 106.5524 | 477.3802 | 0.3764344 | 0.4723013
27.4 | 6.0615 | 50997 |  |  |  | 14.8 | 9.2 | 983.34752 | 5.590619 | 9.209381 | 106.7767 | 477.6041 | 0.3777445 | 0.4744046
27.5 | 6.0821 | 51127 |  |  |  | 14.8 | 9.2 | 983.34752 | 5.610019 | 9.189981 | 107.0021 | 477.8129 | 0.3790553 | 0.4765133
27.6 | 6.1028 | 51257 |  |  |  | 14.8 | 9.2 | 983.34752 | 5.629518 | 9.170482 | 107.2296 | 478.0114 | 0.3803729 | 0.4786374
27.7 | 6.1242 | 51386 |  |  |  | 14.8 | 9.2 | 983.34752 | 5.649727369 | 9.150272631 | 107.4665 | 478.1584 | 0.3817383 | 0.4808435
27.8 | 6.1449 | 51522 |  |  |  | 14.8 | 9.2 | 983.34752 | 5.669171613 | 9.130828387 | 107.6953 | 478.4052 | 0.3830521 | 0.4829708
27.9 | 6.1657 | 51651 |  |  |  | 14.8 | 9.2 | 983.34752 | 5.68878 | 9.11122 | 107.9271 | 478.573 | 0.3843771 | 0.4851206
28 | 6.1864 | 51785 |  |  |  | 14.8 | 9.2 | 983.34752 | 5.708243 | 9.091757 | 108.1581 | 478.7897 | 0.3856921 | 0.487259
28.1 | 6.2072 | 51919 |  |  |  | 14.8 | 9.2 | 983.34752 | 5.727806 | 9.072194 | 108.3914 | 478.9957 | 0.3870139 | 0.489413
28.2 | 6.2277 | 52052 |  |  |  | 14.8 | 9.2 | 983.34752 | 5.747077858 | 9.052922142 | 108.6221 | 479.2026 | 0.3883161 | 0.4915396
28.3 | 6.2484 | 52178 |  |  |  | 14.8 | 9.2 | 983.34752 | 5.766614437 | 9.033385563 | 108.857 | 479.326 | 0.3896361 | 0.4937
28.4 | 6.269 | 52318 |  |  |  | 14.8 | 9.2 | 983.34752 | 5.785921747 | 9.014078253 | 109.0902 | 479.5848 | 0.3909407 | 0.4958396
28.5 | 6.2903 | 52467 |  |  |  | 14.8 | 9.2 | 983.34752 | 5.805846 | 8.994154 | 109.3319 | 479.8876 | 0.3922869 | 0.4980524
28.6 | 6.3108 | 52600 |  |  |  | 14.8 | 9.2 | 983.34752 | 5.8251179 | 8.9748821 | 109.5666 | 480.0732 | 0.393589 | 0.5001974
28.7 | 6.3315 | 52741 |  |  |  | 14.8 | 9.2 | 983.34752 | 5.844516 | 8.955484 | 109.804 | 480.3197 | 0.3948997 | 0.5023611
28.8 | 6.3522 | 52886 |  |  |  | 14.8 | 9.2 | 983.34752 | 5.863877119 | 8.936122881 | 110.0419 | 480.599 | 0.3962079 | 0.5045254
28.9 | 6.3728 | 53029 |  |  |  | 14.8 | 9.2 | 983.34752 | 5.883157 | 8.916843 | 110.2798 | 480.8588 | 0.3975106 | 0.5066852
29 | 6.3936 | 53170 |  |  |  | 14.8 | 9.2 | 983.34752 | 5.902654805 | 8.897345195 | 110.5215 | 481.0831 | 0.398828 | 0.5088742
29.1 | 6.4144 | 53322 |  |  |  | 14.8 | 9.2 | 983.34752 | 5.922051313 | 8.877948687 | 110.7629 | 481.4066 | 0.4001386 | 0.5110567
29.2 | 6.4352 | 53474 |  |  |  | 14.8 | 9.2 | 983.34752 | 5.941447821 | 8.858552179 | 111.0054 | 481.7241 | 0.4014492 | 0.5132438
29.3 | 6.4566 | 53627 |  |  |  | 14.8 | 9.2 | 983.34752 | 5.961435 | 8.838565 | 111.2565 | 482.0124 | 0.4027997 | 0.5155027
29.4 | 6.4774 | 53784 |  |  |  | 14.8 | 9.2 | 983.34752 | 5.980785436 | 8.819214564 | 111.5006 | 482.3652 | 0.4041071 | 0.5176944
29.5 | 6.4981 | 53934 |  |  |  | 14.8 | 9.2 | 983.34752 | 6.000100411 | 8.799899589 | 111.7453 | 482.6511 | 0.4054122 | 0.5198869
29.6 | 6.5187 | 54071 |  |  |  | 14.8 | 9.2 | 983.34752 | 6.019435 | 8.780565 | 111.9914 | 482.814 | 0.4067186 | 0.5220865
29.7 | 6.5394 | 54222 |  |  |  | 14.8 | 9.2 | 983.34752 | 6.038741163 | 8.761258837 | 112.2382 | 483.0978 | 0.4080231 | 0.5242876
29.8 | 6.5599 | 54375 |  |  |  | 14.8 | 9.2 | 983.34752 | 6.057828 | 8.742172 | 112.4832 | 483.4055 | 0.4093127 | 0.5264686
29.9 | 6.5805 | 54532 |  |  |  | 14.8 | 9.2 | 983.34752 | 6.076978778 | 8.723021222 | 112.7302 | 483.7393 | 0.4106067 | 0.5286615
30 | 6.6012 | 54679 |  |  |  | 14.8 | 9.2 | 983.34752 | 6.096321 | 8.703679 | 112.9807 | 483.9677 | 0.4119136 | 0.5308814
30.1 | 6.6225 | 54841 |  |  |  | 14.8 | 9.2 | 983.34752 | 6.116126 | 8.683874 | 113.2383 | 484.2971 | 0.4132517 | 0.5331594
30.2 | 6.6432 | 54988 |  |  |  | 14.8 | 9.2 | 983.34752 | 6.135468302 | 8.664531698 | 113.4911 | 484.5136 | 0.4145587 | 0.5353893
30.3 | 6.664 | 55146 |  |  |  | 14.8 | 9.2 | 983.34752 | 6.154809409 | 8.645190591 | 113.745 | 484.8212 | 0.4158655 | 0.537624
30.4 | 6.6848 | 55302 |  |  |  | 14.8 | 9.2 | 983.34752 | 6.174168983 | 8.625831017 | 114.0003 | 485.1039 | 0.4171736 | 0.5398659
30.5 | 6.7056 | 55464 |  |  |  | 14.8 | 9.2 | 983.34752 | 6.193473156 | 8.606526844 | 114.256 | 485.4361 | 0.4184779 | 0.5421063
30.6 | 6.7262 | 55619 |  |  |  | 14.8 | 9.2 | 983.34752 | 6.212642 | 8.587358 | 114.5111 | 485.7085 | 0.4197731 | 0.5443361
30.7 | 6.7468 | 55777 |  |  |  | 14.8 | 9.2 | 983.34752 | 6.231783 | 8.568217 | 114.7669 | 486.0026 | 0.4210664 | 0.5465675
30.8 | 6.7675 | 55937 |  |  |  | 14.8 | 9.2 | 983.34752 | 6.251006 | 8.548994 | 115.0249 | 486.3032 | 0.4223653 | 0.5488135
30.9 | 6.7888 | 56097 |  |  |  | 14.8 | 9.2 | 983.34752 | 6.270828 | 8.529172 | 115.2923 | 486.5634 | 0.4237046 | 0.5511349
31 | 6.8094 | 56256 |  |  |  | 14.8 | 9.2 | 983.34752 | 6.289960224 | 8.510039776 | 115.5515 | 486.848 | 0.4249973 | 0.5533806
31.1 | 6.83 | 56413 |  |  |  | 14.8 | 9.2 | 983.34752 | 6.309111 | 8.490889 | 115.8121 | 487.1081 | 0.4262913 | 0.5556334
31.2 | 6.8505 | 56568 |  |  |  | 14.8 | 9.2 | 983.34752 | 6.328179372 | 8.471820628 | 116.0728 | 487.3495 | 0.4275797 | 0.5578817
31.3 | 6.8712 | 56733 |  |  |  | 14.8 | 9.2 | 983.34752 | 6.347356 | 8.452644 | 116.3361 | 487.6647 | 0.4288754 | 0.5601479
31.4 | 6.8919 | 56897 |  |  |  | 14.8 | 9.2 | 983.34752 | 6.366542 | 8.433458 | 116.6007 | 487.9643 | 0.4301717 | 0.5624202
31.5 | 6.9126 | 57063 |  |  |  | 14.8 | 9.2 | 983.34752 | 6.385709 | 8.414291 | 116.8664 | 488.2757 | 0.4314668 | 0.5646956
31.6 | 6.9333 | 57217 |  |  |  | 14.8 | 9.2 | 983.34752 | 6.404987 | 8.395013 | 117.1347 | 488.4717 | 0.4327694 | 0.5669893
31.7 | 6.9546 | 57388 |  |  |  | 14.8 | 9.2 | 983.34752 | 6.424707902 | 8.375292098 | 117.4105 | 488.7807 | 0.4341019 | 0.5693412
31.8 | 6.9753 | 57544 |  |  |  | 14.8 | 9.2 | 983.34752 | 6.443967476 | 8.356032524 | 117.6812 | 488.9823 | 0.4354032 | 0.5716434
31.9 | 6.996 | 57751 |  |  |  | 14.8 | 9.2 | 983.34752 | 6.462756 | 8.337244 | 117.9464 | 489.6379 | 0.4366727 | 0.5738945
32 | 7.0167 | 57887 |  |  |  | 14.8 | 9.2 | 983.34752 | 6.4822 | 8.3178 | 118.2221 | 489.6463 | 0.4379865 | 0.5762294
32.1 | 7.0373 | 58058 |  |  |  | 14.8 | 9.2 | 983.34752 | 6.501221457 | 8.298778543 | 118.493 | 489.9697 | 0.4392717 | 0.5785188
32.2 | 7.0579 | 58220 |  |  |  | 14.8 | 9.2 | 983.34752 | 6.52032563 | 8.27967437 | 118.7664 | 490.2058 | 0.4405625 | 0.5808235
32.3 | 7.0785 | 58397 |  |  |  | 14.8 | 9.2 | 983.34752 | 6.539291 | 8.260709 | 119.0391 | 490.5698 | 0.441844 | 0.5831168
32.4 | 7.0992 | 58576 |  |  |  | 14.8 | 9.2 | 983.34752 | 6.558338504 | 8.241661496 | 119.3142 | 490.9389 | 0.44313098 | 0.5854252
32.5 | 7.1206 | 58756 |  |  |  | 14.8 | 9.2 | 983.34752 | 6.578076474 | 8.221923526 | 119.6007 | 491.2682 | 0.4444646 | 0.587823
32.6 | 7.1413 | 58938 |  |  |  | 14.8 | 9.2 | 983.34752 | 6.597095977 | 8.202904023 | 119.878 | 491.6499 | 0.4457497 | 0.5901389
32.7 | 7.1621 | 59116 |  |  |  | 14.8 | 9.2 | 983.34752 | 6.616252414 | 8.183747586 | 120.1586 | 491.9832 | 0.4470441 | 0.592477
32.8 | 7.1828 | 59296 |  |  |  | 14.8 | 9.2 | 983.34752 | 6.635290384 | 8.164709616 | 120.4388 | 492.3332 | 0.4483304 | 0.594806
32.9 | 7.2036 | 59469 |  |  |  | 14.8 | 9.2 | 983.34752 | 6.654493 | 8.145507 | 120.7227 | 492.6083 | 0.4496279 | 0.5971607
33 | 7.2242 | 59654 |  |  |  | 14.8 | 9.2 | 983.34752 | 6.673384791 | 8.126615209 | 121.0033 | 492.9947 | 0.4509044 | 0.5994827
33.1 | 7.2449 | 59840 |  |  |  | 14.8 | 9.2 | 983.34752 | 6.69236736 | 8.10763264 | 121.2866 | 493.3767 | 0.452187 | 0.6018213
33.2 | 7.2655 | 60023 |  |  |  | 14.8 | 9.2 | 983.34752 | 6.711278 | 8.088722 | 121.5702 | 493.7312 | 0.4534647 | 0.6041564
33.3 | 7.2867 | 60208 |  |  |  | 14.8 | 9.2 | 983.34752 | 6.730769432 | 8.069230568 | 121.8639 | 494.0596 | 0.4547817 | 0.606569
33.4 | 7.3073 | 60393 |  |  |  | 14.8 | 9.2 | 983.34752 | 6.749661 | 8.050339 | 122.1498 | 494.4174 | 0.4560582 | 0.608913
33.5 | 7.3279 | 60575 |  |  |  | 14.8 | 9.2 | 983.34752 | 6.768581 | 8.031419 | 122.4376 | 494.7419 | 0.4573365 | 0.6112659
33.6 | 7.3486 | 60769 |  |  |  | 14.8 | 9.2 | 983.34752 | 6.787489 | 8.012511 | 122.7265 | 495.1579 | 0.4586142 | 0.613623
33.7 | 7.3693 | 60961 |  |  |  | 14.8 | 9.2 | 983.34752 | 6.806417 | 7.993583 | 123.0171 | 495.549 | 0.459893 | 0.615988
33.8 | 7.3899 | 61158 |  |  |  | 14.8 | 9.2 | 983.34752 | 6.825197607 | 7.974802393 | 123.3068 | 495.9823 | 0.461162 | 0.6183403
33.9 | 7.4106 | 61341 |  |  |  | 14.8 | 9.2 | 983.34752 | 6.844208 | 7.955792 | 123.6015 | 496.2805 | 0.4624465 | 0.6207269
34 | 7.4312 | 61533 |  |  |  | 14.8 | 9.2 | 983.34752 | 6.863035 | 7.936965 | 123.8947 | 496.6558 | 0.4637186 | 0.6230962
34.1 | 7.4526 | 61727 |  |  |  | 14.8 | 9.2 | 983.34752 | 6.882644 | 7.917356 | 124.2015 | 496.9908 | 0.4650435 | 0.6255698
34.2 | 7.4733 | 61921 |  |  |  | 14.8 | 9.2 | 983.34752 | 6.901552 | 7.898448 | 124.4988 | 497.3621 | 0.4663211 | 0.627961
34.3 | 7.4939 | 62119 |  |  |  | 14.8 | 9.2 | 983.34752 | 6.920324 | 7.879676 | 124.7954 | 497.7666 | 0.4675895 | 0.6303404
34.4 | 7.5145 | 62322 |  |  |  | 14.8 | 9.2 | 983.34752 | 6.939049813 | 7.860950187 | 125.0927 | 498.2065 | 0.4688547 | 0.6327197
34.5 | 7.5351 | 62517 |  |  |  | 14.8 | 9.2 | 983.34752 | 6.957849 | 7.842151 | 125.3926 | 498.5702 | 0.470125 | 0.6351141
34.6 | 7.5556 | 62719 |  |  |  | 14.8 | 9.2 | 983.34752 | 6.976484 | 7.823516 | 125.6913 | 498.9926 | 0.4713841 | 0.6374931
34.7 | 7.5762 | 62926 |  |  |  | 14.8 | 9.2 | 983.34752 | 6.995172779 | 7.804827221 | 125.9922 | 499.4435 | 0.4726468 | 0.6398848
34.8 | 7.5968 | 63131 |  |  |  | 14.8 | 9.2 | 983.34752 | 7.01388 | 7.78612 | 126.2949 | 499.8696 | 0.4739108 | 0.6422845
34.9 | 7.6181 | 63335 |  |  |  | 14.8 | 9.2 | 983.34752 | 7.033296 | 7.766704 | 126.6107 | 500.2343 | 0.4752227 | 0.6447813
35 | 7.6387 | 63541 |  |  |  | 14.8 | 9.2 | 983.34752 | 7.051994 | 7.748006 | 126.9162 | 500.6532 | 0.4764861 | 0.6471917
35.1 | 7.6595 | 63738 |  |  |  | 14.8 | 9.2 | 983.34752 | 7.070975177 | 7.729024823 | 127.2279 | 500.9751 | 0.4777686 | 0.6496445
35.2 | 7.6803 | 63951 |  |  |  | 14.8 | 9.2 | 983.34752 | 7.089808 | 7.710192 | 127.5387 | 501.4244 | 0.4790411 | 0.6520841
35.3 | 7.7399 | 64562 |  |  |  | 14.8 | 9.2 | 983.34752 | 7.143766773 | 7.656233227 | 128.4375 | 502.6725 | 0.4826869 | 0.6591071
35.4 | 7.7605 | 64782 |  |  |  | 14.8 | 9.2 | 983.34752 | 7.162335403 | 7.637664597 | 128.7498 | 503.1621 | 0.4839416 | 0.6615353
35.5 | 7.7818 | 65000 |  |  |  | 14.8 | 9.2 | 983.34752 | 7.1816225 | 7.6183775 | 129.0757 | 503.5804 | 0.4852448 | 0.6640638
35.6 | 7.8023 | 65221 |  |  |  | 14.8 | 9.2 | 983.34752 | 7.200082 | 7.599918 | 129.3892 | 504.0682 | 0.486492 | 0.6664897
35.7 | 7.8229 | 65438 |  |  |  | 14.8 | 9.2 | 983.34752 | 7.218678227 | 7.581321773 | 129.7066 | 504.5078 | 0.4877485 | 0.6689396
35.8 | 7.8434 | 65643 |  |  |  | 14.8 | 9.2 | 983.34752 | 7.237285 | 7.562715 | 130.0257 | 504.8462 | 0.4890058 | 0.671397
35.9 | 7.864 | 65859 |  |  |  | 14.8 | 9.2 | 983.34752 | 7.255891 | 7.544109 | 130.3464 | 505.2613 | 0.4902629 | 0.6738602
36 | 7.8846 | 66075 |  |  |  | 14.8 | 9.2 | 983.34752 | 7.274496 | 7.525504 | 130.6687 | 505.6683 | 0.49152 | 0.6763295
36.1 | 7.9053 | 66297 |  |  |  | 14.8 | 9.2 | 983.34752 | 7.293147 | 7.506853 | 130.9933 | 506.1098 | 0.4927802 | 0.6788108
36.2 | 7.926 | 66507 |  |  |  | 14.8 | 9.2 | 983.34752 | 7.311908 | 7.488092 | 131.3215 | 506.4441 | 0.4940478 | 0.6813131
36.3 | 7.9473 | 66737 |  |  |  | 14.8 | 9.2 | 983.34752 | 7.331084 | 7.468916 | 131.6587 | 506.8941 | 0.4953435 | 0.6838773
36.4 | 7.968 | 66951 |  |  |  | 14.8 | 9.2 | 983.34752 | 7.349808 | 7.450192 | 131.9896 | 507.2447 | 0.4966086 | 0.6863874
36.5 | 7.9886 | 67177 |  |  |  | 14.8 | 9.2 | 983.34752 | 7.368321 | 7.431679 | 132.3184 | 507.6922 | 0.4978595 | 0.6888754
36.6 | 8.0093 | 67403 |  |  |  | 14.8 | 9.2 | 983.34752 | 7.386934 | 7.413066 | 132.6506 | 508.1244 | 0.4991172 | 0.6913831
36.7 | 8.03 | 67629 |  |  |  | 14.8 | 9.2 | 983.34752 | 7.405548 | 7.394452 | 132.9845 | 508.548 | 0.5003748 | 0.6938971
36.8 | 8.0506 | 67922 |  |  |  | 14.8 | 9.2 | 983.34752 | 7.423442213 | 7.376557787 | 133.3071 | 509.5153 | 0.5015839 | 0.6963201
36.9 | 8.0712 | 68083 |  |  |  | 14.8 | 9.2 | 983.34752 | 7.442556 | 7.357444 | 133.6534 | 509.3997 | 0.5028754 | 0.6989145
37 | 8.0919 | 68310 |  |  |  | 14.8 | 9.2 | 983.34752 | 7.461159615 | 7.338840385 | 133.9922 | 509.8057 | 0.5041324 | 0.7014463
37.1 | 8.1132 | 68536 |  |  |  | 14.8 | 9.2 | 983.34752 | 7.480372844 | 7.319627156 | 134.3439 | 510.1533 | 0.5054306 | 0.7040678
37.2 | 8.1339 | 68765 |  |  |  | 14.8 | 9.2 | 983.34752 | 7.498958 | 7.301042 | 134.6859 | 510.5582 | 0.5066864 | 0.7066102
37.3 | 8.1546 | 68994 |  |  |  | 14.8 | 9.2 | 983.34752 | 7.517543901 | 7.282456099 | 135.0297 | 510.9544 | 0.5079422 | 0.709159
37.4 | 8.1754 | 69222 |  |  |  | 14.8 | 9.2 | 983.34752 | 7.536238663 | 7.263761337 | 135.3772 | 511.3269 | 0.5092053 | 0.7117294
37.5 | 8.1961 | 69440 |  |  |  | 14.8 | 9.2 | 983.34752 | 7.55492576 | 7.24507424 | 135.7264 | 511.6177 | 0.510468 | 0.7143054
37.6 | 8.2168 | 69670 |  |  |  | 14.8 | 9.2 | 983.34752 | 7.573502055 | 7.226497945 | 136.0753 | 511.9961 | 0.5117231 | 0.7168726
37.7 | 8.2375 | 69902 |  |  |  | 14.8 | 9.2 | 983.34752 | 7.592059883 | 7.207940117 | 136.4256 | 512.3819 | 0.512977 | 0.719444
37.8 | 8.2582 | 70122 |  |  |  | 14.8 | 9.2 | 983.34752 | 7.610728513 | 7.189271487 | 136.7799 | 512.6632 | 0.5142384 | 0.7220373
37.9 | 8.2794 | 70371 |  |  |  | 14.8 | 9.2 | 983.34752 | 7.629629 | 7.170371 | 137.1404 | 513.1311 | 0.5155155 | 0.7246698
38 | 8.3 | 70616 |  |  |  | 14.8 | 9.2 | 983.34752 | 7.647967164 | 7.152032836 | 137.492 | 513.6007 | 0.5167545 | 0.7272306
38.1 | 8.3206 | 70851 |  |  |  | 14.8 | 9.2 | 983.34752 | 7.666397 | 7.133603 | 137.8473 | 513.982 | 0.5179998 | 0.7298108
38.2 | 8.3414 | 71096 |  |  |  | 14.8 | 9.2 | 983.34752 | 7.684935084 | 7.115064916 | 138.2064 | 514.419 | 0.5192524 | 0.7324128
38.3 | 8.3621 | 71339 |  |  |  | 14.8 | 9.2 | 983.34752 | 7.703391 | 7.096609 | 138.5658 | 514.8383 | 0.5204994 | 0.7350102
38.4 | 8.3828 | 71580 |  |  |  | 14.8 | 9.2 | 983.34752 | 7.72186607 | 7.07813393 | 138.9275 | 515.2327 | 0.5217477 | 0.7376169
38.5 | 8.4036 | 71811 |  |  |  | 14.8 | 9.2 | 983.34752 | 7.740533 | 7.059467 | 139.2949 | 515.5323 | 0.523009 | 0.7402576
38.6 | 8.4243 | 72062 |  |  |  | 14.8 | 9.2 | 983.34752 | 7.758915523 | 7.041084477 | 139.6585 | 515.9871 | 0.524251 | 0.742865
38.7 | 8.4453 | 72361 |  |  |  | 14.8 | 9.2 | 983.34752 | 7.777155 | 7.022845 | 140.0212 | 516.7859 | 0.5254834 | 0.7454587
38.8 | 8.466 | 72568 |  |  |  | 14.8 | 9.2 | 983.34752 | 7.795943372 | 7.004056628 | 140.3969 | 516.8777 | 0.5267529 | 0.7481377
38.9 | 8.528 | 73304 |  |  |  | 14.8 | 9.2 | 983.34752 | 7.851147516 | 6.948852484 | 141.5122 | 518.0047 | 0.5304829 | 0.7560506
39 | 8.5485 | 73555 |  |  |  | 14.8 | 9.2 | 983.34752 | 7.86933 | 6.93067 | 141.8835 | 518.4184 | 0.5317115 | 0.7586707
39.1 | 8.5691 | 73810 |  |  |  | 14.8 | 9.2 | 983.34752 | 7.887575365 | 6.912424635 | 142.258 | 518.8461 | 0.5329443 | 0.7613067
39.2 | 8.5898 | 74267 |  |  |  | 14.8 | 9.2 | 983.34752 | 7.904056 | 6.895944 | 142.5979 | 520.8139 | 0.5340578 | 0.7636937
39.3 | 8.611 | 74359 |  |  |  | 14.8 | 9.2 | 983.34752 | 7.924406 | 6.875594 | 143.02 | 519.9202 | 0.5354328 | 0.7666492
39.4 | 8.6316 | 74572 |  |  |  | 14.8 | 9.2 | 983.34752 | 7.943039438 | 6.856960562 | 143.4087 | 519.9965 | 0.5366919 | 0.7693629
39.5 | 8.6523 | 74825 |  |  |  | 14.8 | 9.2 | 983.34752 | 7.961403 | 6.838597 | 143.7938 | 520.3633 | 0.5379327 | 0.7720446
39.6 | 8.673 | 75079 |  |  |  | 14.8 | 9.2 | 983.34752 | 7.979758 | 6.820242 | 144.1807 | 520.7284 | 0.5391728 | 0.7747322
39.7 | 8.6937 | 75336 |  |  |  | 14.8 | 9.2 | 983.34752 | 7.998085044 | 6.801914956 | 144.5692 | 521.1068 | 0.5404112 | 0.777423
39.8 | 8.7144 | 75580 |  |  |  | 14.8 | 9.2 | 983.34752 | 8.01653207 | 6.78346793 | 144.9624 | 521.3767 | 0.5416576 | 0.7801387
39.9 | 8.7351 | 75838 |  |  |  | 14.8 | 9.2 | 983.34752 | 8.034849827 | 6.765150173 | 145.3549 | 521.7438 | 0.5428953 | 0.7828427
40 | 8.7557 | 76100 |  |  |  | 14.8 | 9.2 | 983.34752 | 8.05303065 | 6.74696935 | 145.7466 | 522.1393 | 0.5441237 | 0.7855338
40.1 | 8.777 | 76369 |  |  |  | 14.8 | 9.2 | 983.34752 | 8.071847 | 6.728153 | 146.1542 | 522.5236 | 0.5453951 | 0.7883265
40.2 | 8.7976 | 76635 |  |  |  | 14.8 | 9.2 | 983.34752 | 8.089991 | 6.710009 | 146.5494 | 522.9296 | 0.546621 | 0.7910268
40.3 | 8.8183 | 76902 |  |  |  | 14.8 | 9.2 | 983.34752 | 8.108225383 | 6.691774617 | 146.9487 | 523.3255 | 0.5478531 | 0.7937481
40.4 | 8.8389 | 77158 |  |  |  | 14.8 | 9.2 | 983.34752 | 8.126461607 | 6.673538393 | 147.3502 | 523.6367 | 0.5490852 | 0.796477
40.5 | 8.8595 | 77428 |  |  |  | 14.8 | 9.2 | 983.34752 | 8.144568562 | 6.655431438 | 147.7511 | 524.0434 | 0.5503087 | 0.7991939
40.6 | 8.8801 | 77697 |  |  |  | 14.8 | 9.2 | 983.34752 | 8.162685 | 6.637315 | 148.1544 | 524.4326 | 0.5515328 | 0.8019196
40.7 | 8.9008 | 77968 |  |  |  | 14.8 | 9.2 | 983.34752 | 8.180882472 | 6.619117528 | 148.5617 | 524.8189 | 0.5527623 | 0.8046651
40.8 | 8.9216 | 78225 |  |  |  | 14.8 | 9.2 | 983.34752 | 8.199309 | 6.600691 | 148.9765 | 525.083 | 0.5540074 | 0.8074529
40.9 | 8.943 | 78518 |  |  |  | 14.8 | 9.2 | 983.34752 | 8.218004047 | 6.581995953 | 149.3996 | 525.557 | 0.5552705 | 0.8102891
41 | 8.9637 | 78803 |  |  |  | 14.8 | 9.2 | 983.34752 | 8.236072 | 6.563928 | 149.8108 | 526.0167 | 0.5564914 | 0.8130381
41.1 | 8.9844 | 79070 |  |  |  | 14.8 | 9.2 | 983.34752 | 8.254307155 | 6.545692845 | 150.2282 | 526.3327 | 0.5577235 | 0.8158199
41.2 | 9.0048 | 79482 |  |  |  | 14.8 | 9.2 | 983.34752 | 8.270902953 | 6.529097047 | 150.61 | 527.7338 | 0.5588448 | 0.8183585
41.3 | 9.0255 | 79639 |  |  |  | 14.8 | 9.2 | 983.34752 | 8.290153 | 6.509847 | 151.0554 | 527.2172 | 0.5601455 | 0.8213113
41.4 | 9.0461 | 79920 |  |  |  | 14.8 | 9.2 | 983.34752 | 8.30815868 | 6.49184132 | 151.4744 | 527.614 | 0.5613621 | 0.824081
41.5 | 9.0667 | 80209 |  |  |  | 14.8 | 9.2 | 983.34752 | 8.32609 | 6.47391 | 151.8939 | 528.0593 | 0.5625737 | 0.826847
41.6 | 9.0874 | 80504 |  |  |  | 14.8 | 9.2 | 983.34752 | 8.344066316 | 6.455933684 | 152.3169 | 528.5298 | 0.5637883 | 0.8296275
41.7 | 9.1083 | 80880 |  |  |  | 14.8 | 9.2 | 983.34752 | 8.36149452 | 6.43850548 | 152.7292 | 529.5649 | 0.5649658 | 0.8323307
41.8 | 9.1289 | 81095 |  |  |  | 14.8 | 9.2 | 983.34752 | 8.380109 | 6.419891 | 153.172 | 529.4375 | 0.5662236 | 0.8352261
41.9 | 9.1497 | 81400 |  |  |  | 14.8 | 9.2 | 983.34752 | 8.3980931 | 6.4019069 | 153.6023 | 529.94 | 0.5674387 | 0.8380313
42 | 9.1704 | 81697 |  |  |  | 14.8 | 9.2 | 983.34752 | 8.416051 | 6.383949 | 154.0344 | 530.3817 | 0.5686521 | 0.8408403
42.1 | 9.1911 | 81993 |  |  |  | 14.8 | 9.2 | 983.34752 | 8.434018 | 6.365982 | 154.4691 | 530.8052 | 0.5698661 | 0.8436586
42.2 | 9.2117 | 82522 |  |  |  | 14.8 | 9.2 | 983.34752 | 8.449733113 | 6.350266887 | 154.8514 | 532.911 | 0.5709279 | 0.8461303
42.3 | 9.232 | 82614 |  |  |  | 14.8 | 9.2 | 983.34752 | 8.469183631 | 6.330816369 | 155.3271 | 531.871 | 0.5722421 | 0.849198
42.4 | 9.2527 | 82957 |  |  |  | 14.8 | 9.2 | 983.34752 | 8.486717 | 6.313283 | 155.7585 | 532.6002 | 0.5734268 | 0.8519713
42.5 | 9.2735 | 83322 |  |  |  | 14.8 | 9.2 | 983.34752 | 8.504146313 | 6.295853687 | 156.1897 | 533.4667 | 0.5746045 | 0.8547359
42.6 | 9.294 | 83482 |  |  |  | 14.8 | 9.2 | 983.34752 | 8.523168953 | 6.276831047 | 156.6631 | 532.8761 | 0.5758898 | 0.8577619
42.7 | 9.3146 | 83785 |  |  |  | 14.8 | 9.2 | 983.34752 | 8.540971 | 6.259029 | 157.1086 | 533.2934 | 0.5770926 | 0.8606022
42.8 | 9.3352 | 84088 |  |  |  | 14.8 | 9.2 | 983.34752 | 8.558773452 | 6.241226548 | 157.5568 | 533.6997 | 0.5782955 | 0.8634505
42.9 | 9.3558 | 84369 |  |  |  | 14.8 | 9.2 | 983.34752 | 8.576779 | 6.223221 | 158.0126 | 533.9383 | 0.5795121 | 0.8663395
43 | 9.3766 | 84898 |  |  |  | 14.8 | 9.2 | 983.34752 | 8.592694317 | 6.207305683 | 158.4178 | 535.9121 | 0.5805875 | 0.8689002
43.1 | 9.3973 | 85015 |  |  |  | 14.8 | 9.2 | 983.34752 | 8.612314 | 6.187686 | 158.9201 | 534.9544 | 0.5819131 | 0.872066
43.2 | 9.4181 | 85310 |  |  |  | 14.8 | 9.2 | 983.34752 | 8.630390115 | 6.169609885 | 159.3857 | 535.2425 | 0.5831345 | 0.8749916
43.3 | 9.4395 | 85810 |  |  |  | 14.8 | 9.2 | 983.34752 | 8.647173365 | 6.152826635 | 159.8204 | 536.915 | 0.5842685 | 0.8777156
43.4 | 9.4598 | 86073 |  |  |  | 14.8 | 9.2 | 983.34752 | 8.665045 | 6.134955 | 160.286 | 536.9963 | 0.585476 | 0.8806244
43.5 | 9.4802 | 86385 |  |  |  | 14.8 | 9.2 | 983.34752 | 8.682564 | 6.117436 | 160.745 | 537.4038 | 0.5866597 | 0.8834841
43.6 | 9.5009 | 86624 |  |  |  | 14.8 | 9.2 | 983.34752 | 8.701057296 | 6.098942704 | 161.2325 | 537.2616 | 0.5879093 | 0.8865118
43.7 | 9.5216 | 87048 |  |  |  | 14.8 | 9.2 | 983.34752 | 8.717842292 | 6.082157708 | 161.6774 | 538.4055 | 0.5890434 | 0.8892677
43.8 | 9.5422 | 87207 |  |  |  | 14.8 | 9.2 | 983.34752 | 8.736974 | 6.063026 | 162.1876 | 537.6922 | 0.5903361 | 0.8924182
43.9 | 9.5629 | 87585 |  |  |  | 14.8 | 9.2 | 983.34752 | 8.754184 | 6.045816 | 162.6493 | 538.49 | 0.5914989 | 0.8952607
44 | 9.5836 | 87951 |  |  |  | 14.8 | 9.2 | 983.34752 | 8.771504 | 6.028496 | 163.1166 | 539.1911 | 0.5926692 | 0.8981297
44.1 | 9.6045 | 88343 |  |  |  | 14.8 | 9.2 | 983.34752 | 8.788785 | 6.011215 | 163.5855 | 540.0418 | 0.5938368 | 0.9010003
44.2 | 9.6252 | 88581 |  |  |  | 14.8 | 9.2 | 983.34752 | 8.807287 | 5.992713 | 164.0906 | 539.83 | 0.595087 | 0.904083
44.3 | 9.6455 | 89005 |  |  |  | 14.8 | 9.2 | 983.34752 | 8.823672 | 5.976328 | 164.5404 | 540.9309 | 0.5961941 | 0.9068209
44.4 | 9.6663 | 89397 |  |  |  | 14.8 | 9.2 | 983.34752 | 8.840853 | 5.959147 | 165.0148 | 541.7514 | 0.5973549 | 0.9096998
44.5 | 9.6866 | 89769 |  |  |  | 14.8 | 9.2 | 983.34752 | 8.857718 | 5.942282 | 165.4831 | 542.4661 | 0.5984945 | 0.9125339
44.6 | 9.7069 | 90092 |  |  |  | 14.8 | 9.2 | 983.34752 | 8.875035518 | 5.924964482 | 165.9668 | 542.8314 | 0.5996646 | 0.9154525
44.7 | 9.7271 | 90349 |  |  |  | 14.8 | 9.2 | 983.34752 | 8.892863 | 5.907137 | 166.4677 | 542.742 | 0.6008691 | 0.9184658
44.8 | 9.7478 | 90611 |  |  |  | 14.8 | 9.2 | 983.34752 | 8.911143 | 5.888857 | 166.9845 | 542.6313 | 0.6021043 | 0.9215653
44.9 | 9.7691 | 90991 |  |  |  | 14.8 | 9.2 | 983.34752 | 8.928935 | 5.871065 | 167.4905 | 543.2608 | 0.6033064 | 0.9245911
45 | 9.7893 | 91386 |  |  |  | 14.8 | 9.2 | 983.34752 | 8.945487369 | 5.854512631 | 167.964 | 544.0808 | 0.6044248 | 0.9274144
45.1 | 9.8099 | 91786 |  |  |  | 14.8 | 9.2 | 983.34752 | 8.962393969 | 5.837606031 | 168.4505 | 544.8842 | 0.6055672 | 0.9303064
45.2 | 9.8301 | 92101 |  |  |  | 14.8 | 9.2 | 983.34752 | 8.979685 | 5.820315 | 168.9509 | 545.1346 | 0.6067355 | 0.9332729
45.3 | 9.8507 | 92474 |  |  |  | 14.8 | 9.2 | 983.34752 | 8.996841321 | 5.803158679 | 169.4504 | 545.729 | 0.6078947 | 0.9362248
45.4 | 9.8713 | 92828 |  |  |  | 14.8 | 9.2 | 983.34752 | 9.014172662 | 5.785827338 | 169.958 | 546.1821 | 0.6090657 | 0.9392158
45.5 | 9.8912 | 93105 |  |  |  | 14.8 | 9.2 | 983.34752 | 9.031515 | 5.768485 | 170.4689 | 546.1699 | 0.6102375 | 0.9422177
45.6 | 9.9118 | 93487 |  |  |  | 14.8 | 9.2 | 983.34752 | 9.048588 | 5.751412 | 170.975 | 546.7876 | 0.6113911 | 0.9451818
45.7 | 9.9322 | 93840 |  |  |  | 14.8 | 9.2 | 983.34752 | 9.06572836 | 5.73427164 | 171.486 | 547.2166 | 0.6125492 | 0.9481664
45.8 | 9.9528 | 94211 |  |  |  | 14.8 | 9.2 | 983.34752 | 9.082903 | 5.717097 | 172.0012 | 547.7346 | 0.6137096 | 0.951166
45.9 | 9.9727 | 94590 |  |  |  | 14.8 | 9.2 | 983.34752 | 9.099303235 | 5.700696765 | 172.496 | 548.3605 | 0.6148178 | 0.9540388
46 | 9.9932 | 94953 |  |  |  | 14.8 | 9.2 | 983.34752 | 9.116451 | 5.683549 | 173.0165 | 548.809 | 0.6159765 | 0.9570514
46.1 | 10.0139 | 95304 |  |  |  | 14.8 | 9.2 | 983.34752 | 9.133910516 | 5.666089484 | 173.5496 | 549.1456 | 0.6171561 | 0.960128
46.2 | 10.0342 | 95667 |  |  |  | 14.8 | 9.2 | 983.34752 | 9.150859 | 5.649141 | 174.0703 | 549.5884 | 0.6183013 | 0.9631236
46.3 | 10.0548 | 95972 |  |  |  | 14.8 | 9.2 | 983.34752 | 9.168642538 | 5.631357462 | 174.62 | 549.6049 | 0.6195029 | 0.9662767
46.4 | 10.075 | 96328 |  |  |  | 14.8 | 9.2 | 983.34752 | 9.185555412 | 5.614444588 | 175.146 | 549.9869 | 0.6206456 | 0.9692845
46.5 | 10.0948 | 96740 |  |  |  | 14.8 | 9.2 | 983.34752 | 9.20155121 | 5.59844879 | 175.6464 | 550.7655 | 0.6217264 | 0.9721376
46.6 | 10.1159 | 97117 |  |  |  | 14.8 | 9.2 | 983.34752 | 9.21917 | 5.58083 | 176.201 | 551.1718 | 0.6229169 | 0.9752897
46.7 | 10.1367 | 97434 |  |  |  | 14.8 | 9.2 | 983.34752 | 9.237043161 | 5.562956839 | 176.7671 | 551.2 | 0.6241245 | 0.9784974
46.8 | 10.1571 | 97877 |  |  |  | 14.8 | 9.2 | 983.34752 | 9.253353 | 5.546647 | 177.2868 | 552.0827 | 0.6252265 | 0.9814335
46.9 | 10.1775 | 98248 |  |  |  | 14.8 | 9.2 | 983.34752 | 9.270327092 | 5.529672908 | 177.831 | 552.4795 | 0.6263735 | 0.9844985
47 | 10.1974 | 98608 |  |  |  | 14.8 | 9.2 | 983.34752 | 9.286903032 | 5.513096968 | 178.3657 | 552.8417 | 0.6274934 | 0.9875007
47.1 | 10.2181 | 98923 |  |  |  | 14.8 | 9.2 | 983.34752 | 9.304694 | 5.495306 | 178.9432 | 552.8179 | 0.6286956 | 0.990733
47.2 | 10.2389 | 99281 |  |  |  | 14.8 | 9.2 | 983.34752 | 9.322189 | 5.477811 | 179.5147 | 553.0523 | 0.6298776 | 0.9939216
47.3 | 10.2596 | 99725 |  |  |  | 14.8 | 9.2 | 983.34752 | 9.338789 | 5.461211 | 180.0603 | 553.8421 | 0.6309993 | 0.9969567
47.4 | 10.2809 | 100049 |  |  |  | 14.8 | 9.2 | 983.34752 | 9.357098 | 5.442902 | 180.666 | 553.7787 | 0.6322363 | 1.000315
47.5 | 10.3015 | 100446 |  |  |  | 14.8 | 9.2 | 983.34752 | 9.374031859 | 5.425968141 | 181.2299 | 554.2464 | 0.6333805 | 1.003431
47.6 | 10.3222 | 100848 |  |  |  | 14.8 | 9.2 | 983.34752 | 9.391019992 | 5.408980008 | 181.7991 | 554.7223 | 0.6345284 | 1.006567
47.7 | 10.3425 | 101243 |  |  |  | 14.8 | 9.2 | 983.34752 | 9.407673 | 5.392327 | 182.3605 | 555.1805 | 0.6356536 | 1.00965
47.8 | 10.3628 | 101626 |  |  |  | 14.8 | 9.2 | 983.34752 | 9.424436329 | 5.375563671 | 182.9292 | 555.5483 | 0.6367862 | 1.012764
47.9 | 10.3835 | 102004 |  |  |  | 14.8 | 9.2 | 983.34752 | 9.441646066 | 5.358353934 | 183.5167 | 555.8295 | 0.6379491 | 1.01597
48 | 10.4042 | 102415 |  |  |  | 14.8 | 9.2 | 983.34752 | 9.458551 | 5.341449 | 184.0975 | 556.3084 | 0.6390913 | 1.01913
48.1 | 10.4249 | 102830 |  |  |  | 14.8 | 9.2 | 983.34752 | 9.475419195 | 5.324580805 | 184.6807 | 556.7987 | 0.640231 | 1.022293
48.2 | 10.4462 | 103249 |  |  |  | 14.8 | 9.2 | 983.34752 | 9.49285 | 5.30715 | 185.2873 | 557.2373 | 0.6414088 | 1.025572
48.3 | 10.4669 | 103671 |  |  |  | 14.8 | 9.2 | 983.34752 | 9.509654 | 5.290346 | 185.8758 | 557.7433 | 0.6425442 | 1.028743
48.4 | 10.4876 | 104086 |  |  |  | 14.8 | 9.2 | 983.34752 | 9.526521919 | 5.273478081 | 186.4704 | 558.1905 | 0.6436839 | 1.031937
48.5 | 10.5083 | 104504 |  |  |  | 14.8 | 9.2 | 983.34752 | 9.543362316 | 5.256637684 | 187.0678 | 558.6424 | 0.6448218 | 1.035136
48.6 | 10.5288 | 104900 |  |  |  | 14.8 | 9.2 | 983.34752 | 9.56020585 | 5.23979415 | 187.6691 | 558.9625 | 0.6459599 | 1.038345
48.7 | 10.5493 | 105333 |  |  |  | 14.8 | 9.2 | 983.34752 | 9.576708 | 5.223292 | 188.262 | 559.5021 | 0.6470748 | 1.041499
48.8 | 10.57 | 105764 |  |  |  | 14.8 | 9.2 | 983.34752 | 9.593428106 | 5.206571894 | 188.8666 | 559.9931 | 0.6482046 | 1.044706
48.9 | 10.5906 | 106206 |  |  |  | 14.8 | 9.2 | 983.34752 | 9.609946899 | 5.190053101 | 189.4677 | 560.5493 | 0.6493207 | 1.047883
49 | 10.6119 | 106648 |  |  |  | 14.8 | 9.2 | 983.34752 | 9.627165692 | 5.172834308 | 190.0984 | 561.0147 | 0.6504842 | 1.051206
49.1 | 10.6326 | 107094 |  |  |  | 14.8 | 9.2 | 983.34752 | 9.643747551 | 5.156252449 | 190.7097 | 561.555 | 0.6516046 | 1.054417
49.2 | 10.6534 | 107520 |  |  |  | 14.8 | 9.2 | 983.34752 | 9.66061408 | 5.13938592 | 191.3356 | 561.9445 | 0.6527442 | 1.057694
49.3 | 10.6743 | 107967 |  |  |  | 14.8 | 9.2 | 983.34752 | 9.677387 | 5.122613 | 191.9621 | 562.4392 | 0.6538775 | 1.060962
49.4 | 10.6951 | 108435 |  |  |  | 14.8 | 9.2 | 983.34752 | 9.693865 | 5.106135 | 192.5816 | 563.06 | 0.6549909 | 1.064185
49.5 | 10.7158 | 108878 |  |  |  | 14.8 | 9.2 | 983.34752 | 9.710474987 | 5.089525013 | 193.2101 | 563.5213 | 0.6561132 | 1.067443
49.6 | 10.7364 | 109297 |  |  |  | 14.8 | 9.2 | 983.34752 | 9.727206 | 5.072794 | 193.8473 | 563.8303 | 0.6572437 | 1.070735
49.7 | 10.7572 | 109743 |  |  |  | 14.8 | 9.2 | 983.34752 | 9.743888 | 5.056112 | 194.4869 | 564.2694 | 0.6583708 | 1.074029
49.8 | 10.7785 | 110197 |  |  |  | 14.8 | 9.2 | 983.34752 | 9.760996 | 5.039004 | 195.1472 | 564.6866 | 0.6595268 | 1.077419
49.9 | 10.7992 | 110653 |  |  |  | 14.8 | 9.2 | 983.34752 | 9.777486 | 5.022514 | 195.7879 | 565.1677 | 0.6606409 | 1.080696
50 | 10.8199 | 111110 |  |  |  | 14.8 | 9.2 | 983.34752 | 9.793965815 | 5.006034185 | 196.4324 | 565.6398 | 0.6617544 | 1.083983
50.1 | 10.8406 | 111582 |  |  |  | 14.8 | 9.2 | 983.34752 | 9.810307603 | 4.989692397 | 197.0758 | 566.1883 | 0.6628586 | 1.087253
50.2 | 10.8612 | 112027 |  |  |  | 14.8 | 9.2 | 983.34752 | 9.826799 | 4.973201 | 197.7293 | 566.5676 | 0.6639729 | 1.090563
50.3 | 10.8819 | 112493 |  |  |  | 14.8 | 9.2 | 983.34752 | 9.843196 | 4.956804 | 198.3834 | 567.0485 | 0.6650808 | 1.093866
50.4 | 10.9026 | 112970 |  |  |  | 14.8 | 9.2 | 983.34752 | 9.859491505 | 4.940508495 | 199.0377 | 567.5809 | 0.6661819 | 1.097159
50.5 | 10.9233 | 113451 |  |  |  | 14.8 | 9.2 | 983.34752 | 9.87575 | 4.92425 | 199.6949 | 568.1217 | 0.6672804 | 1.100455
50.6 | 10.9446 | 113925 |  |  |  | 14.8 | 9.2 | 983.34752 | 9.892674 | 4.907326 | 200.3836 | 568.5347 | 0.6684239 | 1.103898
50.7 | 10.9652 | 114418 |  |  |  | 14.8 | 9.2 | 983.34752 | 9.908721397 | 4.891278603 | 201.041 | 569.1277 | 0.6695082025 | 1.107173
50.8 | 10.986 | 114879 |  |  |  | 14.8 | 9.2 | 983.34752 | 9.925265 | 4.874735 | 201.7233 | 569.4881 | 0.670626 | 1.110561
50.9 | 11.0067 | 115362 |  |  |  | 14.8 | 9.2 | 983.34752 | 9.941504973 | 4.858495027 | 202.3976 | 569.9772 | 0.6717233 | 1.113898
51 | 11.0273 | 115852 |  |  |  | 14.8 | 9.2 | 983.34752 | 9.957580558 | 4.842419442 | 203.0695 | 570.5043 | 0.6728095 | 1.117213
51.1 | 11.048 | 116342 |  |  |  | 14.8 | 9.2 | 983.34752 | 9.973756143 | 4.826243857 | 203.7501 | 571.0035 | 0.6739024 | 1.120559
51.2 | 11.0686 | 116822 |  |  |  | 14.8 | 9.2 | 983.34752 | 9.989924063 | 4.810075937 | 204.4349 | 571.4386 | 0.6749949 | 1.123914
51.3 | 11.0892 | 117331 |  |  |  | 14.8 | 9.2 | 983.34752 | 10.00582 | 4.794176 | 205.1129 | 572.0312 | 0.6760692 | 1.127225
51.4 | 11.1104 | 117844 |  |  |  | 14.8 | 9.2 | 983.34752 | 10.02229 | 4.777712574 | 205.8197 | 572.5593 | 0.6771816 | 1.130665
51.5 | 11.131 | 118361 |  |  |  | 14.8 | 9.2 | 983.34752 | 10.03811 | 4.761886 | 206.5038 | 573.1663 | 0.6782509 | 1.133983
51.6 | 11.1517 | 118884 |  |  |  | 14.8 | 9.2 | 983.34752 | 10.05398 | 4.746015414 | 207.1943 | 573.7802 | 0.6793233 | 1.137322
51.7 | 11.1724 | 119409 |  |  |  | 14.8 | 9.2 | 983.34752 | 10.06984 | 4.730163 | 207.8887 | 574.389 | 0.6803944 | 1.140668
51.8 | 11.1931 | 119901 |  |  |  | 14.8 | 9.2 | 983.34752 | 10.08599 | 4.714006 | 208.6013 | 574.7856 | 0.6814861 | 1.144089
51.9 | 11.2137 | 120450 |  |  |  | 14.8 | 9.2 | 983.34752 | 10.10152 | 4.698475075 | 209.2908 | 575.5151 | 0.6825355 | 1.147389
52 | 11.2344 | 120988 |  |  |  | 14.8 | 9.2 | 983.34752 | 10.11726 | 4.682742698 | 209.9939 | 576.15 | 0.6835985 | 1.150743
52.1 | 11.2551 | 121504 |  |  |  | 14.8 | 9.2 | 983.34752 | 10.13319 | 4.666807184 | 210.711 | 576.6382 | 0.6846752 | 1.154152
52.2 | 11.2765 | 122096 |  |  |  | 14.8 | 9.2 | 983.34752 | 10.14913 | 4.650873416 | 211.4329 | 577.4693 | 0.6857518 | 1.157572
52.3 | 11.2971 | 122619 |  |  |  | 14.8 | 9.2 | 983.34752 | 10.1649 | 4.635103 | 212.1523 | 577.9764 | 0.6868174 | 1.160969
52.4 | 11.3178 | 123165 |  |  |  | 14.8 | 9.2 | 983.34752 | 10.18056 | 4.619444 | 212.8714 | 578.5888 | 0.6878754 | 1.164353
52.5 | 11.3385 | 123710 |  |  |  | 14.8 | 9.2 | 983.34752 | 10.19622 | 4.603776285 | 213.5959 | 579.1779 | 0.688934 | 1.16775
52.6 | 11.3592 | 124274 |  |  |  | 14.8 | 9.2 | 983.34752 | 10.21172 | 4.588283979 | 214.3171 | 579.8605 | 0.6899808 | 1.171121
52.7 | 11.3994 | 125348 |  |  |  | 14.8 | 9.2 | 983.34752 | 10.242 | 4.558000758 | 215.741 | 581.0116 | 0.692027 | 1.177743
52.8 | 11.4201 | 125924 |  |  |  | 14.8 | 9.2 | 983.34752 | 10.25738 | 4.542619254 | 216.4715 | 581.7117 | 0.6930663 | 1.181123
52.9 | 11.4416 | 126496 |  |  |  | 14.8 | 9.2 | 983.34752 | 10.2736 | 4.526400816 | 217.2471 | 582.2678 | 0.6941621 | 1.1847
53 | 11.4625 | 127069 |  |  |  | 14.8 | 9.2 | 983.34752 | 10.28921 | 4.510792 | 217.9989 | 582.8883 | 0.6952168 | 1.188155
53.1 | 11.4832 | 127657 |  |  |  | 14.8 | 9.2 | 983.34752 | 10.30448 | 4.495521 | 218.7394 | 583.6032 | 0.6962486 | 1.191546
53.2 | 11.5039 | 128212 |  |  |  | 14.8 | 9.2 | 983.34752 | 10.32005 | 4.479945502 | 219.4999 | 584.1096 | 0.697301 | 1.195016
53.3 | 11.5246 | 128807 |  |  |  | 14.8 | 9.2 | 983.34752 | 10.33526 | 4.464739 | 220.2475 | 584.8285 | 0.6983284 | 1.198416
53.4 | 11.5451 | 129402 |  |  |  | 14.8 | 9.2 | 983.34752 | 10.35027 | 4.449733367 | 220.9902 | 585.5553 | 0.6993423 | 1.201783
53.5 | 11.5657 | 129975 |  |  |  | 14.8 | 9.2 | 983.34752 | 10.36558 | 4.434424 | 221.7531 | 586.1247 | 0.7003767 | 1.205229
53.6 | 11.5864 | 130591 |  |  |  | 14.8 | 9.2 | 983.34752 | 10.38059 | 4.419412 | 222.5064 | 586.9089 | 0.7013911 | 1.208621
53.7 | 11.6076 | 131235 |  |  |  | 14.8 | 9.2 | 983.34752 | 10.39584 | 4.404158 | 223.2771 | 587.7675 | 0.7024217 | 1.212078
53.8 | 11.6282 | 131821 |  |  |  | 14.8 | 9.2 | 983.34752 | 10.41103 | 4.388969 | 224.0498 | 588.3559 | 0.703448 | 1.215533
53.9 | 11.649 | 132450 |  |  |  | 14.8 | 9.2 | 983.34752 | 10.42602 | 4.373977075 | 224.8177 | 589.144 | 0.704461 | 1.218954
54 | 11.6697 | 133076 |  |  |  | 14.8 | 9.2 | 983.34752 | 10.44094 | 4.359057246 | 225.5872 | 589.9094 | 0.705469105 | 1.222371
54.1 | 11.6904 | 133669 |  |  |  | 14.8 | 9.2 | 983.34752 | 10.45617 | 4.343833 | 226.3779 | 590.4685 | 0.7064978 | 1.22587
54.2 | 11.7111 | 134309 |  |  |  | 14.8 | 9.2 | 983.34752 | 10.47096 | 4.329042 | 227.1513 | 591.2755 | 0.7074972 | 1.229281
54.3 | 11.7318 | 134951 |  |  |  | 14.8 | 9.2 | 983.34752 | 10.48573 | 4.31427 | 227.9291 | 592.0746 | 0.7084953 | 1.232699
54.4 | 11.7525 | 135616 |  |  |  | 14.8 | 9.2 | 983.34752 | 10.50029 | 4.299710336 | 228.7009 | 592.9842 | 0.709479 | 1.23608
54.5 | 11.7737 | 136267 |  |  |  | 14.8 | 9.2 | 983.34752 | 10.51548 | 4.284521 | 229.5116 | 593.7259 | 0.7105053 | 1.239618
54.6 | 11.7943 | 136915 |  |  |  | 14.8 | 9.2 | 983.34752 | 10.5301 | 4.269905 | 230.2973 | 594.5141 | 0.7114929 | 1.243036
54.7 | 11.8149 | 137531 |  |  |  | 14.8 | 9.2 | 983.34752 | 10.54501 | 4.254992 | 231.1044 | 595.1033 | 0.7125005 | 1.246534
54.8 | 11.8356 | 138192 |  |  |  | 14.8 | 9.2 | 983.34752 | 10.5596 | 4.240395832 | 231.8999 | 595.9122 | 0.7134868 | 1.249971
54.9 | 11.8562 | 138855 |  |  |  | 14.8 | 9.2 | 983.34752 | 10.57408 | 4.225918 | 232.6944 | 596.7268 | 0.714465 | 1.253391
55 | 11.8769 | 139531 |  |  |  | 14.8 | 9.2 | 983.34752 | 10.58854 | 4.211459 | 233.4933 | 597.5803 | 0.7154419 | 1.256818
55.1 | 11.8977 | 140178 |  |  |  | 14.8 | 9.2 | 983.34752 | 10.60337 | 4.196633563 | 234.3182 | 598.2378 | 0.7164437 | 1.260345
55.2 | 11.9185 | 140865 |  |  |  | 14.8 | 9.2 | 983.34752 | 10.61782 | 4.182177 | 235.1281 | 599.0988 | 0.7174205 | 1.263795
55.3 | 11.94 | 141564 |  |  |  | 14.8 | 9.2 | 983.34752 | 10.63287 | 4.167131194 | 235.9771 | 599.9057 | 0.7184371 | 1.267399
55.4 | 11.9608 | 142279 |  |  |  | 14.8 | 9.2 | 983.34752 | 10.64707 | 4.152933 | 236.7839 | 600.8813 | 0.7193964 | 1.270812
55.5 | 11.9816 | 143018 |  |  |  | 14.8 | 9.2 | 983.34752 | 10.66104 | 4.138956703 | 237.5834 | 601.9696 | 0.7203408 | 1.274183
55.6 | 12.0024 | 143720 |  |  |  | 14.8 | 9.2 | 983.34752 | 10.67536138 | 4.12463862 | 238.4082 | 602.8317 | 0.7213082 | 1.277649
55.7 | 12.0231 | 144441 |  |  |  | 14.8 | 9.2 | 983.34752 | 10.6894 | 4.110596 | 239.2226 | 603.7932 | 0.722257 | 1.281059
55.8 | 12.0437 | 145165 |  |  |  | 14.8 | 9.2 | 983.34752 | 10.70332 | 4.096681 | 240.0352 | 604.7655 | 0.7231972 | 1.28445
55.9 | 12.0644 | 145890 |  |  |  | 14.8 | 9.2 | 983.34752 | 10.71732 | 4.082675315 | 240.8586 | 605.708 | 0.7241436 | 1.287875
56 | 12.0851 | 146590 |  |  |  | 14.8 | 9.2 | 983.34752 | 10.73156 | 4.068438765 | 241.7014 | 606.492 | 0.7251055 | 1.291368
56.1 | 12.1064 | 147373 |  |  |  | 14.8 | 9.2 | 983.34752 | 10.74563 | 4.054369 | 242.5402 | 607.6229 | 0.7260562 | 1.294832
56.2 | 12.1271 | 148093 |  |  |  | 14.8 | 9.2 | 983.34752 | 10.75968 | 4.040317 | 243.3838 | 608.4752 | 0.7270056 | 1.298304
56.3 | 12.148 | 148846 |  |  |  | 14.8 | 9.2 | 983.34752 | 10.77363 | 4.026369541 | 244.2268 | 609.458 | 0.727948 | 1.301762
56.4 | 12.1685 | 149609 |  |  |  | 14.8 | 9.2 | 983.34752 | 10.78709 | 4.012915 | 245.0457 | 610.5351 | 0.7288571 | 1.305109
56.5 | 12.1892 | 150375 |  |  |  | 14.8 | 9.2 | 983.34752 | 10.80071 | 3.999288 | 245.8807 | 611.5771 | 0.7297779 | 1.308511
56.6 | 12.2098 | 151099 |  |  |  | 14.8 | 9.2 | 983.34752 | 10.81463 | 3.985373 | 246.7392 | 612.3835 | 0.7307181 | 1.311996
56.7 | 12.2304 | 151881 |  |  |  | 14.8 | 9.2 | 983.34752 | 10.82801 | 3.971993 | 247.5703 | 613.4864 | 0.7316221 | 1.315359
56.8 | 12.2512 | 152680 |  |  |  | 14.8 | 9.2 | 983.34752 | 10.84142922 | 3.95857078 | 248.4097 | 614.6297 | 0.732529 | 1.318744
56.9 | 12.2724 | 153476 |  |  |  | 14.8 | 9.2 | 983.34752 | 10.85528 | 3.944720646 | 249.2819 | 615.6724 | 0.7334648 | 1.322249
57 | 12.2931 | 154321 |  |  |  | 14.8 | 9.2 | 983.34752 | 10.86818 | 3.931823 | 250.0996 | 617.0381 | 0.7343363 | 1.325524
57.1 | 12.3137 | 155130 |  |  |  | 14.8 | 9.2 | 983.34752 | 10.88131 | 3.918692855 | 250.9376 | 618.2014 | 0.7352235 | 1.328869
57.2 | 12.3345 | 155894 |  |  |  | 14.8 | 9.2 | 983.34752 | 10.89505 | 3.904947249 | 251.8209 | 619.0668 | 0.7361522 | 1.332383
57.3 | 12.3551 | 156706 |  |  |  | 14.8 | 9.2 | 983.34752 | 10.90816 | 3.891844851 | 252.6687 | 620.2034 | 0.7370375 | 1.335744
57.4 | 12.3758 | 157532 |  |  |  | 14.8 | 9.2 | 983.34752 | 10.92123 | 3.878771722 | 253.5203 | 621.3782 | 0.7379208 | 1.339109
57.5 | 12.3964 | 158317 |  |  |  | 14.8 | 9.2 | 983.34752 | 10.93458 | 3.86542 | 254.396 | 622.325 | 0.738823 | 1.342557
57.6 | 12.4171 | 159151 |  |  |  | 14.8 | 9.2 | 983.34752 | 10.94758 | 3.852421 | 255.2544 | 623.4994 | 0.7397013 | 1.345925
57.7 | 12.4384 | 160003 |  |  |  | 14.8 | 9.2 | 983.34752 | 10.96101 | 3.838988 | 256.1476 | 624.6515 | 0.7406089 | 1.349418
57.8 | 12.4591 | 160847 |  |  |  | 14.8 | 9.2 | 983.34752 | 10.97392 | 3.826081 | 257.0117 | 625.8353 | 0.741481 | 1.352786
57.9 | 12.4799 | 161717 |  |  |  | 14.8 | 9.2 | 983.34752 | 10.98669 | 3.813314 | 257.8722 | 627.1208 | 0.7423437 | 1.356129
58 | 12.5007 | 162588 |  |  |  | 14.8 | 9.2 | 983.34752 | 10.99944 | 3.800556298 | 258.7378 | 628.3891 | 0.7432057 | 1.35948
58.1 | 12.5214 | 163416 |  |  |  | 14.8 | 9.2 | 983.34752 | 11.0125 | 3.787501636 | 259.6296 | 629.4198 | 0.7440877 | 1.362921
58.2 | 12.542 | 164283 |  |  |  | 14.8 | 9.2 | 983.34752 | 11.02509 | 3.774907 | 260.4958 | 630.655 | 0.7449387 | 1.366251
58.3 | 12.5626 | 165153 |  |  |  | 14.8 | 9.2 | 983.34752 | 11.03766 | 3.76234 | 261.3659 | 631.8842 | 0.7457878 | 1.369586
58.4 | 12.5832 | 166038 |  |  |  | 14.8 | 9.2 | 983.34752 | 11.05009 | 3.749911873 | 262.2322 | 633.1717 | 0.7466276 | 1.372895
58.5 | 12.6046 | 166959 |  |  |  | 14.8 | 9.2 | 983.34752 | 11.06298 | 3.737016 | 263.1371 | 634.4943 | 0.7474989 | 1.37634
58.6 | 12.6252 | 167867 |  |  |  | 14.8 | 9.2 | 983.34752 | 11.0752 | 3.7248 | 264.0001 | 635.8596 | 0.7483243 | 1.379614
58.7 | 12.646 | 168744 |  |  |  | 14.8 | 9.2 | 983.34752 | 11.0879 | 3.712097724 | 264.9035 | 637.0019 | 0.7491826 | 1.38303
58.8 | 12.6668 | 169658 |  |  |  | 14.8 | 9.2 | 983.34752 | 11.10026 | 3.699737143 | 265.7885 | 638.3196 | 0.7500178 | 1.386365
58.9 | 12.6876 | 170569 |  |  |  | 14.8 | 9.2 | 983.34752 | 11.11265 | 3.687349 | 266.6814 | 639.5983 | 0.7508548 | 1.389719
59 | 12.7083 | 171489 |  |  |  | 14.8 | 9.2 | 983.34752 | 11.12486 | 3.675144 | 267.5671 | 640.9196 | 0.7516795 | 1.393035
59.1 | 12.729 | 172344 |  |  |  | 14.8 | 9.2 | 983.34752 | 11.13766 | 3.662338324 | 268.5026 | 641.8708 | 0.7525447 | 1.396525
59.2 | 12.7497 | 173271 |  |  |  | 14.8 | 9.2 | 983.34752 | 11.1498 | 3.650198 | 269.3957 | 643.184 | 0.753365 | 1.399846
59.3 | 12.771 | 174218 |  |  |  | 14.8 | 9.2 | 983.34752 | 11.16236 | 3.637641903 | 270.3255 | 644.4748 | 0.7542134 | 1.403292
59.4 | 12.7915 | 175150 |  |  |  | 14.8 | 9.2 | 983.34752 | 11.17425 | 3.625747525 | 271.2124 | 645.8039 | 0.7550171 | 1.406567
59.5 | 12.8122 | 176097 |  |  |  | 14.8 | 9.2 | 983.34752 | 11.18621 | 3.613792 | 272.1096 | 647.1546 | 0.7558249 | 1.40987
59.6 | 12.8327 | 177039 |  |  |  | 14.8 | 9.2 | 983.34752 | 11.19801 | 3.60199 | 273.0012 | 648.4916 | 0.7566223 | 1.413141
59.7 | 12.8533 | 178001 |  |  |  | 14.8 | 9.2 | 983.34752 | 11.20973 | 3.590272 | 273.8922 | 649.8944 | 0.757414 | 1.416399
59.8 | 12.874 | 178939 |  |  |  | 14.8 | 9.2 | 983.34752 | 11.22177 | 3.578233 | 274.8137 | 651.1284 | 0.7582275 | 1.419758
59.9 | 12.8946 | 179906 |  |  |  | 14.8 | 9.2 | 983.34752 | 11.23344 | 3.566562051 | 275.713 | 652.5119 | 0.7590161 | 1.423025
60 | 12.9153 | 180827 |  |  |  | 14.8 | 9.2 | 983.34752 | 11.24563 | 3.554366 | 276.659 | 653.6096 | 0.7598401 | 1.42645
60.1 | 12.9366 | 181868 |  |  |  | 14.8 | 9.2 | 983.34752 | 11.25732 | 3.542678178 | 277.5718 | 655.2107 | 0.7606299 | 1.429744
60.2 | 12.9572 | 182801 |  |  |  | 14.8 | 9.2 | 983.34752 | 11.26931 | 3.530693 | 278.514 | 656.344 | 0.7614397 | 1.433133
60.3 | 12.978 | 183785 |  |  |  | 14.8 | 9.2 | 983.34752 | 11.28102 | 3.518979 | 279.4412 | 657.6876 | 0.7622312 | 1.436456
60.4 | 12.9987 | 184793 |  |  |  | 14.8 | 9.2 | 983.34752 | 11.29241 | 3.507586 | 280.3488 | 659.1539 | 0.7630009 | 1.439699
60.5 | 13.0194 | 185794 |  |  |  | 14.8 | 9.2 | 983.34752 | 11.30387 | 3.496128899 | 281.2675 | 660.5597 | 0.7637751 | 1.442971
60.6 | 13.04 | 186727 |  |  |  | 14.8 | 9.2 | 983.34752 | 11.31586 | 3.484144 | 282.2351 | 661.601 | 0.7645849 | 1.446405
60.7 | 13.0605 | 187716 |  |  |  | 14.8 | 9.2 | 983.34752 | 11.32722 | 3.472775686 | 283.159 | 662.9351 | 0.765353 | 1.449673
60.8 | 13.0811 | 188699 |  |  |  | 14.8 | 9.2 | 983.34752 | 11.33875 | 3.461252 | 284.1017 | 664.1953 | 0.7661316 | 1.452997
60.9 | 13.1024 | 189689 |  |  |  | 14.8 | 9.2 | 983.34752 | 11.35091 | 3.449093 | 285.1032 | 665.3345 | 0.7669531 | 1.456516
61 | 13.1231 | 190690 |  |  |  | 14.8 | 9.2 | 983.34752 | 11.36236 | 3.437636115 | 286.0534 | 666.6238 | 0.7677273 | 1.459843
61.1 | 13.1439 | 191681 |  |  |  | 14.8 | 9.2 | 983.34752 | 11.37401 | 3.425987 | 287.0261 | 667.8173 | 0.7685144 | 1.463238
61.2 | 13.1647 | 192617 |  |  |  | 14.8 | 9.2 | 983.34752 | 11.38617 | 3.413829 | 288.0483 | 668.697 | 0.7693359 | 1.466793
61.3 | 13.1855 | 193589 |  |  |  | 14.8 | 9.2 | 983.34752 | 11.398 | 3.402004 | 289.0495 | 669.7434 | 0.7701349 | 1.470263
61.4 | 13.2257 | 195371 |  |  |  | 14.8 | 9.2 | 983.34752 | 11.42174 | 3.378258 | 291.0812 | 671.1907 | 0.7717393 | 1.477267
61.5 | 13.2464 | 196309 |  |  |  | 14.8 | 9.2 | 983.34752 | 11.43378 | 3.366219 | 292.1223 | 672.0097 | 0.7725528 | 1.480837
61.6 | 13.2678 | 197252 |  |  |  | 14.8 | 9.2 | 983.34752 | 11.44647 | 3.353526342 | 293.2279 | 672.6918 | 0.7734104 | 1.484615
61.7 | 13.2884 | 198203 |  |  |  | 14.8 | 9.2 | 983.34752 | 11.45829 | 3.341707 | 294.265 | 673.5528 | 0.774209 | 1.488145
61.8 | 13.3091 | 199138 |  |  |  | 14.8 | 9.2 | 983.34752 | 11.47036 | 3.329640723 | 295.3314 | 674.2865 | 0.7750243 | 1.491763
61.9 | 13.3298 | 200080 |  |  |  | 14.8 | 9.2 | 983.34752 | 11.48236132 | 3.31763868 | 296.3998 | 675.0341 | 0.7758352 | 1.495374

## 7_245
Файл | C:\Testsystems\Metal\Tests\Зульфия\7\7\7.001.rez
Вид испытания | сжатие | 1
Дата | 17 Октябрь 2025 г. | 17:45
Скорость [мм/мин] | 10
Форма | Круглый | 0
Начальные размеры: [мм]
Диаметр | Толщина | Ширина | Длина | База | Расч.дл
9.2 |  |  | 14.9 | 11 | 14.9
Размеры после испытания: [мм]
[6 empty] | H0 | D0 | V | Hк
Количество точек | 613 |  |  |  |  | 14.9 | 9.2 | 989.99176 | 3.66
[16 empty] | А | η | Т
Время [с] | Перемещение [мм] | Усилие [Н] |  |  |  | H0 | D0 | V | ∆H оконч, мм | Hi оконч, мм | Si, мм2 | σi, МПа | ε | e |  | 266.97 | 0.1247 | 20
0 | 0 | 102 |  |  |  | 14.9 | 9.2 | 989.99176 | 0 | 14.9 | 66.4424 | 1.535164 | 0 | 0
0.1 | 0.0218 | 167 |  |  |  | 14.9 | 9.2 | 989.99176 | 0.0202580055 | 14.87974 | 66.53286 | 2.510038 | 0.001359598 | 0.001360523
0.2 | 0.0382 | 226 |  |  |  | 14.9 | 9.2 | 989.99176 | 0.036113229 | 14.86389 | 66.60383 | 3.393198 | 0.002423707 | 0.002426649 | εi | δi
0.3 | 0.1177 | 616 |  |  |  | 14.9 | 9.2 | 989.99176 | 0.112012164 | 14.78799 | 66.94567 | 9.201491 | 0.007517595 | 0.007545994 | 10 | 355.7644
0.4 | 0.1379 | 725 |  |  |  | 14.9 | 9.2 | 989.99176 | 0.1312057125 | 14.76879 | 67.03267 | 10.81562 | 0.008805753 | 0.008844752 | 15 | 374.2149
0.5 | 0.1779 | 858 |  |  |  | 14.9 | 9.2 | 989.99176 | 0.169977657 | 14.73002 | 67.20911 | 12.76613 | 0.0114079 | 0.01147347 | 20 | 387.8831
0.6 | 0.1982 | 913 |  |  |  | 14.9 | 9.2 | 989.99176 | 0.1897698145 | 14.71023 | 67.29954 | 13.56621 | 0.01273623 | 0.01281803 | 25 | 398.8279
0.7 | 0.2591 | 1446 |  |  |  | 14.9 | 9.2 | 989.99176 | 0.245748359 | 14.65425 | 67.55662 | 21.40427 | 0.01649318 | 0.01663071 | 30 | 407.9994
0.8 | 0.279 | 1519 |  |  |  | 14.9 | 9.2 | 989.99176 | 0.2649743135 | 14.63503 | 67.64537 | 22.45534 | 0.01778351 | 0.01794354 | 35 | 415.918
0.9 | 0.2993 | 1711 |  |  |  | 14.9 | 9.2 | 989.99176 | 0.2835014815 | 14.6165 | 67.73112 | 25.26165 | 0.01902695 | 0.01921029 | 40 | 422.9016
1 | 0.3396 | 2200 |  |  |  | 14.9 | 9.2 | 989.99176 | 0.3192863 | 14.5807137 | 67.89735 | 32.40186 | 0.02142861 | 0.02166154 | 45 | 429.1588
1.1 | 0.3798 | 2565 |  |  |  | 14.9 | 9.2 | 989.99176 | 0.3561160725 | 14.54388 | 68.06928 | 37.68219 | 0.02390041 | 0.02419066 | 50 | 434.8345
1.2 | 0.4006 | 2743 |  |  |  | 14.9 | 9.2 | 989.99176 | 0.3752725095 | 14.52473 | 68.15906 | 40.2441 | 0.02518607 | 0.02550867 | 55 | 440.0334
1.3 | 0.4208 | 2888 |  |  |  | 14.9 | 9.2 | 989.99176 | 0.394133652 | 14.50587 | 68.24768 | 42.31646 | 0.02645192 | 0.02680807 | 60 | 444.8339
1.4 | 0.4411 | 3020 |  |  |  | 14.9 | 9.2 | 989.99176 | 0.41321483 | 14.48678517 | 68.33757 | 44.19238 | 0.02773254 | 0.02812435 | 65 | 449.2962
1.5 | 0.4614 | 3169 |  |  |  | 14.9 | 9.2 | 989.99176 | 0.4321390385 | 14.46786 | 68.42696 | 46.31215 | 0.02900262 | 0.02943151 | 70 | 453.4675
1.6 | 0.4817 | 3352 |  |  |  | 14.9 | 9.2 | 989.99176 | 0.450749308 | 14.44925 | 68.51509 | 48.92353 | 0.03025163 | 0.03071865 | 75 | 457.3857
1.7 | 0.5223 | 3748 |  |  |  | 14.9 | 9.2 | 989.99176 | 0.487692842 | 14.41231 | 68.69072 | 54.56341 | 0.03273106 | 0.03327871
1.8 | 0.5426 | 3975 |  |  |  | 14.9 | 9.2 | 989.99176 | 0.5058968375 | 14.3941 | 68.77759 | 57.79499 | 0.03395281 | 0.03454259
1.9 | 0.5838 | 4513 |  |  |  | 14.9 | 9.2 | 989.99176 | 0.5421292145 | 14.35787 | 68.95115 | 65.45213 | 0.03638451 | 0.03706293
2 | 0.604 | 4571 |  |  |  | 14.9 | 9.2 | 989.99176 | 0.5617936715 | 14.33821 | 69.04572 | 66.20251 | 0.03770427 | 0.03843347
2.1 | 0.6239 | 4647 |  |  |  | 14.9 | 9.2 | 989.99176 | 0.5809919255 | 14.31901 | 69.13829 | 67.21312 | 0.03899275 | 0.03977332
2.2 | 0.644 | 4973 |  |  |  | 14.9 | 9.2 | 989.99176 | 0.5980818045 | 14.30192 | 69.22091 | 71.84246 | 0.04013972 | 0.04096755
2.3 | 0.6642 | 5311 |  |  |  | 14.9 | 9.2 | 989.99176 | 0.6151608815 | 14.28484 | 69.30367 | 76.63375 | 0.04128597 | 0.04216244
2.4 | 0.6844 | 5834 |  |  |  | 14.9 | 9.2 | 989.99176 | 0.630531761 | 14.26947 | 69.37832 | 84.08967 | 0.04231757 | 0.04323905
2.5 | 0.7038 | 6183 |  |  |  | 14.9 | 9.2 | 989.99176 | 0.6467092695 | 14.25329 | 69.45707 | 89.01902 | 0.04340331 | 0.0443734
2.6 | 0.7232 | 6440 |  |  |  | 14.9 | 9.2 | 989.99176 | 0.66373626 | 14.23626374 | 69.54014 | 92.60839 | 0.04454606 | 0.04556872
2.7 | 0.764 | 7830 |  |  |  | 14.9 | 9.2 | 989.99176 | 0.691701695 | 14.2083 | 69.67701 | 112.3757 | 0.04642293 | 0.04753503
2.8 | 0.7842 | 8487 |  |  |  | 14.9 | 9.2 | 989.99176 | 0.7058352855 | 14.19416 | 69.74639 | 121.6837 | 0.0473715 | 0.04853027
2.9 | 0.8043 | 9322 |  |  |  | 14.9 | 9.2 | 989.99176 | 0.718225313 | 14.18177 | 69.80733 | 133.539 | 0.04820304 | 0.04940355
3 | 0.8239 | 10266 |  |  |  | 14.9 | 9.2 | 989.99176 | 0.729108889 | 14.17089 | 69.86094 | 146.9491 | 0.04893348 | 0.05017127
3.1 | 0.8434 | 10860 |  |  |  | 14.9 | 9.2 | 989.99176 | 0.74312419 | 14.15687581 | 69.9301 | 155.2979 | 0.04987411 | 0.05116078
3.2 | 0.8828 | 12586 |  |  |  | 14.9 | 9.2 | 989.99176 | 0.766587169 | 14.13341 | 70.04619 | 179.6814 | 0.0514488 | 0.05281951
3.3 | 0.9233 | 14635 |  |  |  | 14.9 | 9.2 | 989.99176 | 0.7881677275 | 14.11183 | 70.15331 | 208.6145 | 0.05289716 | 0.0543476
3.4 | 0.9434 | 15392 |  |  |  | 14.9 | 9.2 | 989.99176 | 0.801277968 | 14.09872 | 70.21855 | 219.2013 | 0.05377704 | 0.05527706
3.5 | 0.9637 | 16392 |  |  |  | 14.9 | 9.2 | 989.99176 | 0.812344468 | 14.08766 | 70.27371 | 233.2594 | 0.05451976 | 0.05606229
3.6 | 0.9839 | 17392 |  |  |  | 14.9 | 9.2 | 989.99176 | 0.823310968 | 14.07669 | 70.32845 | 247.2968 | 0.05525577 | 0.05684104
3.7 | 1.0043 | 18481 |  |  |  | 14.9 | 9.2 | 989.99176 | 0.8336556865 | 14.06634 | 70.38017 | 262.5882 | 0.05595005 | 0.0575762
3.8 | 1.0247 | 19527 |  |  |  | 14.9 | 9.2 | 989.99176 | 0.8443974455 | 14.0556 | 70.43396 | 277.2384 | 0.05667097 | 0.05834014
3.9 | 1.045 | 20558 |  |  |  | 14.9 | 9.2 | 989.99176 | 0.855177707 | 14.04482 | 70.48802 | 291.6524 | 0.05739448 | 0.05910741
4 | 1.0661 | 21542 |  |  |  | 14.9 | 9.2 | 989.99176 | 0.867191943 | 14.03281 | 70.54837 | 305.3508 | 0.0582008 | 0.05996319
4.1 | 1.0866 | 22449 |  |  |  | 14.9 | 9.2 | 989.99176 | 0.8793171585 | 14.02068 | 70.60938 | 317.9323 | 0.05901457 | 0.06082763
4.2 | 1.1072 | 23245 |  |  |  | 14.9 | 9.2 | 989.99176 | 0.8925672925 | 14.00743 | 70.67617 | 328.8944 | 0.05990385 | 0.06177312
4.3 | 1.1277 | 23834 |  |  |  | 14.9 | 9.2 | 989.99176 | 0.907628761 | 13.99237 | 70.75225 | 336.8656 | 0.06091468 | 0.06284894
4.4 | 1.1481 | 24347 |  |  |  | 14.9 | 9.2 | 989.99176 | 0.9232919755 | 13.97671 | 70.83154 | 343.7311 | 0.0619659 | 0.06396898
4.5 | 1.1677 | 24698 |  |  |  | 14.9 | 9.2 | 989.99176 | 0.939651017 | 13.96035 | 70.91454 | 348.2784 | 0.06306383 | 0.06514012
4.6 | 1.1878 | 24929 |  |  |  | 14.9 | 9.2 | 989.99176 | 0.9576180785 | 13.94238 | 71.00593 | 351.0834 | 0.06426967 | 0.06642795
4.7 | 1.2084 | 25030 |  |  |  | 14.9 | 9.2 | 989.99176 | 0.977285495 | 13.92271 | 71.10623 | 352.0085 | 0.06558963 | 0.06783957
4.8 | 1.23 | 18804 |  |  |  | 14.9 | 9.2 | 989.99176 | 1.056373266 | 13.84363 | 71.51246 | 262.9472 | 0.07089753 | 0.07353625
4.9 | 1.2506 | 19902 |  |  |  | 14.9 | 9.2 | 989.99176 | 1.066834883 | 13.83317 | 71.56654 | 278.0909 | 0.07159966 | 0.07429223
5 | 1.2713 | 21388 |  |  |  | 14.9 | 9.2 | 989.99176 | 1.073813902 | 13.82619 | 71.60266 | 298.704 | 0.07206805 | 0.07479688
5.1 | 1.2918 | 22790 |  |  |  | 14.9 | 9.2 | 989.99176 | 1.081368535 | 13.81863 | 71.64181 | 318.1103 | 0.07257507 | 0.07534343
5.2 | 1.3124 | 23909 |  |  |  | 14.9 | 9.2 | 989.99176 | 1.091636 | 13.80836 | 71.69508 | 333.4817 | 0.07326418 | 0.07608674
5.3 | 1.3534 | 25662 |  |  |  | 14.9 | 9.2 | 989.99176 | 1.116449923 | 13.78355 | 71.82415 | 357.2893 | 0.07492953 | 0.07788536
5.4 | 1.3948 | 26243 |  |  |  | 14.9 | 9.2 | 989.99176 | 1.152485 | 13.74751 | 72.01242 | 364.4233 | 0.077348 | 0.08050315
5.5 | 1.4153 | 26351 |  |  |  | 14.9 | 9.2 | 989.99176 | 1.171988 | 13.72801 | 72.11472 | 365.4039 | 0.07865692 | 0.0819228
5.6 | 1.4359 | 26542 |  |  |  | 14.9 | 9.2 | 989.99176 | 1.190824443 | 13.70918 | 72.21381 | 367.5474 | 0.0799211 | 0.08329586
5.7 | 1.4565 | 26713 |  |  |  | 14.9 | 9.2 | 989.99176 | 1.209846 | 13.69015 | 72.31414 | 369.4022 | 0.08119769 | 0.08468429
5.8 | 1.4771 | 26880 |  |  |  | 14.9 | 9.2 | 989.99176 | 1.22890352 | 13.67109648 | 72.41495 | 371.1941 | 0.08247675 | 0.08607735
5.9 | 1.4977 | 27038 |  |  |  | 14.9 | 9.2 | 989.99176 | 1.248044627 | 13.65196 | 72.51648 | 372.8532 | 0.08376138 | 0.08747845
6 | 1.5184 | 27188 |  |  |  | 14.9 | 9.2 | 989.99176 | 1.267359602 | 13.63264 | 72.61922 | 374.3912 | 0.08505769 | 0.08889427
6.1 | 1.5391 | 27335 |  |  |  | 14.9 | 9.2 | 989.99176 | 1.286702 | 13.6133 | 72.72241 | 375.8814 | 0.08635586 | 0.09031412
6.2 | 1.5605 | 27476 |  |  |  | 14.9 | 9.2 | 989.99176 | 1.306800354 | 13.5932 | 72.82993 | 377.2625 | 0.08770472 | 0.09179157
6.3 | 1.5812 | 27616 |  |  |  | 14.9 | 9.2 | 989.99176 | 1.326207664 | 13.57379 | 72.93406 | 378.6434 | 0.08900723 | 0.09322031
6.4 | 1.6019 | 27744 |  |  |  | 14.9 | 9.2 | 989.99176 | 1.345725776 | 13.55427 | 73.03908 | 379.8514 | 0.09031717 | 0.09465927
6.5 | 1.6224 | 27866 |  |  |  | 14.9 | 9.2 | 989.99176 | 1.365099289 | 13.5349 | 73.14363 | 380.9764 | 0.0916174 | 0.09608963
6.6 | 1.643 | 28000 |  |  |  | 14.9 | 9.2 | 989.99176 | 1.384462 | 13.515538 | 73.24842 | 382.2608 | 0.09291691 | 0.09752123
6.7 | 1.6635 | 28131 |  |  |  | 14.9 | 9.2 | 989.99176 | 1.403752 | 13.49625 | 73.35311 | 383.5011 | 0.09421157 | 0.09894952
6.8 | 1.6841 | 28254 |  |  |  | 14.9 | 9.2 | 989.99176 | 1.423216691 | 13.47678 | 73.45905 | 384.6224 | 0.0955179 | 0.1003928
6.9 | 1.7048 | 28380 |  |  |  | 14.9 | 9.2 | 989.99176 | 1.44275327 | 13.45724673 | 73.5657 | 385.7776 | 0.09682908 | 0.1018435
7 | 1.7261 | 28503 |  |  |  | 14.9 | 9.2 | 989.99176 | 1.462918 | 13.43708 | 73.67609 | 386.869 | 0.09818239 | 0.103343
7.1 | 1.7468 | 28628 |  |  |  | 14.9 | 9.2 | 989.99176 | 1.482463362 | 13.41754 | 73.78342 | 388.0004 | 0.09949419 | 0.1047987
7.2 | 1.7676 | 28753 |  |  |  | 14.9 | 9.2 | 989.99176 | 1.502109 | 13.39789 | 73.89161 | 389.124 | 0.1008127 | 0.1062639
7.3 | 1.7884 | 28872 |  |  |  | 14.9 | 9.2 | 989.99176 | 1.521810388 | 13.37819 | 74.00043 | 390.1599 | 0.1021349 | 0.1077355
7.4 | 1.8091 | 28984 |  |  |  | 14.9 | 9.2 | 989.99176 | 1.541476236 | 13.35852 | 74.10937 | 391.0977 | 0.1034548 | 0.1092065
7.5 | 1.8298 | 29107 |  |  |  | 14.9 | 9.2 | 989.99176 | 1.561041 | 13.33896 | 74.21806 | 392.1821 | 0.1047678 | 0.1106722
7.6 | 1.8504 | 29229 |  |  |  | 14.9 | 9.2 | 989.99176 | 1.580514 | 13.31949 | 74.32657 | 393.251 | 0.1060748 | 0.1121331
7.7 | 1.871 | 29347 |  |  |  | 14.9 | 9.2 | 989.99176 | 1.600024 | 13.29998 | 74.43561 | 394.2602 | 0.1073842 | 0.113599
7.8 | 1.8922 | 29464 |  |  |  | 14.9 | 9.2 | 989.99176 | 1.620144156 | 13.27986 | 74.54838 | 395.2333 | 0.1087345 | 0.1151129
7.9 | 1.9128 | 29581 |  |  |  | 14.9 | 9.2 | 989.99176 | 1.639664 | 13.26034 | 74.65812 | 396.2195 | 0.1100446 | 0.1165839
8 | 1.9334 | 29693 |  |  |  | 14.9 | 9.2 | 989.99176 | 1.65923 | 13.24077 | 74.76844 | 397.1328 | 0.1113577 | 0.1180605
8.1 | 1.954 | 29808 |  |  |  | 14.9 | 9.2 | 989.99176 | 1.678767832 | 13.22123 | 74.87893 | 398.0826 | 0.112669 | 0.1195372
8.2 | 1.9746 | 29928 |  |  |  | 14.9 | 9.2 | 989.99176 | 1.698259812 | 13.20174 | 74.98949 | 399.0959 | 0.1139772 | 0.1210126
8.3 | 1.9953 | 30042 |  |  |  | 14.9 | 9.2 | 989.99176 | 1.717907193 | 13.18209 | 75.10126 | 400.0199 | 0.1152958 | 0.1225019
8.4 | 2.016 | 30155 |  |  |  | 14.9 | 9.2 | 989.99176 | 1.737564 | 13.16244 | 75.21341 | 400.9258 | 0.116615 | 0.1239942
8.5 | 2.0368 | 30272 |  |  |  | 14.9 | 9.2 | 989.99176 | 1.757283488 | 13.14272 | 75.32627 | 401.8784 | 0.1179385 | 0.1254935
8.6 | 2.0581 | 30388 |  |  |  | 14.9 | 9.2 | 989.99176 | 1.777512402 | 13.12249 | 75.44238 | 402.7974 | 0.1192961 | 0.1270338
8.7 | 2.0993 | 30609 |  |  |  | 14.9 | 9.2 | 989.99176 | 1.816672 | 13.08333 | 75.66819 | 404.5161 | 0.1219243 | 0.1300224
8.8 | 2.12 | 30725 |  |  |  | 14.9 | 9.2 | 989.99176 | 1.836301 | 13.0637 | 75.78189 | 405.4399 | 0.1232417 | 0.1315239
8.9 | 2.1406 | 30837 |  |  |  | 14.9 | 9.2 | 989.99176 | 1.855867 | 13.04413 | 75.89556 | 406.3084 | 0.1245548 | 0.1330227
9 | 2.1612 | 30948 |  |  |  | 14.9 | 9.2 | 989.99176 | 1.875441642 | 13.02456 | 76.00962 | 407.159 | 0.1258686 | 0.1345245
9.1 | 2.1818 | 31056 |  |  |  | 14.9 | 9.2 | 989.99176 | 1.895044424 | 13.00496 | 76.12419 | 407.9649 | 0.1271842 | 0.1360307
9.2 | 2.2025 | 31169 |  |  |  | 14.9 | 9.2 | 989.99176 | 1.914701 | 12.9853 | 76.23943 | 408.8305 | 0.1285034 | 0.1375433
9.3 | 2.2241 | 31279 |  |  |  | 14.9 | 9.2 | 989.99176 | 1.935285 | 12.96471 | 76.36047 | 409.6229 | 0.1298849 | 0.1391298
9.4 | 2.2449 | 31392 |  |  |  | 14.9 | 9.2 | 989.99176 | 1.955041968 | 12.94496 | 76.47702 | 410.4763 | 0.1312109 | 0.1406548
9.5 | 2.2657 | 31504 |  |  |  | 14.9 | 9.2 | 989.99176 | 1.974807816 | 12.92519 | 76.59397 | 411.3118 | 0.1325374 | 0.1421829
9.6 | 2.2864 | 31614 |  |  |  | 14.9 | 9.2 | 989.99176 | 1.994492131 | 12.90551 | 76.71079 | 412.1193 | 0.1338585 | 0.143707
9.7 | 2.3071 | 31718 |  |  |  | 14.9 | 9.2 | 989.99176 | 2.014231847 | 12.88577 | 76.82831 | 412.8426 | 0.1351833 | 0.1452378
9.8 | 2.3278 | 31828 |  |  |  | 14.9 | 9.2 | 989.99176 | 2.033916162 | 12.86608 | 76.94585 | 413.6415 | 0.1365044 | 0.1467665
9.9 | 2.3486 | 31940 |  |  |  | 14.9 | 9.2 | 989.99176 | 2.05368201 | 12.84631799 | 77.06424 | 414.4594 | 0.137831 | 0.148304
10 | 2.3693 | 32046 |  |  |  | 14.9 | 9.2 | 989.99176 | 2.073403259 | 12.8266 | 77.18273 | 415.1965 | 0.1391546 | 0.1498403
10.1 | 2.39 | 32157 |  |  |  | 14.9 | 9.2 | 989.99176 | 2.093078 | 12.80692 | 77.30131 | 415.9956 | 0.1404751 | 0.1513754
10.2 | 2.4112 | 32267 |  |  |  | 14.9 | 9.2 | 989.99176 | 2.113263 | 12.78674 | 77.42333 | 416.7607 | 0.1418297 | 0.1529527
10.3 | 2.4319 | 32375 |  |  |  | 14.9 | 9.2 | 989.99176 | 2.132965 | 12.76703 | 77.54281 | 417.5113 | 0.143152 | 0.1544948
10.4 | 2.4526 | 32486 |  |  |  | 14.9 | 9.2 | 989.99176 | 2.152640519 | 12.74736 | 77.6625 | 418.2971 | 0.1444725 | 0.1560371
10.5 | 2.4733 | 32596 |  |  |  | 14.9 | 9.2 | 989.99176 | 2.172324834 | 12.72768 | 77.78261 | 419.0654 | 0.1457936 | 0.1575824
10.6 | 2.494 | 32697 |  |  |  | 14.9 | 9.2 | 989.99176 | 2.192092 | 12.70791 | 77.9036 | 419.711 | 0.1471203 | 0.1591368
10.7 | 2.5147 | 32806 |  |  |  | 14.9 | 9.2 | 989.99176 | 2.211785799 | 12.68821 | 78.02452 | 420.4576 | 0.148442 | 0.1606877
10.8 | 2.5354 | 32917 |  |  |  | 14.9 | 9.2 | 989.99176 | 2.231461 | 12.66854 | 78.14569 | 421.226 | 0.1497625 | 0.1622395
10.9 | 2.5563 | 33030 |  |  |  | 14.9 | 9.2 | 989.99176 | 2.251317495 | 12.64868 | 78.26837 | 422.0096 | 0.1510951 | 0.1638082
11 | 2.5801 | 33148 |  |  |  | 14.9 | 9.2 | 989.99176 | 2.274027942 | 12.62597 | 78.40915 | 422.7568 | 0.1526193 | 0.1656052
11.1 | 2.6008 | 33256 |  |  |  | 14.9 | 9.2 | 989.99176 | 2.293730724 | 12.60627 | 78.5317 | 423.4723 | 0.1539417 | 0.167167
11.2 | 2.6213 | 33364 |  |  |  | 14.9 | 9.2 | 989.99176 | 2.313233506 | 12.58677 | 78.65338 | 424.1903 | 0.1552506 | 0.1687152
11.3 | 2.6419 | 33465 |  |  |  | 14.9 | 9.2 | 989.99176 | 2.332901 | 12.5671 | 78.77647 | 424.8096 | 0.1565705 | 0.170279
11.4 | 2.6624 | 33572 |  |  |  | 14.9 | 9.2 | 989.99176 | 2.352412938 | 12.54759 | 78.89898 | 425.5062 | 0.1578801 | 0.1718328
11.5 | 2.6831 | 33678 |  |  |  | 14.9 | 9.2 | 989.99176 | 2.372134187 | 12.52787 | 79.02318 | 426.1788 | 0.1592036 | 0.1734058
11.6 | 2.7038 | 33783 |  |  |  | 14.9 | 9.2 | 989.99176 | 2.391865 | 12.50814 | 79.14783 | 426.8342 | 0.1605278 | 0.174982
11.7 | 2.7251 | 33887 |  |  |  | 14.9 | 9.2 | 989.99176 | 2.412204 | 12.4878 | 79.27674 | 427.452 | 0.1618929 | 0.1766094
11.8 | 2.7458 | 33995 |  |  |  | 14.9 | 9.2 | 989.99176 | 2.431907 | 12.46809 | 79.40202 | 428.1377 | 0.1632152 | 0.1781884
11.9 | 2.7666 | 34096 |  |  |  | 14.9 | 9.2 | 989.99176 | 2.451774584 | 12.44823 | 79.52875 | 428.7255 | 0.1645486 | 0.1797831
12 | 2.7873 | 34202 |  |  |  | 14.9 | 9.2 | 989.99176 | 2.471495833 | 12.4285 | 79.65494 | 429.377 | 0.1658722 | 0.1813687
12.1 | 2.8081 | 34311 |  |  |  | 14.9 | 9.2 | 989.99176 | 2.491289 | 12.40871 | 79.782 | 430.0594 | 0.1672006 | 0.1829625
12.2 | 2.8288 | 34415 |  |  |  | 14.9 | 9.2 | 989.99176 | 2.511029 | 12.38897 | 79.90912 | 430.6767 | 0.1685254 | 0.1845546
12.3 | 2.8496 | 34518 |  |  |  | 14.9 | 9.2 | 989.99176 | 2.530878047 | 12.36912 | 80.03735 | 431.2736 | 0.1698576 | 0.186158
12.4 | 2.8703 | 34621 |  |  |  | 14.9 | 9.2 | 989.99176 | 2.550627 | 12.34937 | 80.16535 | 431.8699 | 0.171183 | 0.1877559
12.5 | 2.8916 | 34724 |  |  |  | 14.9 | 9.2 | 989.99176 | 2.570975946 | 12.32902 | 80.29766 | 432.441 | 0.1725487 | 0.1894051
12.6 | 2.9122 | 34829 |  |  |  | 14.9 | 9.2 | 989.99176 | 2.590606 | 12.30939 | 80.42571 | 433.058 | 0.1738662 | 0.1909985
12.7 | 2.933 | 34935 |  |  |  | 14.9 | 9.2 | 989.99176 | 2.610428 | 12.28957 | 80.55543 | 433.6765 | 0.1751965 | 0.1926101
12.8 | 2.9537 | 35040 |  |  |  | 14.9 | 9.2 | 989.99176 | 2.63015816 | 12.26984184 | 80.68497 | 434.2817 | 0.1765207 | 0.1942168
12.9 | 2.9743 | 35139 |  |  |  | 14.9 | 9.2 | 989.99176 | 2.649844 | 12.25016 | 80.81463 | 434.8099 | 0.1778419 | 0.1958225
13 | 2.9951 | 35241 |  |  |  | 14.9 | 9.2 | 989.99176 | 2.669702 | 12.2303 | 80.94584 | 435.3652 | 0.1791746 | 0.1974449
13.1 | 3.0158 | 35345 |  |  |  | 14.9 | 9.2 | 989.99176 | 2.689442 | 12.21056 | 81.0767 | 435.9452 | 0.1804995 | 0.1990602
13.2 | 3.0366 | 35445 |  |  |  | 14.9 | 9.2 | 989.99176 | 2.709319 | 12.19068 | 81.20889 | 436.467 | 0.1818335 | 0.2006894
13.3 | 3.0574 | 35552 |  |  |  | 14.9 | 9.2 | 989.99176 | 2.729130608 | 12.17087 | 81.34109 | 437.0731 | 0.1831631 | 0.2023159
13.4 | 3.0786 | 35655 |  |  |  | 14.9 | 9.2 | 989.99176 | 2.74938 | 12.15062 | 81.47664 | 437.6101 | 0.1845221 | 0.203981
13.5 | 3.0993 | 35760 |  |  |  | 14.9 | 9.2 | 989.99176 | 2.76911004 | 12.13088996 | 81.60916 | 438.1861 | 0.1858463 | 0.2056061
13.6 | 3.12 | 35866 |  |  |  | 14.9 | 9.2 | 989.99176 | 2.788831289 | 12.11117 | 81.74205 | 438.7705 | 0.1871699 | 0.2072332
13.7 | 3.1406 | 35972 |  |  |  | 14.9 | 9.2 | 989.99176 | 2.808452538 | 12.09155 | 81.87469 | 439.3543 | 0.1884867 | 0.2088546
13.8 | 3.1612 | 36072 |  |  |  | 14.9 | 9.2 | 989.99176 | 2.828129188 | 12.07187 | 82.00815 | 439.8587 | 0.1898073 | 0.2104832
13.9 | 3.1817 | 36175 |  |  |  | 14.9 | 9.2 | 989.99176 | 2.847678 | 12.05232 | 82.14117 | 440.4004 | 0.1911193 | 0.2121039
14 | 3.2024 | 36280 |  |  |  | 14.9 | 9.2 | 989.99176 | 2.86740862 | 12.03259138 | 82.27586 | 440.9556 | 0.1924435 | 0.2137423
14.1 | 3.2443 | 36489 |  |  |  | 14.9 | 9.2 | 989.99176 | 2.907379 | 11.99262 | 82.55007 | 442.0226 | 0.1951261 | 0.2170697
14.2 | 3.2651 | 36589 |  |  |  | 14.9 | 9.2 | 989.99176 | 2.927255 | 11.97274 | 82.68712 | 442.4994 | 0.1964601 | 0.2187284
14.3 | 3.2858 | 36692 |  |  |  | 14.9 | 9.2 | 989.99176 | 2.947004418 | 11.953 | 82.82374 | 443.0131 | 0.1977855 | 0.2203793
14.4 | 3.3065 | 36795 |  |  |  | 14.9 | 9.2 | 989.99176 | 2.966753 | 11.93325 | 82.96081 | 443.5227 | 0.199111 | 0.2220329
14.5 | 3.3271 | 36900 |  |  |  | 14.9 | 9.2 | 989.99176 | 2.98638385 | 11.91361615 | 83.0975 | 444.0567 | 0.2004284 | 0.2236793
14.6 | 3.3478 | 36998 |  |  |  | 14.9 | 9.2 | 989.99176 | 3.006178967 | 11.89382 | 83.2358 | 444.4962 | 0.201757 | 0.2253422
14.7 | 3.3685 | 37103 |  |  |  | 14.9 | 9.2 | 989.99176 | 3.025909 | 11.87409 | 83.37411 | 445.0182 | 0.2030812 | 0.2270025
14.8 | 3.3892 | 37206 |  |  |  | 14.9 | 9.2 | 989.99176 | 3.045658399 | 11.85434 | 83.51301 | 445.5114 | 0.2044066 | 0.228667
14.9 | 3.4104 | 37308 |  |  |  | 14.9 | 9.2 | 989.99176 | 3.065916582 | 11.83408 | 83.65597 | 445.9694 | 0.2057662 | 0.2303774
15 | 3.4311 | 37413 |  |  |  | 14.9 | 9.2 | 989.99176 | 3.085647 | 11.81435 | 83.79568 | 446.4789 | 0.2070904 | 0.2320461
15.1 | 3.4519 | 37518 |  |  |  | 14.9 | 9.2 | 989.99176 | 3.105477547 | 11.79452 | 83.93657 | 446.9804 | 0.2084213 | 0.233726
15.2 | 3.4727 | 37619 |  |  |  | 14.9 | 9.2 | 989.99176 | 3.125345 | 11.77466 | 84.0782 | 447.4287 | 0.2097547 | 0.2354119
15.3 | 3.4935 | 37724 |  |  |  | 14.9 | 9.2 | 989.99176 | 3.145175446 | 11.75482 | 84.22004 | 447.9219 | 0.2110856 | 0.2370975
15.4 | 3.5143 | 37826 |  |  |  | 14.9 | 9.2 | 989.99176 | 3.165033629 | 11.73497 | 84.36256 | 448.3743 | 0.2124184 | 0.2387882
15.5 | 3.5351 | 37924 |  |  |  | 14.9 | 9.2 | 989.99176 | 3.184928746 | 11.71507 | 84.50582 | 448.7738 | 0.2137536 | 0.2404851
15.6 | 3.556 | 38028 |  |  |  | 14.9 | 9.2 | 989.99176 | 3.204868462 | 11.69513 | 84.6499 | 449.2385 | 0.2150918 | 0.2421886
15.7 | 3.5772 | 38138 |  |  |  | 14.9 | 9.2 | 989.99176 | 3.225052777 | 11.67495 | 84.79625 | 449.7604 | 0.2164465 | 0.2439159
15.8 | 3.598 | 38236 |  |  |  | 14.9 | 9.2 | 989.99176 | 3.244947894 | 11.65505 | 84.941 | 450.1478 | 0.2177817 | 0.2456215
15.9 | 3.6187 | 38342 |  |  |  | 14.9 | 9.2 | 989.99176 | 3.264669143 | 11.63533 | 85.08497 | 450.6319 | 0.2191053 | 0.247315
16 | 3.6393 | 38445 |  |  |  | 14.9 | 9.2 | 989.99176 | 3.284318 | 11.61568 | 85.2289 | 451.0794 | 0.220424 | 0.2490051
16.1 | 3.6599 | 38545 |  |  |  | 14.9 | 9.2 | 989.99176 | 3.303995 | 11.59601 | 85.37352 | 451.4866 | 0.2217446 | 0.2507005
16.2 | 3.6806 | 38650 |  |  |  | 14.9 | 9.2 | 989.99176 | 3.323725225 | 11.57627 | 85.51903 | 451.9462 | 0.2230688 | 0.2524035
16.3 | 3.7012 | 38755 |  |  |  | 14.9 | 9.2 | 989.99176 | 3.343356 | 11.55664 | 85.66429 | 452.4055 | 0.2243863 | 0.2541007
16.4 | 3.7219 | 38859 |  |  |  | 14.9 | 9.2 | 989.99176 | 3.363095 | 11.5369 | 85.81086 | 452.8448 | 0.2257111 | 0.2558102
16.5 | 3.7433 | 38966 |  |  |  | 14.9 | 9.2 | 989.99176 | 3.383507439 | 11.51649 | 85.96296 | 453.2883 | 0.227081 | 0.2575811
16.6 | 3.7641 | 39069 |  |  |  | 14.9 | 9.2 | 989.99176 | 3.403356 | 11.49664 | 86.11137 | 453.7031 | 0.2284132 | 0.2593061
16.7 | 3.7848 | 39169 |  |  |  | 14.9 | 9.2 | 989.99176 | 3.423133 | 11.47687 | 86.25976 | 454.082 | 0.2297405 | 0.2610278
16.8 | 3.8054 | 39275 |  |  |  | 14.9 | 9.2 | 989.99176 | 3.442754 | 11.45725 | 86.40748 | 454.5324 | 0.2310573 | 0.2627389
16.9 | 3.826 | 39378 |  |  |  | 14.9 | 9.2 | 989.99176 | 3.462403237 | 11.4376 | 86.55592 | 454.9429 | 0.2323761 | 0.2644553
17 | 3.8467 | 39482 |  |  |  | 14.9 | 9.2 | 989.99176 | 3.482142953 | 11.41786 | 86.70557 | 455.3572 | 0.2337009 | 0.2661827
17.1 | 3.8673 | 39583 |  |  |  | 14.9 | 9.2 | 989.99176 | 3.50181 | 11.39819 | 86.85518 | 455.7357 | 0.2350208 | 0.2679067
17.2 | 3.8879 | 39688 |  |  |  | 14.9 | 9.2 | 989.99176 | 3.521440852 | 11.37856 | 87.00502 | 456.1576 | 0.2363383 | 0.2696304
17.3 | 3.9092 | 39794 |  |  |  | 14.9 | 9.2 | 989.99176 | 3.541762101 | 11.35824 | 87.16068 | 456.5591 | 0.2377022 | 0.2714179
17.4 | 3.9298 | 39899 |  |  |  | 14.9 | 9.2 | 989.99176 | 3.561393 | 11.33861 | 87.31158 | 456.9726 | 0.2390196 | 0.2731477
17.5 | 3.9504 | 40004 |  |  |  | 14.9 | 9.2 | 989.99176 | 3.581023066 | 11.31898 | 87.46301 | 457.3819 | 0.2403371 | 0.2748805
17.6 | 3.971 | 40111 |  |  |  | 14.9 | 9.2 | 989.99176 | 3.600635 | 11.29936 | 87.61481 | 457.8107 | 0.2416534 | 0.2766147
17.7 | 3.9917 | 40209 |  |  |  | 14.9 | 9.2 | 989.99176 | 3.62043 | 11.27957 | 87.76857 | 458.1252 | 0.2429819 | 0.2783681
17.8 | 4.0124 | 40318 |  |  |  | 14.9 | 9.2 | 989.99176 | 3.640123747 | 11.25988 | 87.92208 | 458.5651 | 0.2443036 | 0.2801156
17.9 | 4.0332 | 40426 |  |  |  | 14.9 | 9.2 | 989.99176 | 3.659926529 | 11.24007 | 88.07698 | 458.9848 | 0.2456327 | 0.2818758
18 | 4.0539 | 40526 |  |  |  | 14.9 | 9.2 | 989.99176 | 3.679703179 | 11.2203 | 88.23223 | 459.3106 | 0.2469599 | 0.2836369
18.1 | 4.0753 | 40641 |  |  |  | 14.9 | 9.2 | 989.99176 | 3.700041 | 11.19996 | 88.39245 | 459.7791 | 0.2483249 | 0.2854511
18.2 | 4.0961 | 40745 |  |  |  | 14.9 | 9.2 | 989.99176 | 3.719881 | 11.18012 | 88.5493 | 460.1391 | 0.2496564 | 0.2872241
18.3 | 4.1168 | 40846 |  |  |  | 14.9 | 9.2 | 989.99176 | 3.739648459 | 11.16035 | 88.70614 | 460.4642 | 0.2509831 | 0.2889938
18.4 | 4.1375 | 40957 |  |  |  | 14.9 | 9.2 | 989.99176 | 3.759324 | 11.14068 | 88.86281 | 460.9015 | 0.2523036 | 0.2907583
18.5 | 4.1582 | 41065 |  |  |  | 14.9 | 9.2 | 989.99176 | 3.779026 | 11.12097 | 89.02024 | 461.2996 | 0.2536259 | 0.2925284
18.6 | 4.1787 | 41167 |  |  |  | 14.9 | 9.2 | 989.99176 | 3.798585 | 11.10142 | 89.17707 | 461.6321 | 0.2549386 | 0.2942886
18.7 | 4.1993 | 41274 |  |  |  | 14.9 | 9.2 | 989.99176 | 3.818196521 | 11.0818 | 89.3349 | 462.0143 | 0.2562548 | 0.2960568
18.8 | 4.22 | 41381 |  |  |  | 14.9 | 9.2 | 989.99176 | 3.837909 | 11.06209 | 89.49409 | 462.3881 | 0.2575778 | 0.2978371
18.9 | 4.2415 | 41487 |  |  |  | 14.9 | 9.2 | 989.99176 | 3.85843 | 11.04157 | 89.66041 | 462.7126 | 0.258955 | 0.299694
19 | 4.2623 | 41596 |  |  |  | 14.9 | 9.2 | 989.99176 | 3.878223334 | 11.02178 | 89.82143 | 463.0966 | 0.2602834 | 0.3014882
19.1 | 4.283 | 41707 |  |  |  | 14.9 | 9.2 | 989.99176 | 3.897898 | 11.0021 | 89.98206 | 463.5035 | 0.2616039 | 0.3032749
19.2 | 4.3037 | 41821 |  |  |  | 14.9 | 9.2 | 989.99176 | 3.917546 | 10.98245 | 90.14304 | 463.9404 | 0.2629225 | 0.3050623
19.3 | 4.3243 | 41926 |  |  |  | 14.9 | 9.2 | 989.99176 | 3.937176279 | 10.96282 | 90.30445 | 464.2739 | 0.26424 | 0.3068513
19.4 | 4.345 | 42035 |  |  |  | 14.9 | 9.2 | 989.99176 | 3.95687 | 10.94313 | 90.46696 | 464.6448 | 0.2655617 | 0.3086493
19.5 | 4.3656 | 42141 |  |  |  | 14.9 | 9.2 | 989.99176 | 3.976491 | 10.92351 | 90.62946 | 464.9812 | 0.2668786 | 0.310444
19.6 | 4.3862 | 42242 |  |  |  | 14.9 | 9.2 | 989.99176 | 3.996158493 | 10.90384 | 90.79293 | 465.2565 | 0.2681986 | 0.3122461
19.7 | 4.4075 | 42357 |  |  |  | 14.9 | 9.2 | 989.99176 | 4.016397 | 10.8836 | 90.96176 | 465.6572 | 0.2695568 | 0.3141038
19.8 | 4.4281 | 42456 |  |  |  | 14.9 | 9.2 | 989.99176 | 4.036082524 | 10.86392 | 91.12659 | 465.9013 | 0.270878 | 0.3159142
19.9 | 4.4488 | 42563 |  |  |  | 14.9 | 9.2 | 989.99176 | 4.055795 | 10.84421 | 91.29224 | 466.228 | 0.272201 | 0.3177303
20 | 4.4695 | 42671 |  |  |  | 14.9 | 9.2 | 989.99176 | 4.075497 | 10.8245 | 91.45841 | 466.5618 | 0.2735233 | 0.3195489
20.1 | 4.4901 | 42777 |  |  |  | 14.9 | 9.2 | 989.99176 | 4.095119 | 10.80488 | 91.62449 | 466.873 | 0.2748402 | 0.3213632
20.2 | 4.5108 | 42881 |  |  |  | 14.9 | 9.2 | 989.99176 | 4.114858 | 10.78514 | 91.79219 | 467.153 | 0.276165 | 0.3231918
20.3 | 4.5315 | 42989 |  |  |  | 14.9 | 9.2 | 989.99176 | 4.134561 | 10.76544 | 91.96019 | 467.474 | 0.2774873 | 0.3250203
20.4 | 4.5522 | 43095 |  |  |  | 14.9 | 9.2 | 989.99176 | 4.154282 | 10.74572 | 92.12896 | 467.7682 | 0.2788109 | 0.3268539
20.5 | 4.5735 | 43204 |  |  |  | 14.9 | 9.2 | 989.99176 | 4.174575866 | 10.72542 | 92.30327 | 468.0657 | 0.2801729 | 0.3287442
20.6 | 4.5942 | 43316 |  |  |  | 14.9 | 9.2 | 989.99176 | 4.194241714 | 10.70576 | 92.47283 | 468.4187 | 0.2814927 | 0.3305795
20.7 | 4.6148 | 43423 |  |  |  | 14.9 | 9.2 | 989.99176 | 4.213854 | 10.68615 | 92.64254 | 468.7155 | 0.282809 | 0.3324131
20.8 | 4.6354 | 43522 |  |  |  | 14.9 | 9.2 | 989.99176 | 4.233539613 | 10.66646 | 92.81352 | 468.9187 | 0.2841302 | 0.3342569
20.9 | 4.656 | 43636 |  |  |  | 14.9 | 9.2 | 989.99176 | 4.253086994 | 10.64691 | 92.98392 | 469.2854 | 0.2854421 | 0.3360912
21.06 | 4.6891 | 43814 |  |  |  | 14.9 | 9.2 | 989.99176 | 4.284543431 | 10.61546 | 93.25946 | 469.8076 | 0.2875533 | 0.3390501
21.16 | 4.7097 | 43925 |  |  |  | 14.9 | 9.2 | 989.99176 | 4.304119 | 10.59588 | 93.43175 | 470.1293 | 0.288867 | 0.3408958
21.26 | 4.731 | 44039 |  |  |  | 14.9 | 9.2 | 989.99176 | 4.324366 | 10.57563 | 93.61063 | 470.4487 | 0.2902259 | 0.3428085
21.36 | 4.7518 | 44153 |  |  |  | 14.9 | 9.2 | 989.99176 | 4.344113 | 10.55589 | 93.78575 | 470.7858 | 0.2915512 | 0.3446775
21.46 | 4.7726 | 44266 |  |  |  | 14.9 | 9.2 | 989.99176 | 4.363869889 | 10.53613 | 93.96161 | 471.1073 | 0.2928772 | 0.3465509
21.56 | 4.7933 | 44373 |  |  |  | 14.9 | 9.2 | 989.99176 | 4.383582 | 10.51642 | 94.13773 | 471.3625 | 0.2942001 | 0.3484235
21.66 | 4.814 | 44485 |  |  |  | 14.9 | 9.2 | 989.99176 | 4.403248 | 10.49675 | 94.3141 | 471.6686 | 0.29552 | 0.3502953
21.76 | 4.8347 | 44600 |  |  |  | 14.9 | 9.2 | 989.99176 | 4.4228859 | 10.4771141 | 94.49088 | 472.0032 | 0.296838 | 0.3521679
21.86 | 4.8553 | 44714 |  |  |  | 14.9 | 9.2 | 989.99176 | 4.442433281 | 10.45757 | 94.66751 | 472.3268 | 0.2981499 | 0.3540354
21.96 | 4.876 | 44822 |  |  |  | 14.9 | 9.2 | 989.99176 | 4.462136063 | 10.43786 | 94.8462 | 472.5756 | 0.2994722 | 0.3559213
22.06 | 4.8973 | 44939 |  |  |  | 14.9 | 9.2 | 989.99176 | 4.482356 | 10.41764 | 95.03029 | 472.8913 | 0.3008292 | 0.3578603
22.16 | 4.9179 | 45046 |  |  |  | 14.9 | 9.2 | 989.99176 | 4.501967759 | 10.39803 | 95.20953 | 473.1249 | 0.3021455 | 0.3597446
22.26 | 4.9385 | 45155 |  |  |  | 14.9 | 9.2 | 989.99176 | 4.521561 | 10.37844 | 95.38928 | 473.3761 | 0.3034605 | 0.3616308
22.36 | 4.9591 | 45270 |  |  |  | 14.9 | 9.2 | 989.99176 | 4.541099455 | 10.3589 | 95.56919 | 473.6882 | 0.3047718 | 0.3635151
22.46 | 4.9798 | 45389 |  |  |  | 14.9 | 9.2 | 989.99176 | 4.560701 | 10.3393 | 95.75037 | 474.0347 | 0.3060873 | 0.3654091
22.56 | 5.0004 | 45498 |  |  |  | 14.9 | 9.2 | 989.99176 | 4.580294217 | 10.31971 | 95.93217 | 474.2726 | 0.3074023 | 0.367306
22.66 | 5.0487 | 45758 |  |  |  | 14.9 | 9.2 | 989.99176 | 4.626193507 | 10.27381 | 96.36076 | 474.8614 | 0.3104828 | 0.3717636
22.76 | 5.07 | 45874 |  |  |  | 14.9 | 9.2 | 989.99176 | 4.646422421 | 10.25358 | 96.55086 | 475.1278 | 0.3118404 | 0.3737345
22.86 | 5.0907 | 45990 |  |  |  | 14.9 | 9.2 | 989.99176 | 4.666051335 | 10.23395 | 96.73605 | 475.4174 | 0.3131578 | 0.3756507
22.96 | 5.1114 | 46105 |  |  |  | 14.9 | 9.2 | 989.99176 | 4.685689 | 10.21431 | 96.92203 | 475.6916 | 0.3144758 | 0.3775715
23.06 | 5.1321 | 46220 |  |  |  | 14.9 | 9.2 | 989.99176 | 4.70532763 | 10.19467237 | 97.10874 | 475.9613 | 0.3157938 | 0.3794959
23.16 | 5.1527 | 46329 |  |  |  | 14.9 | 9.2 | 989.99176 | 4.724921 | 10.17508 | 97.29573 | 476.1668 | 0.3171088 | 0.3814197
23.26 | 5.1734 | 46445 |  |  |  | 14.9 | 9.2 | 989.99176 | 4.74455 | 10.15545 | 97.48379 | 476.4382 | 0.3184262 | 0.3833507
23.36 | 5.194 | 46560 |  |  |  | 14.9 | 9.2 | 989.99176 | 4.76408824 | 10.13591176 | 97.6717 | 476.699 | 0.3197375 | 0.3852765
23.46 | 5.2147 | 46676 |  |  |  | 14.9 | 9.2 | 989.99176 | 4.783717154 | 10.11628 | 97.86122 | 476.9612 | 0.3210548 | 0.3872149
23.56 | 5.2361 | 46793 |  |  |  | 14.9 | 9.2 | 989.99176 | 4.804037 | 10.09596 | 98.05818 | 477.1963 | 0.3224186 | 0.3892256
23.66 | 5.2568 | 46913 |  |  |  | 14.9 | 9.2 | 989.99176 | 4.823629 | 10.07637 | 98.24884 | 477.4917 | 0.3237335 | 0.391168
23.76 | 5.2775 | 47024 |  |  |  | 14.9 | 9.2 | 989.99176 | 4.843303896 | 10.0567 | 98.44105 | 477.6869 | 0.325054 | 0.3931225
23.86 | 5.2981 | 47140 |  |  |  | 14.9 | 9.2 | 989.99176 | 4.86283281 | 10.03716719 | 98.63259 | 477.9354 | 0.3263646 | 0.3950663
23.96 | 5.3188 | 47255 |  |  |  | 14.9 | 9.2 | 989.99176 | 4.882471 | 10.01753 | 98.82594 | 478.1639 | 0.3276826 | 0.3970248
24.06 | 5.3396 | 47373 |  |  |  | 14.9 | 9.2 | 989.99176 | 4.902181 | 9.997819 | 99.02078 | 478.4147 | 0.3290055 | 0.3989943
24.16 | 5.3603 | 47485 |  |  |  | 14.9 | 9.2 | 989.99176 | 4.921847 | 9.978153 | 99.21594 | 478.6026 | 0.3303253 | 0.4009632
24.26 | 5.3809 | 47600 |  |  |  | 14.9 | 9.2 | 989.99176 | 4.9413854 | 9.9586146 | 99.41059 | 478.8222 | 0.3316366 | 0.4029232
24.36 | 5.4022 | 47712 |  |  |  | 14.9 | 9.2 | 989.99176 | 4.961651248 | 9.938348752 | 99.6133 | 478.9722 | 0.3329967 | 0.4049603
24.46 | 5.4229 | 47826 |  |  |  | 14.9 | 9.2 | 989.99176 | 4.981298629 | 9.918701371 | 99.81062 | 479.1674 | 0.3343153 | 0.4069392
24.56 | 5.4437 | 47941 |  |  |  | 14.9 | 9.2 | 989.99176 | 5.001037 | 9.898963 | 100.0096 | 479.3638 | 0.3356401 | 0.4089312
24.66 | 5.4644 | 48057 |  |  |  | 14.9 | 9.2 | 989.99176 | 5.020666 | 9.879334 | 100.2083 | 479.5708 | 0.3369574 | 0.4109161
24.76 | 5.4852 | 48170 |  |  |  | 14.9 | 9.2 | 989.99176 | 5.040422305 | 9.859577695 | 100.4091 | 479.7372 | 0.3382834 | 0.4129179
24.86 | 5.506 | 48291 |  |  |  | 14.9 | 9.2 | 989.99176 | 5.060105 | 9.839895 | 100.61 | 479.9821 | 0.3396044 | 0.4149162
24.96 | 5.5267 | 48413 |  |  |  | 14.9 | 9.2 | 989.99176 | 5.079679 | 9.820321 | 100.8105 | 480.2376 | 0.340918 | 0.4169074
25.06 | 5.5474 | 48535 |  |  |  | 14.9 | 9.2 | 989.99176 | 5.099252 | 9.800748 | 101.0119 | 480.4881 | 0.3422317 | 0.4189025
25.16 | 5.5687 | 48656 |  |  |  | 14.9 | 9.2 | 989.99176 | 5.119434824 | 9.780565176 | 101.2203 | 480.6941 | 0.3435862 | 0.4209639
25.26 | 5.5894 | 48781 |  |  |  | 14.9 | 9.2 | 989.99176 | 5.138981 | 9.761019 | 101.423 | 480.9659 | 0.344898 | 0.4229644
25.36 | 5.6101 | 48910 |  |  |  | 14.9 | 9.2 | 989.99176 | 5.158489515 | 9.741510485 | 101.6261 | 481.274 | 0.34620735 | 0.424965
25.46 | 5.6306 | 49029 |  |  |  | 14.9 | 9.2 | 989.99176 | 5.177891 | 9.722109 | 101.8289 | 481.4841 | 0.3475094 | 0.4269586
25.56 | 5.6512 | 49157 |  |  |  | 14.9 | 9.2 | 989.99176 | 5.197309 | 9.702691 | 102.0327 | 481.7769 | 0.3488127 | 0.4289579
25.66 | 5.6718 | 49284 |  |  |  | 14.9 | 9.2 | 989.99176 | 5.216736186 | 9.683263814 | 102.2374 | 482.0545 | 0.3501165 | 0.4309622
25.76 | 5.6924 | 49407 |  |  |  | 14.9 | 9.2 | 989.99176 | 5.2362 | 9.6638 | 102.4433 | 482.2862 | 0.3514229 | 0.4329743
25.86 | 5.7131 | 49535 |  |  |  | 14.9 | 9.2 | 989.99176 | 5.255719 | 9.644281 | 102.6507 | 482.559 | 0.3527328 | 0.4349961
25.96 | 5.7345 | 49667 |  |  |  | 14.9 | 9.2 | 989.99176 | 5.2759 | 9.6241 | 102.8659 | 482.8325 | 0.3540872 | 0.4370908
26.06 | 5.7553 | 49786 |  |  |  | 14.9 | 9.2 | 989.99176 | 5.295600969 | 9.604399031 | 103.0769 | 482.9986 | 0.3554095 | 0.43914
26.16 | 5.806 | 50102 |  |  |  | 14.9 | 9.2 | 989.99176 | 5.343383183 | 9.556616817 | 103.5923 | 483.6461 | 0.3586163 | 0.4441274
26.26 | 5.8267 | 50235 |  |  |  | 14.9 | 9.2 | 989.99176 | 5.362855 | 9.537145 | 103.8038 | 483.9419 | 0.3599232 | 0.4461671
26.36 | 5.8473 | 50368 |  |  |  | 14.9 | 9.2 | 989.99176 | 5.382227072 | 9.517772928 | 104.0151 | 484.2376 | 0.3612233 | 0.4482003
26.46 | 5.868 | 50495 |  |  |  | 14.9 | 9.2 | 989.99176 | 5.401754 | 9.498246 | 104.2289 | 484.4625 | 0.3625339 | 0.4502541
26.56 | 5.8888 | 50625 |  |  |  | 14.9 | 9.2 | 989.99176 | 5.421354 | 9.478646 | 104.4444 | 484.7075 | 0.3638493 | 0.4523197
26.66 | 5.91 | 50762 |  |  |  | 14.9 | 9.2 | 989.99176 | 5.441289073 | 9.458710927 | 104.6646 | 484.9971 | 0.3651872 | 0.4544251
26.76 | 5.9307 | 50887 |  |  |  | 14.9 | 9.2 | 989.99176 | 5.460835 | 9.439165 | 104.8813 | 485.1867 | 0.366499 | 0.4564937
26.86 | 5.9513 | 51017 |  |  |  | 14.9 | 9.2 | 989.99176 | 5.480235 | 9.419765 | 105.0973 | 485.4264 | 0.367801 | 0.458551
26.96 | 5.972 | 51146 |  |  |  | 14.9 | 9.2 | 989.99176 | 5.499743409 | 9.400256591 | 105.3154 | 485.646 | 0.3691103 | 0.4606242
27.06 | 5.9927 | 51269 |  |  |  | 14.9 | 9.2 | 989.99176 | 5.519308 | 9.380692 | 105.535 | 485.8007 | 0.3704233 | 0.4627076
27.16 | 6.0135 | 51405 |  |  |  | 14.9 | 9.2 | 989.99176 | 5.538852 | 9.361148 | 105.7554 | 486.0746 | 0.371735 | 0.4647933
27.26 | 6.0342 | 51537 |  |  |  | 14.9 | 9.2 | 989.99176 | 5.558333 | 9.341667 | 105.9759 | 486.3086 | 0.3730425 | 0.4668765
27.36 | 6.055 | 51671 |  |  |  | 14.9 | 9.2 | 989.99176 | 5.577896 | 9.322104 | 106.1983 | 486.552 | 0.3743554 | 0.4689728
27.46 | 6.0762 | 51811 |  |  |  | 14.9 | 9.2 | 989.99176 | 5.597803 | 9.302197 | 106.4256 | 486.8284 | 0.3756915 | 0.4711106
27.56 | 6.097 | 51951 |  |  |  | 14.9 | 9.2 | 989.99176 | 5.61731 | 9.28269 | 106.6492 | 487.1202 | 0.3770007 | 0.4732099
27.66 | 6.1177 | 52091 |  |  |  | 14.9 | 9.2 | 989.99176 | 5.636718 | 9.263282 | 106.8727 | 487.4118 | 0.3783032 | 0.4753028
27.76 | 6.1383 | 52223 |  |  |  | 14.9 | 9.2 | 989.99176 | 5.656099 | 9.243901 | 107.0967 | 487.6245 | 0.379603955 | 0.4773972
27.86 | 6.1589 | 52364 |  |  |  | 14.9 | 9.2 | 989.99176 | 5.675397006 | 9.224602994 | 107.3208 | 487.9203 | 0.3808991 | 0.4794871
27.96 | 6.1795 | 52502 |  |  |  | 14.9 | 9.2 | 989.99176 | 5.694722783 | 9.205277217 | 107.5461 | 488.1813 | 0.3821962 | 0.4815843
28.06 | 6.2001 | 52641 |  |  |  | 14.9 | 9.2 | 989.99176 | 5.714039 | 9.185961 | 107.7723 | 488.4466 | 0.3834926 | 0.4836849
28.16 | 6.2209 | 52774 |  |  |  | 14.9 | 9.2 | 989.99176 | 5.733611271 | 9.166388729 | 108.0024 | 488.6374 | 0.3848061 | 0.4858178
28.26 | 6.2423 | 52919 |  |  |  | 14.9 | 9.2 | 989.99176 | 5.753672 | 9.146328 | 108.2393 | 488.9076 | 0.3861525 | 0.4880088
28.36 | 6.2632 | 53050 |  |  |  | 14.9 | 9.2 | 989.99176 | 5.773362825 | 9.126637175 | 108.4728 | 489.0628 | 0.387474 | 0.4901639
28.46 | 6.2839 | 53197 |  |  |  | 14.9 | 9.2 | 989.99176 | 5.792706 | 9.107294 | 108.7032 | 489.3786 | 0.3887722 | 0.4922855
28.56 | 6.3045 | 53342 |  |  |  | 14.9 | 9.2 | 989.99176 | 5.811966643 | 9.088033357 | 108.9336 | 489.6747 | 0.3900649 | 0.4944027
28.66 | 6.3251 | 53491 |  |  |  | 14.9 | 9.2 | 989.99176 | 5.831191 | 9.068809 | 109.1645 | 490.0037 | 0.3913551 | 0.4965203
28.76 | 6.3458 | 53632 |  |  |  | 14.9 | 9.2 | 989.99176 | 5.850588928 | 9.049411072 | 109.3985 | 490.2445 | 0.392657 | 0.4986615
28.86 | 6.3664 | 53778 |  |  |  | 14.9 | 9.2 | 989.99176 | 5.869840837 | 9.030159163 | 109.6317 | 490.5333 | 0.393949 | 0.5007912
28.96 | 6.3869 | 53922 |  |  |  | 14.9 | 9.2 | 989.99176 | 5.889011213 | 9.010988787 | 109.8649 | 490.8026 | 0.3952357 | 0.5029164
29.06 | 6.4082 | 54066 |  |  |  | 14.9 | 9.2 | 989.99176 | 5.908981589 | 8.991018411 | 110.109 | 491.0227 | 0.3965759 | 0.5051351
29.16 | 6.4289 | 54213 |  |  |  | 14.9 | 9.2 | 989.99176 | 5.928324 | 8.971676 | 110.3464 | 491.2985 | 0.3978741 | 0.5072887
29.26 | 6.4495 | 54358 |  |  |  | 14.9 | 9.2 | 989.99176 | 5.947585407 | 8.952414593 | 110.5838 | 491.555 | 0.3991668 | 0.5094379
29.36 | 6.4702 | 54502 |  |  |  | 14.9 | 9.2 | 989.99176 | 5.966955783 | 8.933044217 | 110.8236 | 491.7907 | 0.4004668 | 0.511604
29.46 | 6.491 | 54650 |  |  |  | 14.9 | 9.2 | 989.99176 | 5.986389225 | 8.913610775 | 111.0652 | 492.0534 | 0.4017711 | 0.5137818
29.56 | 6.5118 | 54802 |  |  |  | 14.9 | 9.2 | 989.99176 | 6.005785733 | 8.894214267 | 111.3074 | 492.3483 | 0.4030729 | 0.5159602
29.66 | 6.5325 | 54955 |  |  |  | 14.9 | 9.2 | 989.99176 | 6.025073 | 8.874927 | 111.5493 | 492.6522 | 0.4043673 | 0.5181311
29.76 | 6.5533 | 55100 |  |  |  | 14.9 | 9.2 | 989.99176 | 6.04453415 | 8.85546585 | 111.7944 | 492.8689 | 0.4056734 | 0.5203263
29.86 | 6.5739 | 55298 |  |  |  | 14.9 | 9.2 | 989.99176 | 6.063305917 | 8.836694083 | 112.0319 | 493.5915 | 0.4069333 | 0.5224484
29.96 | 6.5947 | 55418 |  |  |  | 14.9 | 9.2 | 989.99176 | 6.082997897 | 8.817002103 | 112.2821 | 493.5603 | 0.4082549 | 0.5246793
30.06 | 6.6153 | 55574 |  |  |  | 14.9 | 9.2 | 989.99176 | 6.102157471 | 8.797842529 | 112.5267 | 493.8741 | 0.4095408 | 0.5268547
30.16 | 6.6359 | 55721 |  |  |  | 14.9 | 9.2 | 989.99176 | 6.1214 | 8.7786 | 112.7733 | 494.0974 | 0.4108322 | 0.5290443
30.26 | 6.6565 | 55877 |  |  |  | 14.9 | 9.2 | 989.99176 | 6.14056 | 8.75944 | 113.02 | 494.3993 | 0.4121181 | 0.5312292
30.36 | 6.6771 | 56033 |  |  |  | 14.9 | 9.2 | 989.99176 | 6.159719 | 8.740281 | 113.2677 | 494.6952 | 0.413404 | 0.5334189
30.46 | 6.6977 | 56191 |  |  |  | 14.9 | 9.2 | 989.99176 | 6.17886 | 8.72114 | 113.5163 | 495.0037 | 0.4146886 | 0.5356113
30.56 | 6.7183 | 56342 |  |  |  | 14.9 | 9.2 | 989.99176 | 6.198066143 | 8.701933857 | 113.7669 | 495.2408 | 0.4159776 | 0.5378159
30.66 | 6.7397 | 56509 |  |  |  | 14.9 | 9.2 | 989.99176 | 6.217924 | 8.682076 | 114.0271 | 495.5753 | 0.4173103 | 0.5401006
30.76 | 6.7606 | 56656 |  |  |  | 14.9 | 9.2 | 989.99176 | 6.237466824 | 8.662533176 | 114.2843 | 495.746 | 0.4186219 | 0.542354
30.86 | 6.7813 | 56815 |  |  |  | 14.9 | 9.2 | 989.99176 | 6.256699 | 8.643301 | 114.5386 | 496.0336 | 0.4199127 | 0.5445766
30.96 | 6.802 | 56983 |  |  |  | 14.9 | 9.2 | 989.99176 | 6.275847 | 8.624153 | 114.7929 | 496.3982 | 0.4211978 | 0.5467945
31.06 | 6.8227 | 57152 |  |  |  | 14.9 | 9.2 | 989.99176 | 6.294987008 | 8.605012992 | 115.0483 | 496.7655 | 0.4224823 | 0.5490163
31.16 | 6.8433 | 57309 |  |  |  | 14.9 | 9.2 | 989.99176 | 6.314137 | 8.585863 | 115.3049 | 497.0215 | 0.4237676 | 0.5512442
31.26 | 6.8639 | 57471 |  |  |  | 14.9 | 9.2 | 989.99176 | 6.333242 | 8.566758 | 115.562 | 497.3174 | 0.4250498 | 0.5534718
31.36 | 6.8846 | 57634 |  |  |  | 14.9 | 9.2 | 989.99176 | 6.352436461 | 8.547563539 | 115.8215 | 497.6105 | 0.426338 | 0.5557149
31.46 | 6.9058 | 57798 |  |  |  | 14.9 | 9.2 | 989.99176 | 6.372122167 | 8.527877833 | 116.0889 | 497.8772 | 0.4276592 | 0.5580207
31.56 | 6.9265 | 57968 |  |  |  | 14.9 | 9.2 | 989.99176 | 6.391252472 | 8.508747528 | 116.3499 | 498.2214 | 0.4289431 | 0.5602665
31.66 | 6.9471 | 58142 |  |  |  | 14.9 | 9.2 | 989.99176 | 6.410245843 | 8.489754157 | 116.6102 | 498.6014 | 0.4302178 | 0.5625012
31.76 | 6.9677 | 58306 |  |  |  | 14.9 | 9.2 | 989.99176 | 6.429331549 | 8.470668451 | 116.8729 | 498.8837 | 0.4314988 | 0.5647518
31.86 | 6.9884 | 58481 |  |  |  | 14.9 | 9.2 | 989.99176 | 6.448416 | 8.451584 | 117.1368 | 499.2538 | 0.4327796 | 0.5670073
31.96 | 7.0092 | 58654 |  |  |  | 14.9 | 9.2 | 989.99176 | 6.467618291 | 8.432381709 | 117.4036 | 499.593 | 0.4340683 | 0.569282
32.06 | 7.0299 | 58824 |  |  |  | 14.9 | 9.2 | 989.99176 | 6.486748596 | 8.413251404 | 117.6705 | 499.9043 | 0.4353523 | 0.5715532
32.16 | 7.0505 | 58984 |  |  |  | 14.9 | 9.2 | 989.99176 | 6.505871236 | 8.394128764 | 117.9386 | 500.1247 | 0.4366357 | 0.5738287
32.26 | 7.0718 | 59166 |  |  |  | 14.9 | 9.2 | 989.99176 | 6.525490739 | 8.374509261 | 118.2149 | 500.4953 | 0.4379524 | 0.5761687
32.36 | 7.0925 | 59350 |  |  |  | 14.9 | 9.2 | 989.99176 | 6.544491775 | 8.355508225 | 118.4837 | 500.9127 | 0.4392276 | 0.5784402
32.46 | 7.1132 | 59523 |  |  |  | 14.9 | 9.2 | 989.99176 | 6.563594 | 8.336406 | 118.7552 | 501.2242 | 0.4405097 | 0.5807291
32.56 | 7.1338 | 59705 |  |  |  | 14.9 | 9.2 | 989.99176 | 6.582514 | 8.317486 | 119.0254 | 501.6158 | 0.4417795 | 0.5830012
32.66 | 7.1544 | 59890 |  |  |  | 14.9 | 9.2 | 989.99176 | 6.601405685 | 8.298594315 | 119.2963 | 502.0272 | 0.4430474 | 0.5852751
32.76 | 7.1751 | 60080 |  |  |  | 14.9 | 9.2 | 989.99176 | 6.62035132 | 8.27964868 | 119.5693 | 502.4701 | 0.4443189 | 0.5875607
32.86 | 7.1957 | 60253 |  |  |  | 14.9 | 9.2 | 989.99176 | 6.639354 | 8.260646 | 119.8444 | 502.7605 | 0.4455942 | 0.5898584
32.96 | 7.2164 | 60439 |  |  |  | 14.9 | 9.2 | 989.99176 | 6.658336 | 8.241664 | 120.1204 | 503.1536 | 0.4468682 | 0.592159
33.06 | 7.2378 | 60627 |  |  |  | 14.9 | 9.2 | 989.99176 | 6.678001 | 8.221999 | 120.4077 | 503.5145 | 0.448188 | 0.5945478
33.16 | 7.2586 | 60815 |  |  |  | 14.9 | 9.2 | 989.99176 | 6.697065 | 8.202935 | 120.6875 | 503.9047 | 0.4494674 | 0.5968692
33.26 | 7.2794 | 61004 |  |  |  | 14.9 | 9.2 | 989.99176 | 6.716119566 | 8.183880434 | 120.9685 | 504.2966 | 0.4507463 | 0.5991948
33.36 | 7.3 | 61190 |  |  |  | 14.9 | 9.2 | 989.99176 | 6.735002135 | 8.164997865 | 121.2483 | 504.667 | 0.4520136 | 0.6015047
33.46 | 7.3207 | 61366 |  |  |  | 14.9 | 9.2 | 989.99176 | 6.754077039 | 8.145922961 | 121.5322 | 504.9362 | 0.4532938 | 0.6038437
33.56 | 7.3413 | 61551 |  |  |  | 14.9 | 9.2 | 989.99176 | 6.772969 | 8.127031 | 121.8147 | 505.2839 | 0.4545617 | 0.6061655
33.66 | 7.362 | 61739 |  |  |  | 14.9 | 9.2 | 989.99176 | 6.791933 | 8.108067 | 122.0996 | 505.6446 | 0.4558344 | 0.6085017
33.76 | 7.3825 | 61931 |  |  |  | 14.9 | 9.2 | 989.99176 | 6.81066 | 8.08934 | 122.3823 | 506.0455 | 0.4570913 | 0.6108141
33.86 | 7.4037 | 62120 |  |  |  | 14.9 | 9.2 | 989.99176 | 6.83011498 | 8.06988502 | 122.6773 | 506.3691 | 0.458397 | 0.613222
33.96 | 7.4244 | 62311 |  |  |  | 14.9 | 9.2 | 989.99176 | 6.849051 | 8.050949 | 122.9659 | 506.7342 | 0.4596679 | 0.6155713
34.06 | 7.4451 | 62492 |  |  |  | 14.9 | 9.2 | 989.99176 | 6.868080118 | 8.031919882 | 123.2572 | 507.005 | 0.460945 | 0.6179376
34.16 | 7.4657 | 62681 |  |  |  | 14.9 | 9.2 | 989.99176 | 6.886935 | 8.013065 | 123.5472 | 507.3446 | 0.4622104 | 0.6202879
34.26 | 7.4864 | 62875 |  |  |  | 14.9 | 9.2 | 989.99176 | 6.905844 | 7.994156 | 123.8394 | 507.7139 | 0.4634794 | 0.6226504
34.36 | 7.5071 | 63071 |  |  |  | 14.9 | 9.2 | 989.99176 | 6.924734 | 7.975266 | 124.1328 | 508.0931 | 0.4647472 | 0.6250162
34.46 | 7.5278 | 63258 |  |  |  | 14.9 | 9.2 | 989.99176 | 6.943707257 | 7.956292743 | 124.4288 | 508.3872 | 0.4660206 | 0.6273981
34.56 | 7.5484 | 63457 |  |  |  | 14.9 | 9.2 | 989.99176 | 6.96247 | 7.93753 | 124.7229 | 508.7839 | 0.4672799 | 0.629759
34.66 | 7.5698 | 63656 |  |  |  | 14.9 | 9.2 | 989.99176 | 6.982032324 | 7.917967676 | 125.031 | 509.1216 | 0.4685928 | 0.6322266
34.76 | 7.5904 | 63854 |  |  |  | 14.9 | 9.2 | 989.99176 | 7.000804091 | 7.899195909 | 125.3282 | 509.4944 | 0.4698526 | 0.6346002
34.86 | 7.611 | 64053 |  |  |  | 14.9 | 9.2 | 989.99176 | 7.019567 | 7.880433 | 125.6266 | 509.8683 | 0.4711119 | 0.6369783
34.96 | 7.6316 | 64252 |  |  |  | 14.9 | 9.2 | 989.99176 | 7.038329158 | 7.861670842 | 125.9264 | 510.2346 | 0.4723711 | 0.6393621
35.06 | 7.6521 | 64447 |  |  |  | 14.9 | 9.2 | 989.99176 | 7.057029 | 7.842971 | 126.2266 | 510.5658 | 0.4736261 | 0.6417434
35.16 | 7.6727 | 64655 |  |  |  | 14.9 | 9.2 | 989.99176 | 7.075708 | 7.824292 | 126.528 | 510.9937 | 0.4748797 | 0.644128
35.26 | 7.6933 | 64865 |  |  |  | 14.9 | 9.2 | 989.99176 | 7.094369 | 7.805631 | 126.8305 | 511.4308 | 0.4761321 | 0.6465158
35.36 | 7.7139 | 65159 |  |  |  | 14.9 | 9.2 | 989.99176 | 7.112254 | 7.787746 | 127.1217 | 512.5717 | 0.4773325 | 0.6488098
35.46 | 7.7353 | 65287 |  |  |  | 14.9 | 9.2 | 989.99176 | 7.132472 | 7.767528 | 127.4526 | 512.2452 | 0.4786894 | 0.6514093
35.56 | 7.7561 | 65502 |  |  |  | 14.9 | 9.2 | 989.99176 | 7.151287283 | 7.748712717 | 127.7621 | 512.6873 | 0.4799522 | 0.6538345
35.66 | 7.7769 | 65718 |  |  |  | 14.9 | 9.2 | 989.99176 | 7.170092847 | 7.729907153 | 128.0729 | 513.1296 | 0.4812143 | 0.6562644
35.76 | 7.8358 | 66317 |  |  |  | 14.9 | 9.2 | 989.99176 | 7.223462 | 7.676538 | 128.9633 | 514.2315 | 0.4847961 | 0.6631925
35.86 | 7.8564 | 66532 |  |  |  | 14.9 | 9.2 | 989.99176 | 7.242076778 | 7.657923222 | 129.2768 | 514.6477 | 0.4860454 | 0.6656204
35.96 | 7.877 | 66740 |  |  |  | 14.9 | 9.2 | 989.99176 | 7.26075621 | 7.63924379 | 129.5929 | 514.9973 | 0.4872991 | 0.6680626
36.06 | 7.8982 | 66973 |  |  |  | 14.9 | 9.2 | 989.99176 | 7.279805 | 7.620195 | 129.9169 | 515.5066 | 0.4885775 | 0.6705592
36.16 | 7.9188 | 67195 |  |  |  | 14.9 | 9.2 | 989.99176 | 7.298355 | 7.601645 | 130.2339 | 515.9564 | 0.4898225 | 0.6729965
36.26 | 7.9393 | 67407 |  |  |  | 14.9 | 9.2 | 989.99176 | 7.316897 | 7.583103 | 130.5523 | 516.3217 | 0.4910669 | 0.6754388
36.36 | 7.9599 | 67627 |  |  |  | 14.9 | 9.2 | 989.99176 | 7.335466 | 7.564534 | 130.8728 | 516.7384 | 0.4923132 | 0.6778905
36.46 | 7.9806 | 67846 |  |  |  | 14.9 | 9.2 | 989.99176 | 7.354143959 | 7.545856041 | 131.1967 | 517.1317 | 0.4935667 | 0.6803627
36.56 | 8.0013 | 68071 |  |  |  | 14.9 | 9.2 | 989.99176 | 7.372766 | 7.527234 | 131.5213 | 517.5662 | 0.4948165 | 0.6828336
36.66 | 8.022 | 68289 |  |  |  | 14.9 | 9.2 | 989.99176 | 7.391454 | 7.508546 | 131.8487 | 517.9347 | 0.4960707 | 0.6853193
36.76 | 8.0426 | 68521 |  |  |  | 14.9 | 9.2 | 989.99176 | 7.409911 | 7.490089 | 132.1736 | 518.4168 | 0.4973095 | 0.6877806
36.86 | 8.0639 | 68746 |  |  |  | 14.9 | 9.2 | 989.99176 | 7.429133809 | 7.470866191 | 132.5137 | 518.7843 | 0.4985996 | 0.6903503
36.96 | 8.0846 | 68974 |  |  |  | 14.9 | 9.2 | 989.99176 | 7.447728571 | 7.452271429 | 132.8443 | 519.2093 | 0.4998476 | 0.6928423
37.06 | 8.1052 | 69209 |  |  |  | 14.9 | 9.2 | 989.99176 | 7.466159 | 7.433841 | 133.1736 | 519.6899 | 0.5010845 | 0.6953185
37.16 | 8.1259 | 69443 |  |  |  | 14.9 | 9.2 | 989.99176 | 7.484698 | 7.415302 | 133.5066 | 520.1466 | 0.5023287 | 0.6978155
37.26 | 8.1465 | 69665 |  |  |  | 14.9 | 9.2 | 989.99176 | 7.503248 | 7.396752 | 133.8414 | 520.504 | 0.5035737 | 0.7003203
37.36 | 8.1671 | 69901 |  |  |  | 14.9 | 9.2 | 989.99176 | 7.521669 | 7.378331 | 134.1756 | 520.9667 | 0.50481 | 0.7028138
37.46 | 8.1877 | 70138 |  |  |  | 14.9 | 9.2 | 989.99176 | 7.540080777 | 7.359919223 | 134.5112 | 521.4286 | 0.5060457 | 0.7053123
37.56 | 8.2084 | 70367 |  |  |  | 14.9 | 9.2 | 989.99176 | 7.558666 | 7.341334 | 134.8518 | 521.81 | 0.507293 | 0.7078407
37.66 | 8.2298 | 70605 |  |  |  | 14.9 | 9.2 | 989.99176 | 7.577869 | 7.322131 | 135.2054 | 522.2054 | 0.5085818 | 0.7104598
37.76 | 8.2505 | 70845 |  |  |  | 14.9 | 9.2 | 989.99176 | 7.596353 | 7.303647 | 135.5476 | 522.6578 | 0.5098223 | 0.7129874
37.86 | 8.2713 | 71071 |  |  |  | 14.9 | 9.2 | 989.99176 | 7.615066 | 7.284934 | 135.8958 | 522.9817 | 0.5110782 | 0.7155528
37.96 | 8.2919 | 71498 |  |  |  | 14.9 | 9.2 | 989.99176 | 7.631723217 | 7.268276783 | 136.2072 | 524.9208 | 0.5121962 | 0.717842
38.06 | 8.3123 | 71588 |  |  |  | 14.9 | 9.2 | 989.99176 | 7.651292202 | 7.248707798 | 136.5749 | 524.1665 | 0.5135095 | 0.720538
38.16 | 8.333 | 71799 |  |  |  | 14.9 | 9.2 | 989.99176 | 7.670044 | 7.229956 | 136.9292 | 524.3515 | 0.514768 | 0.7231283
38.26 | 8.3537 | 72042 |  |  |  | 14.9 | 9.2 | 989.99176 | 7.688500193 | 7.211499807 | 137.2796 | 524.783 | 0.5160067 | 0.7256843
38.36 | 8.3743 | 72289 |  |  |  | 14.9 | 9.2 | 989.99176 | 7.70682 | 7.19318 | 137.6292 | 525.2446 | 0.5172362 | 0.7282278
38.46 | 8.3955 | 72537 |  |  |  | 14.9 | 9.2 | 989.99176 | 7.72573 | 7.17427 | 137.992 | 525.661 | 0.5185053 | 0.7308601
38.56 | 8.4162 | 72786 |  |  |  | 14.9 | 9.2 | 989.99176 | 7.744130469 | 7.155869531 | 138.3468 | 526.1126 | 0.5197403 | 0.7334283
38.66 | 8.4369 | 73036 |  |  |  | 14.9 | 9.2 | 989.99176 | 7.762522094 | 7.137477906 | 138.7033 | 526.5628 | 0.5209746 | 0.7360017
38.76 | 8.4577 | 73276 |  |  |  | 14.9 | 9.2 | 989.99176 | 7.781106054 | 7.118893946 | 139.0654 | 526.9176 | 0.5222219 | 0.7386088
38.86 | 8.4784 | 73524 |  |  |  | 14.9 | 9.2 | 989.99176 | 7.799516146 | 7.100483854 | 139.426 | 527.3337 | 0.5234575 | 0.7411983
38.96 | 8.4991 | 73776 |  |  |  | 14.9 | 9.2 | 989.99176 | 7.817889304 | 7.082110696 | 139.7877 | 527.7719 | 0.5246906 | 0.7437892
39.06 | 8.5199 | 74033 |  |  |  | 14.9 | 9.2 | 989.99176 | 7.836316 | 7.063684 | 140.1523 | 528.2324 | 0.5259273 | 0.7463945
39.16 | 8.5405 | 74277 |  |  |  | 14.9 | 9.2 | 989.99176 | 7.854663 | 7.045337 | 140.5173 | 528.5968 | 0.5271586 | 0.7489953
39.26 | 8.5619 | 74548 |  |  |  | 14.9 | 9.2 | 989.99176 | 7.873561042 | 7.026438958 | 140.8952 | 529.1024 | 0.5284269 | 0.7516812
39.36 | 8.5826 | 74793 |  |  |  | 14.9 | 9.2 | 989.99176 | 7.891999 | 7.008001 | 141.2659 | 529.4483 | 0.5296644 | 0.7543087
39.46 | 8.6032 | 75051 |  |  |  | 14.9 | 9.2 | 989.99176 | 7.910217 | 6.989783 | 141.6341 | 529.8935 | 0.530887 | 0.7569116
39.56 | 8.6238 | 75314 |  |  |  | 14.9 | 9.2 | 989.99176 | 7.928388181 | 6.971611819 | 142.0033 | 530.368 | 0.5321066 | 0.7595148
39.66 | 8.6444 | 75578 |  |  |  | 14.9 | 9.2 | 989.99176 | 7.946550537 | 6.953449463 | 142.3742 | 530.8406 | 0.5333255 | 0.7621234
39.76 | 8.665 | 75831 |  |  |  | 14.9 | 9.2 | 989.99176 | 7.964814 | 6.935186 | 142.7491 | 531.2186 | 0.5345513 | 0.7647534
39.86 | 8.6856 | 76098 |  |  |  | 14.9 | 9.2 | 989.99176 | 7.982949117 | 6.917050883 | 143.1234 | 531.6951 | 0.5357684 | 0.7673717
39.96 | 8.7062 | 76363 |  |  |  | 14.9 | 9.2 | 989.99176 | 8.001102 | 6.898898 | 143.5 | 532.1464 | 0.5369867 | 0.7699996
40.06 | 8.7275 | 76633 |  |  |  | 14.9 | 9.2 | 989.99176 | 8.019909 | 6.880091 | 143.8923 | 532.5721 | 0.5382489 | 0.7727294
40.16 | 8.7482 | 76907 |  |  |  | 14.9 | 9.2 | 989.99176 | 8.038079 | 6.861921 | 144.2733 | 533.0648 | 0.5394684 | 0.7753738
40.26 | 8.7689 | 77182 |  |  |  | 14.9 | 9.2 | 989.99176 | 8.056240003 | 6.843759997 | 144.6561 | 533.555 | 0.5406872 | 0.7780239
40.36 | 8.7895 | 77456 |  |  |  | 14.9 | 9.2 | 989.99176 | 8.074310024 | 6.825689976 | 145.0391 | 534.0354 | 0.5419 | 0.7806678
40.46 | 8.8102 | 77717 |  |  |  | 14.9 | 9.2 | 989.99176 | 8.0926 | 6.8074 | 145.4288 | 534.3991 | 0.5431275 | 0.783351
40.56 | 8.8308 | 77996 |  |  |  | 14.9 | 9.2 | 989.99176 | 8.110623934 | 6.789376066 | 145.8148 | 534.8976 | 0.5443372 | 0.7860022
40.66 | 8.8514 | 78272 |  |  |  | 14.9 | 9.2 | 989.99176 | 8.128675488 | 6.771324512 | 146.2036 | 535.3632 | 0.5455487 | 0.7886645
40.76 | 8.872 | 78627 |  |  |  | 14.9 | 9.2 | 989.99176 | 8.145998 | 6.754002 | 146.5785 | 536.4155 | 0.5467112 | 0.7912259
40.86 | 8.8933 | 78842 |  |  |  | 14.9 | 9.2 | 989.99176 | 8.165312393 | 6.734687607 | 146.9989 | 536.3441 | 0.5480075 | 0.7940898
40.96 | 8.914 | 79125 |  |  |  | 14.9 | 9.2 | 989.99176 | 8.183399 | 6.716601 | 147.3948 | 536.8237 | 0.5492214 | 0.796779
41.06 | 8.9346 | 79394 |  |  |  | 14.9 | 9.2 | 989.99176 | 8.201515501 | 6.698484499 | 147.7934 | 537.1959 | 0.5504373 | 0.7994799
41.16 | 8.9552 | 79678 |  |  |  | 14.9 | 9.2 | 989.99176 | 8.219493187 | 6.680506813 | 148.1911 | 537.6706 | 0.5516438 | 0.8021674
41.26 | 8.9759 | 79963 |  |  |  | 14.9 | 9.2 | 989.99176 | 8.237562 | 6.662438 | 148.593 | 538.1343 | 0.5528565 | 0.8048757
41.36 | 8.9966 | 80250 |  |  |  | 14.9 | 9.2 | 989.99176 | 8.255611625 | 6.644388375 | 148.9967 | 538.6026 | 0.5540679 | 0.8075886
41.46 | 9.0174 | 80523 |  |  |  | 14.9 | 9.2 | 989.99176 | 8.273891 | 6.626109 | 149.4077 | 538.9481 | 0.5552947 | 0.8103434
41.56 | 9.0381 | 80818 |  |  |  | 14.9 | 9.2 | 989.99176 | 8.291866997 | 6.608133003 | 149.8141 | 539.4551 | 0.5565011 | 0.81306
41.66 | 9.0595 | 81115 |  |  |  | 14.9 | 9.2 | 989.99176 | 8.310525 | 6.589475 | 150.2383 | 539.9088 | 0.5577533 | 0.8158875
41.76 | 9.0802 | 81415 |  |  |  | 14.9 | 9.2 | 989.99176 | 8.328455 | 6.571545 | 150.6482 | 540.4311 | 0.5589567 | 0.8186122
41.86 | 9.101 | 81714 |  |  |  | 14.9 | 9.2 | 989.99176 | 8.346493781 | 6.553506219 | 151.0629 | 540.9269 | 0.5601674 | 0.821361
41.96 | 9.1217 | 82011 |  |  |  | 14.9 | 9.2 | 989.99176 | 8.364451 | 6.535549 | 151.478 | 541.4054 | 0.5613726 | 0.8241049
42.06 | 9.1423 | 82293 |  |  |  | 14.9 | 9.2 | 989.99176 | 8.382448 | 6.517552 | 151.8962 | 541.7711 | 0.5625804 | 0.8268623
42.16 | 9.1629 | 82825 |  |  |  | 14.9 | 9.2 | 989.99176 | 8.398135 | 6.501865 | 152.2627 | 543.961 | 0.5636332 | 0.8292722
42.26 | 9.1836 | 82929 |  |  |  | 14.9 | 9.2 | 989.99176 | 8.417875 | 6.482125 | 152.7264 | 542.9905 | 0.5649581 | 0.8323128
42.36 | 9.2042 | 83435 |  |  |  | 14.9 | 9.2 | 989.99176 | 8.433803 | 6.466197 | 153.1026 | 544.9613 | 0.566027 | 0.8347731
42.46 | 9.2256 | 83732 |  |  |  | 14.9 | 9.2 | 989.99176 | 8.452460578 | 6.447539422 | 153.5457 | 545.3231 | 0.5672792 | 0.8376626
42.56 | 9.2459 | 83834 |  |  |  | 14.9 | 9.2 | 989.99176 | 8.471818761 | 6.428181239 | 154.0081 | 544.3481 | 0.5685784 | 0.8406696
42.66 | 9.2666 | 84113 |  |  |  | 14.9 | 9.2 | 989.99176 | 8.489943 | 6.410057 | 154.4435 | 544.6198 | 0.5697948 | 0.843493
42.76 | 9.2873 | 84421 |  |  |  | 14.9 | 9.2 | 989.99176 | 8.507799 | 6.392201 | 154.8749 | 545.0914 | 0.5709932 | 0.8462825
42.86 | 9.3079 | 84979 |  |  |  | 14.9 | 9.2 | 989.99176 | 8.523246 | 6.376754 | 155.2501 | 547.3683 | 0.57203 | 0.8487021
42.96 | 9.3278 | 85185 |  |  |  | 14.9 | 9.2 | 989.99176 | 8.541244 | 6.358756 | 155.6895 | 547.1466 | 0.5732379 | 0.8515285
43.06 | 9.3485 | 85528 |  |  |  | 14.9 | 9.2 | 989.99176 | 8.558777212 | 6.341222788 | 156.12 | 547.835 | 0.5744146 | 0.8542896
43.16 | 9.369 | 85658 |  |  |  | 14.9 | 9.2 | 989.99176 | 8.578076857 | 6.321923143 | 156.5966 | 546.9978 | 0.5757099 | 0.8573378
43.26 | 9.3901 | 85955 |  |  |  | 14.9 | 9.2 | 989.99176 | 8.596435 | 6.303565 | 157.0527 | 547.3005 | 0.5769419 | 0.8602458
43.36 | 9.4102 | 86448 |  |  |  | 14.9 | 9.2 | 989.99176 | 8.611982392 | 6.288017608 | 157.441 | 549.0819 | 0.5779854 | 0.8627154
43.46 | 9.4309 | 86699 |  |  |  | 14.9 | 9.2 | 989.99176 | 8.630365 | 6.269635 | 157.9026 | 549.0663 | 0.5792191 | 0.865643
43.56 | 9.4516 | 87184 |  |  |  | 14.9 | 9.2 | 989.99176 | 8.646586536 | 6.253413464 | 158.3122 | 550.7092 | 0.5803078 | 0.8682337
43.66 | 9.4723 | 87517 |  |  |  | 14.9 | 9.2 | 989.99176 | 8.664212 | 6.235788 | 158.7597 | 551.2546 | 0.5814907 | 0.8710562
43.76 | 9.4926 | 87603 |  |  |  | 14.9 | 9.2 | 989.99176 | 8.683718 | 6.216282 | 159.2579 | 550.0702 | 0.5827998 | 0.8741892
43.86 | 9.5125 | 88058 |  |  |  | 14.9 | 9.2 | 989.99176 | 8.699416457 | 6.200583543 | 159.6611 | 551.5308 | 0.5838535 | 0.8767178
43.96 | 9.5329 | 88332 |  |  |  | 14.9 | 9.2 | 989.99176 | 8.717286478 | 6.182713522 | 160.1225 | 551.6525 | 0.5850528 | 0.879604
44.06 | 9.5535 | 88739 |  |  |  | 14.9 | 9.2 | 989.99176 | 8.734128 | 6.165872 | 160.5599 | 552.6847 | 0.5861831 | 0.8823317
44.16 | 9.5738 | 89116 |  |  |  | 14.9 | 9.2 | 989.99176 | 8.750947414 | 6.149052586 | 160.9991 | 553.5187 | 0.5873119 | 0.8850632
44.26 | 9.5938 | 89330 |  |  |  | 14.9 | 9.2 | 989.99176 | 8.768971445 | 6.131028555 | 161.4724 | 553.2216 | 0.5885216 | 0.8879987
44.36 | 9.6136 | 89650 |  |  |  | 14.9 | 9.2 | 989.99176 | 8.785816725 | 6.114183275 | 161.9173 | 553.6779 | 0.5896521 | 0.89075
44.46 | 9.6338 | 90056 |  |  |  | 14.9 | 9.2 | 989.99176 | 8.802267924 | 6.097732076 | 162.3541 | 554.6888 | 0.5907562 | 0.8934443
44.56 | 9.6545 | 90294 |  |  |  | 14.9 | 9.2 | 989.99176 | 8.820770351 | 6.079229649 | 162.8482 | 554.4672 | 0.591998 | 0.8964832
44.66 | 9.6748 | 90747 |  |  |  | 14.9 | 9.2 | 989.99176 | 8.836888 | 6.063112 | 163.2811 | 555.7716 | 0.5930797 | 0.8991379
44.76 | 9.6942 | 91046 |  |  |  | 14.9 | 9.2 | 989.99176 | 8.853526759 | 6.046473241 | 163.7304 | 556.0725 | 0.5941964 | 0.901886
44.86 | 9.7141 | 91411 |  |  |  | 14.9 | 9.2 | 989.99176 | 8.870057 | 6.029943 | 164.1793 | 556.7755 | 0.5953058 | 0.9046236
44.96 | 9.7354 | 91724 |  |  |  | 14.9 | 9.2 | 989.99176 | 8.888466446 | 6.011533554 | 164.6821 | 556.9763 | 0.5965414 | 0.9076813
45.06 | 9.7559 | 91985 |  |  |  | 14.9 | 9.2 | 989.99176 | 8.906557 | 5.993443 | 165.1791 | 556.8803 | 0.5977555 | 0.9106951
45.16 | 9.7753 | 92373 |  |  |  | 14.9 | 9.2 | 989.99176 | 8.922374 | 5.977626 | 165.6162 | 557.7534 | 0.598817 | 0.9133377
45.26 | 9.796 | 92728 |  |  |  | 14.9 | 9.2 | 989.99176 | 8.939796012 | 5.960203988 | 166.1003 | 558.265 | 0.5999863 | 0.9162565
45.36 | 9.8167 | 93078 |  |  |  | 14.9 | 9.2 | 989.99176 | 8.957264287 | 5.942735713 | 166.5886 | 558.7299 | 0.6011587 | 0.9191916
45.46 | 9.8365 | 93448 |  |  |  | 14.9 | 9.2 | 989.99176 | 8.973647892 | 5.926352108 | 167.0491 | 559.4044 | 0.6022582 | 0.9219523
45.56 | 9.8572 | 93805 |  |  |  | 14.9 | 9.2 | 989.99176 | 8.991052 | 5.908948 | 167.5411 | 559.8924 | 0.6034263 | 0.9248933
45.66 | 9.8773 | 94127 |  |  |  | 14.9 | 9.2 | 989.99176 | 9.008178 | 5.891822 | 168.0281 | 560.186 | 0.6045757 | 0.927796
45.76 | 9.8986 | 94486 |  |  |  | 14.9 | 9.2 | 989.99176 | 9.026163519 | 5.873836481 | 168.5426 | 560.606 | 0.6057828 | 0.9308532
45.86 | 9.9192 | 94884 |  |  |  | 14.9 | 9.2 | 989.99176 | 9.043088586 | 5.856911414 | 169.0297 | 561.3453 | 0.6069187 | 0.9337388
45.96 | 9.939 | 95170 |  |  |  | 14.9 | 9.2 | 989.99176 | 9.060247805 | 5.839752195 | 169.5263 | 561.3877 | 0.6080703 | 0.9366728
46.06 | 9.9596 | 95571 |  |  |  | 14.9 | 9.2 | 989.99176 | 9.077145 | 5.822855 | 170.0183 | 562.1219 | 0.6092044 | 0.9395706
46.16 | 9.9799 | 95932 |  |  |  | 14.9 | 9.2 | 989.99176 | 9.094111878 | 5.805888122 | 170.5151 | 562.6011 | 0.6103431 | 0.9424886
46.26 | 10.0006 | 96302 |  |  |  | 14.9 | 9.2 | 989.99176 | 9.111395483 | 5.788604517 | 171.0243 | 563.0897 | 0.6115031 | 0.94547
46.36 | 10.0208 | 96613 |  |  |  | 14.9 | 9.2 | 989.99176 | 9.128724 | 5.771276 | 171.5378 | 563.2171 | 0.612666 | 0.948468
46.46 | 10.0904 | 97908 |  |  |  | 14.9 | 9.2 | 989.99176 | 9.186366482 | 5.713633518 | 173.2683 | 565.0657 | 0.6165347 | 0.958506
46.56 | 10.1111 | 98251 |  |  |  | 14.9 | 9.2 | 989.99176 | 9.203899 | 5.696101 | 173.8017 | 565.3053 | 0.6177114 | 0.9615794
46.66 | 10.1318 | 98635 |  |  |  | 14.9 | 9.2 | 989.99176 | 9.221054 | 5.678946 | 174.3267 | 565.8056 | 0.6188627 | 0.9645955
46.76 | 10.1524 | 99071 |  |  |  | 14.9 | 9.2 | 989.99176 | 9.237628 | 5.662372 | 174.8369 | 566.648 | 0.619975 | 0.9675183
46.86 | 10.1731 | 99393 |  |  |  | 14.9 | 9.2 | 989.99176 | 9.255355 | 5.644645 | 175.386 | 566.71 | 0.6211647 | 0.9706539
46.96 | 10.1937 | 99847 |  |  |  | 14.9 | 9.2 | 989.99176 | 9.271763 | 5.628237 | 175.8973 | 567.6437 | 0.622266 | 0.9735649
47.06 | 10.2144 | 100172 |  |  |  | 14.9 | 9.2 | 989.99176 | 9.289461838 | 5.610538162 | 176.4522 | 567.7005 | 0.6234538 | 0.9767146
47.16 | 10.2354 | 100576 |  |  |  | 14.9 | 9.2 | 989.99176 | 9.306731504 | 5.593268496 | 176.997 | 568.2356 | 0.6246129 | 0.9797974
47.26 | 10.2563 | 100982 |  |  |  | 14.9 | 9.2 | 989.99176 | 9.323882703 | 5.576117297 | 177.5414 | 568.78 | 0.6257639 | 0.9828685
47.36 | 10.277 | 101432 |  |  |  | 14.9 | 9.2 | 989.99176 | 9.340427628 | 5.559572372 | 178.0698 | 569.6194 | 0.6268743 | 0.98584
47.46 | 10.2978 | 101787 |  |  |  | 14.9 | 9.2 | 989.99176 | 9.35795 | 5.54205 | 178.6328 | 569.8115 | 0.6280503 | 0.9889967
47.56 | 10.3185 | 102175 |  |  |  | 14.9 | 9.2 | 989.99176 | 9.375067 | 5.524933 | 179.1862 | 570.2169 | 0.6291991 | 0.9920901
47.66 | 10.3393 | 102591 |  |  |  | 14.9 | 9.2 | 989.99176 | 9.392026 | 5.507974 | 179.7379 | 570.7811 | 0.6303373 | 0.9951644
47.76 | 10.36 | 102985 |  |  |  | 14.9 | 9.2 | 989.99176 | 9.409088 | 5.490912 | 180.2964 | 571.1983 | 0.6314824 | 0.9982669
47.86 | 10.3806 | 103400 |  |  |  | 14.9 | 9.2 | 989.99176 | 9.4258561 | 5.4741439 | 180.8487 | 571.7487 | 0.6326078 | 1.001325
47.96 | 10.4019 | 103821 |  |  |  | 14.9 | 9.2 | 989.99176 | 9.443269 | 5.456731 | 181.4258 | 572.2505 | 0.6337764 | 1.004511
48.06 | 10.4226 | 104239 |  |  |  | 14.9 | 9.2 | 989.99176 | 9.460109 | 5.439891 | 181.9874 | 572.7813 | 0.6349067 | 1.007602
48.16 | 10.4433 | 104660 |  |  |  | 14.9 | 9.2 | 989.99176 | 9.47692189 | 5.42307811 | 182.5516 | 573.3173 | 0.636035 | 1.010698
48.26 | 10.464 | 105078 |  |  |  | 14.9 | 9.2 | 989.99176 | 9.493762287 | 5.406237713 | 183.1203 | 573.8196 | 0.6371653 | 1.013808
48.36 | 10.4847 | 105474 |  |  |  | 14.9 | 9.2 | 989.99176 | 9.510805821 | 5.389194179 | 183.6994 | 574.1663 | 0.6383091 | 1.016965
48.46 | 10.5054 | 105900 |  |  |  | 14.9 | 9.2 | 989.99176 | 9.52757235 | 5.37242765 | 184.2727 | 574.6917 | 0.6394344 | 1.020081
48.56 | 10.5261 | 106339 |  |  |  | 14.9 | 9.2 | 989.99176 | 9.544219 | 5.355781 | 184.8454 | 575.286 | 0.6405516 | 1.023185
48.66 | 10.5468 | 106770 |  |  |  | 14.9 | 9.2 | 989.99176 | 9.560939205 | 5.339060795 | 185.4243 | 575.8144 | 0.6416738 | 1.026311
48.76 | 10.5681 | 107217 |  |  |  | 14.9 | 9.2 | 989.99176 | 9.578112 | 5.321888 | 186.0227 | 576.3653 | 0.6428263 | 1.029533
48.86 | 10.5889 | 107677 |  |  |  | 14.9 | 9.2 | 989.99176 | 9.594664 | 5.305336 | 186.603 | 577.0378 | 0.6439372 | 1.032648
48.96 | 10.6094 | 108107 |  |  |  | 14.9 | 9.2 | 989.99176 | 9.611194 | 5.288806 | 187.1863 | 577.5371 | 0.6450466 | 1.035769
49.06 | 10.6299 | 108522 |  |  |  | 14.9 | 9.2 | 989.99176 | 9.627862113 | 5.272137887 | 187.778 | 577.927 | 0.6461652 | 1.038925
49.16 | 10.6505 | 108972 |  |  |  | 14.9 | 9.2 | 989.99176 | 9.644307038 | 5.255692962 | 188.3656 | 578.5133 | 0.6472689 | 1.042049
49.26 | 10.6711 | 109428 |  |  |  | 14.9 | 9.2 | 989.99176 | 9.660696562 | 5.239303438 | 188.9548 | 579.1225 | 0.6483689 | 1.045173
49.36 | 10.6918 | 109869 |  |  |  | 14.9 | 9.2 | 989.99176 | 9.677325 | 5.222675 | 189.5564 | 579.611 | 0.6494849 | 1.048351
49.46 | 10.7124 | 110328 |  |  |  | 14.9 | 9.2 | 989.99176 | 9.693686412 | 5.206313588 | 190.1522 | 580.209 | 0.650583 | 1.051489
49.56 | 10.7338 | 110812 |  |  |  | 14.9 | 9.2 | 989.99176 | 9.710617398 | 5.189382602 | 190.7726 | 580.8592 | 0.6517193 | 1.054746
49.66 | 10.7547 | 111256 |  |  |  | 14.9 | 9.2 | 989.99176 | 9.727417724 | 5.172582276 | 191.3922 | 581.2986 | 0.6528468 | 1.057989
49.76 | 10.7755 | 111718 |  |  |  | 14.9 | 9.2 | 989.99176 | 9.743951847 | 5.156048153 | 192.0059 | 581.8466 | 0.6539565 | 1.061191
49.86 | 10.7962 | 112192 |  |  |  | 14.9 | 9.2 | 989.99176 | 9.760275168 | 5.139724832 | 192.6157 | 582.4655 | 0.655052 | 1.064362
49.96 | 10.8169 | 112661 |  |  |  | 14.9 | 9.2 | 989.99176 | 9.776645 | 5.123355 | 193.2311 | 583.0375 | 0.6561506 | 1.067552
50.06 | 10.8376 | 113118 |  |  |  | 14.9 | 9.2 | 989.99176 | 9.793124947 | 5.106875053 | 193.8547 | 583.5195 | 0.6572567 | 1.070774
50.16 | 10.8584 | 113601 |  |  |  | 14.9 | 9.2 | 989.99176 | 9.809465 | 5.090535 | 194.477 | 584.136 | 0.6583534 | 1.073978
50.26 | 10.879 | 114072 |  |  |  | 14.9 | 9.2 | 989.99176 | 9.825716188 | 5.074283812 | 195.0998 | 584.6854 | 0.659444 | 1.077176
50.36 | 10.9004 | 114560 |  |  |  | 14.9 | 9.2 | 989.99176 | 9.84261024 | 5.05738976 | 195.7515 | 585.2317 | 0.6605779 | 1.080511
50.46 | 10.921 | 115059 |  |  |  | 14.9 | 9.2 | 989.99176 | 9.858603 | 5.041397 | 196.3725 | 585.9222 | 0.6616512 | 1.083678
50.56 | 10.9417 | 115568 |  |  |  | 14.9 | 9.2 | 989.99176 | 9.874602872 | 5.025397128 | 196.9977 | 586.6464 | 0.662725 | 1.086857
50.66 | 10.9624 | 116045 |  |  |  | 14.9 | 9.2 | 989.99176 | 9.890898 | 5.009102 | 197.6386 | 587.1576 | 0.6638187 | 1.090105
50.76 | 10.9831 | 116532 |  |  |  | 14.9 | 9.2 | 989.99176 | 9.907101778 | 4.992898222 | 198.28 | 587.7144 | 0.6649062 | 1.093345
50.86 | 11.0038 | 117035 |  |  |  | 14.9 | 9.2 | 989.99176 | 9.923157 | 4.976843 | 198.9196 | 588.3532 | 0.6659837 | 1.096566
50.96 | 11.0245 | 117551 |  |  |  | 14.9 | 9.2 | 989.99176 | 9.939093 | 4.960907 | 199.5586 | 589.055 | 0.6670532 | 1.099773
51.06 | 11.0451 | 118032 |  |  |  | 14.9 | 9.2 | 989.99176 | 9.955251528 | 4.944748472 | 200.2107 | 589.5388 | 0.6681377 | 1.103035
51.16 | 11.0665 | 118576 |  |  |  | 14.9 | 9.2 | 989.99176 | 9.971628504 | 4.928371496 | 200.876 | 590.2944 | 0.6692368 | 1.106353
51.26 | 11.0872 | 119078 |  |  |  | 14.9 | 9.2 | 989.99176 | 9.987693287 | 4.912306713 | 201.533 | 590.8611 | 0.670315 | 1.109618
51.36 | 11.1079 | 119606 |  |  |  | 14.9 | 9.2 | 989.99176 | 10.00352 | 4.896482001 | 202.1843 | 591.5692 | 0.671377 | 1.112844
51.46 | 11.1285 | 120129 |  |  |  | 14.9 | 9.2 | 989.99176 | 10.01929 | 4.880711 | 202.8376 | 592.2422 | 0.6724355 | 1.11607
51.56 | 11.1491 | 120657 |  |  |  | 14.9 | 9.2 | 989.99176 | 10.03501 | 4.864986 | 203.4932 | 592.9288 | 0.673490845 | 1.119297
51.66 | 11.1697 | 121173 |  |  |  | 14.9 | 9.2 | 989.99176 | 10.05085 | 4.849151 | 204.1578 | 593.5263 | 0.6745536 | 1.122558
51.76 | 11.1903 | 121738 |  |  |  | 14.9 | 9.2 | 989.99176 | 10.06623 | 4.833767823 | 204.8075 | 594.4021 | 0.6755861 | 1.125735
51.86 | 11.2109 | 122279 |  |  |  | 14.9 | 9.2 | 989.99176 | 10.08184 | 4.818163 | 205.4708 | 595.1162 | 0.6766333 | 1.128968
51.96 | 11.2323 | 122826 |  |  |  | 14.9 | 9.2 | 989.99176 | 10.09819 | 4.801813871 | 206.1704 | 595.75 | 0.6777306 | 1.132367
52.06 | 11.253 | 123385 |  |  |  | 14.9 | 9.2 | 989.99176 | 10.11372 | 4.786275 | 206.8397 | 596.5248 | 0.6787735 | 1.135609
52.16 | 11.2737 | 123942 |  |  |  | 14.9 | 9.2 | 989.99176 | 10.12928 | 4.770718457 | 207.5142 | 597.27 | 0.6798176 | 1.138864
52.26 | 11.2943 | 124462 |  |  |  | 14.9 | 9.2 | 989.99176 | 10.14508 | 4.754919877 | 208.2037 | 597.7897 | 0.6808779 | 1.142181
52.36 | 11.3149 | 125019 |  |  |  | 14.9 | 9.2 | 989.99176 | 10.16054 | 4.739463 | 208.8827 | 598.513 | 0.6819152 | 1.145437
52.46 | 11.3357 | 125584 |  |  |  | 14.9 | 9.2 | 989.99176 | 10.17612 | 4.723879864 | 209.5717 | 599.2411 | 0.6829611 | 1.148731
52.56 | 11.3564 | 126122 |  |  |  | 14.9 | 9.2 | 989.99176 | 10.19185 | 4.708147487 | 210.272 | 599.804 | 0.6840169 | 1.152067
52.66 | 11.3771 | 126708 |  |  |  | 14.9 | 9.2 | 989.99176 | 10.20714 | 4.692858318 | 210.9571 | 600.634 | 0.6850431 | 1.155319
52.76 | 11.3985 | 127317 |  |  |  | 14.9 | 9.2 | 989.99176 | 10.22292 | 4.677082 | 211.6687 | 601.4919 | 0.6861019 | 1.158687
52.86 | 11.4192 | 127881 |  |  |  | 14.9 | 9.2 | 989.99176 | 10.23841 | 4.661589 | 212.3722 | 602.1552 | 0.6871417 | 1.162005
52.96 | 11.4398 | 128466 |  |  |  | 14.9 | 9.2 | 989.99176 | 10.25361 | 4.646390811 | 213.0668 | 602.9376 | 0.6881617 | 1.16527
53.06 | 11.4605 | 129054 |  |  |  | 14.9 | 9.2 | 989.99176 | 10.26888 | 4.631120109 | 213.7694 | 603.7066 | 0.6891866 | 1.168562
53.16 | 11.4812 | 129655 |  |  |  | 14.9 | 9.2 | 989.99176 | 10.28403 | 4.615969 | 214.471 | 604.5338 | 0.6902034 | 1.171839
53.26 | 11.502 | 130225 |  |  |  | 14.9 | 9.2 | 989.99176 | 10.29957 | 4.600433 | 215.1954 | 605.1478 | 0.6912461 | 1.175211
53.36 | 11.5227 | 130835 |  |  |  | 14.9 | 9.2 | 989.99176 | 10.31464 | 4.585365 | 215.9025 | 605.9911 | 0.6922574 | 1.178492
53.46 | 11.5435 | 131450 |  |  |  | 14.9 | 9.2 | 989.99176 | 10.32976 | 4.570243575 | 216.6168 | 606.8318 | 0.6932722 | 1.181795
53.56 | 11.565 | 132073 |  |  |  | 14.9 | 9.2 | 989.99176 | 10.3455 | 4.554496 | 217.3658 | 607.607 | 0.6943291 | 1.185246
53.66 | 11.5858 | 132695 |  |  |  | 14.9 | 9.2 | 989.99176 | 10.36056 | 4.539439 | 218.0868 | 608.4504 | 0.6953396 | 1.188558
53.76 | 11.6065 | 133301 |  |  |  | 14.9 | 9.2 | 989.99176 | 10.37567 | 4.524335 | 218.8149 | 609.1953 | 0.6963534 | 1.191891
53.86 | 11.6271 | 133930 |  |  |  | 14.9 | 9.2 | 989.99176 | 10.39046 | 4.509542655 | 219.5326 | 610.0688 | 0.6973461 | 1.195165
53.96 | 11.6476 | 134589 |  |  |  | 14.9 | 9.2 | 989.99176 | 10.40487 | 4.495128 | 220.2366 | 611.1109 | 0.6983136 | 1.198367
54.06 | 11.6682 | 135232 |  |  |  | 14.9 | 9.2 | 989.99176 | 10.41954 | 4.480464672 | 220.9574 | 612.0275 | 0.6992977 | 1.201634
54.16 | 11.6888 | 135852 |  |  |  | 14.9 | 9.2 | 989.99176 | 10.43441 | 4.465589442 | 221.6934 | 612.7922 | 0.700296 | 1.20496
54.26 | 11.7094 | 136504 |  |  |  | 14.9 | 9.2 | 989.99176 | 10.44899 | 4.451009684 | 222.4196 | 613.7229 | 0.7012745 | 1.20823
54.36 | 11.7308 | 137177 |  |  |  | 14.9 | 9.2 | 989.99176 | 10.46418 | 4.435824 | 223.181 | 614.6445 | 0.7022937 | 1.211648
54.46 | 11.7516 | 137847 |  |  |  | 14.9 | 9.2 | 989.99176 | 10.47879 | 4.42121 | 223.9187 | 615.6118 | 0.7032745 | 1.214948
54.56 | 11.7723 | 138560 |  |  |  | 14.9 | 9.2 | 989.99176 | 10.49290624 | 4.40709376 | 224.636 | 616.8202 | 0.7042219 | 1.218146
54.66 | 11.7929 | 139240 |  |  |  | 14.9 | 9.2 | 989.99176 | 10.50722746 | 4.39277254 | 225.3683 | 617.8331 | 0.7051831 | 1.221401
54.76 | 11.8136 | 139887 |  |  |  | 14.9 | 9.2 | 989.99176 | 10.52195 | 4.378047 | 226.1264 | 618.6231 | 0.7061714 | 1.224759
54.86 | 11.8343 | 140579 |  |  |  | 14.9 | 9.2 | 989.99176 | 10.53626 | 4.363736 | 226.8679 | 619.6513 | 0.7071318 | 1.228033
54.96 | 11.855 | 141276 |  |  |  | 14.9 | 9.2 | 989.99176 | 10.55053 | 4.349471946 | 227.6119 | 620.688 | 0.7080891 | 1.231307
55.06 | 11.8756 | 141928 |  |  |  | 14.9 | 9.2 | 989.99176 | 10.56511 | 4.334892188 | 228.3775 | 621.4623 | 0.7090676 | 1.234664
55.16 | 11.8968 | 142671 |  |  |  | 14.9 | 9.2 | 989.99176 | 10.57945 | 4.320553 | 229.1354 | 622.6492 | 0.71003 | 1.237978
55.26 | 11.9174 | 143371 |  |  |  | 14.9 | 9.2 | 989.99176 | 10.59358 | 4.306416 | 229.8876 | 623.6569 | 0.7109788 | 1.241255
55.36 | 11.9381 | 144045 |  |  |  | 14.9 | 9.2 | 989.99176 | 10.60806 | 4.29194 | 230.663 | 624.4824 | 0.7119504 | 1.244622
55.46 | 11.9588 | 144751 |  |  |  | 14.9 | 9.2 | 989.99176 | 10.62224 | 4.277758 | 231.4277 | 625.4697 | 0.7129021 | 1.247932
55.56 | 11.9795 | 145471 |  |  |  | 14.9 | 9.2 | 989.99176 | 10.63629 | 4.263706 | 232.1904 | 626.516 | 0.7138452 | 1.251222
55.66 | 12.0003 | 146164 |  |  |  | 14.9 | 9.2 | 989.99176 | 10.65069 | 4.249305294 | 232.9773 | 627.3744 | 0.7148117 | 1.254606
55.76 | 12.0211 | 146909 |  |  |  | 14.9 | 9.2 | 989.99176 | 10.66462 | 4.235384 | 233.7431 | 628.5063 | 0.715746 | 1.257887
55.86 | 12.0418 | 147660 |  |  |  | 14.9 | 9.2 | 989.99176 | 10.67838139 | 4.22161861 | 234.5053 | 629.6661 | 0.7166699 | 1.261143
55.96 | 12.0633 | 148414 |  |  |  | 14.9 | 9.2 | 989.99176 | 10.69292 | 4.207080669 | 235.3156 | 630.7019 | 0.7176456 | 1.264592
56.06 | 12.0842 | 149176 |  |  |  | 14.9 | 9.2 | 989.99176 | 10.70678 | 4.193216596 | 236.0936 | 631.851 | 0.7185761 | 1.267893
56.16 | 12.1049 | 149944 |  |  |  | 14.9 | 9.2 | 989.99176 | 10.72039 | 4.179607924 | 236.8624 | 633.0428 | 0.7194894 | 1.271144
56.26 | 12.1451 | 151425 |  |  |  | 14.9 | 9.2 | 989.99176 | 10.74692 | 4.153083 | 238.3752 | 635.2382 | 0.7212696 | 1.27751
56.36 | 12.1658 | 152220 |  |  |  | 14.9 | 9.2 | 989.99176 | 10.76027663 | 4.13972337 | 239.1444 | 636.5191 | 0.7221662 | 1.280732
56.46 | 12.1864 | 153013 |  |  |  | 14.9 | 9.2 | 989.99176 | 10.77355 | 4.126446 | 239.9139 | 637.7829 | 0.7230573 | 1.283945
56.56 | 12.2072 | 153775 |  |  |  | 14.9 | 9.2 | 989.99176 | 10.78732 | 4.112681 | 240.7169 | 638.8211 | 0.7239811 | 1.287286
56.66 | 12.2287 | 154627 |  |  |  | 14.9 | 9.2 | 989.99176 | 10.80095 | 4.099048 | 241.5175 | 640.2311 | 0.7248961 | 1.290606
56.76 | 12.2495 | 155448 |  |  |  | 14.9 | 9.2 | 989.99176 | 10.81417 | 4.085829108 | 242.2989 | 641.5548 | 0.7257833 | 1.293837
56.86 | 12.2701 | 156224 |  |  |  | 14.9 | 9.2 | 989.99176 | 10.82761 | 4.072394304 | 243.0982 | 642.6374 | 0.7266849 | 1.29713
56.96 | 12.2908 | 157036 |  |  |  | 14.9 | 9.2 | 989.99176 | 10.84081 | 4.059191906 | 243.8889 | 643.8834 | 0.727571 | 1.300377
57.06 | 12.3113 | 157871 |  |  |  | 14.9 | 9.2 | 989.99176 | 10.8536 | 4.046402 | 244.6598 | 645.2675 | 0.7284294 | 1.303533
57.16 | 12.332 | 158670 |  |  |  | 14.9 | 9.2 | 989.99176 | 10.86692 | 4.033079445 | 245.468 | 646.398 | 0.7293235 | 1.306831
57.26 | 12.3527 | 159576 |  |  |  | 14.9 | 9.2 | 989.99176 | 10.87926 | 4.020744996 | 246.221 | 648.1008 | 0.7301513 | 1.309894
57.36 | 12.3733 | 160434 |  |  |  | 14.9 | 9.2 | 989.99176 | 10.89193 | 4.008067339 | 246.9998 | 649.5309 | 0.7310022 | 1.313052
57.46 | 12.3946 | 161297 |  |  |  | 14.9 | 9.2 | 989.99176 | 10.90526 | 3.994736 | 247.8241 | 650.8528 | 0.7318969 | 1.316384
57.56 | 12.4153 | 162171 |  |  |  | 14.9 | 9.2 | 989.99176 | 10.91789 | 3.982106 | 248.6101 | 652.3106 | 0.7327446 | 1.31955
57.66 | 12.436 | 163043 |  |  |  | 14.9 | 9.2 | 989.99176 | 10.93054 | 3.969458 | 249.4023 | 653.735 | 0.7335935 | 1.322732
57.76 | 12.4567 | 163883 |  |  |  | 14.9 | 9.2 | 989.99176 | 10.94349 | 3.956514 | 250.2182 | 654.9603 | 0.7344622 | 1.325998
57.86 | 12.4773 | 164780 |  |  |  | 14.9 | 9.2 | 989.99176 | 10.95580387 | 3.94419613 | 250.9996 | 656.495 | 0.7352889 | 1.329116
57.96 | 12.498 | 165662 |  |  |  | 14.9 | 9.2 | 989.99176 | 10.96836 | 3.931640077 | 251.8012 | 657.9079 | 0.7361315 | 1.332305
58.06 | 12.5186 | 166524 |  |  |  | 14.9 | 9.2 | 989.99176 | 10.981 | 3.918999354 | 252.6134 | 659.2049 | 0.7369799 | 1.335525
58.16 | 12.5393 | 167420 |  |  |  | 14.9 | 9.2 | 989.99176 | 10.99342743 | 3.90657257 | 253.417 | 660.6503 | 0.7378139 | 1.338701
58.26 | 12.5607 | 168397 |  |  |  | 14.9 | 9.2 | 989.99176 | 11.00581 | 3.894194 | 254.2225 | 662.4 | 0.7386447 | 1.341875
58.36 | 12.5814 | 169272 |  |  |  | 14.9 | 9.2 | 989.99176 | 11.01843 | 3.881573012 | 255.0491 | 663.6839 | 0.7394917 | 1.345121
58.46 | 12.6022 | 170211 |  |  |  | 14.9 | 9.2 | 989.99176 | 11.03056 | 3.869443 | 255.8486 | 665.2801 | 0.7403058 | 1.348251
58.56 | 12.6229 | 171138 |  |  |  | 14.9 | 9.2 | 989.99176 | 11.0427 | 3.857302723 | 256.6539 | 666.8046 | 0.7411206 | 1.351393
58.66 | 12.6434 | 172034 |  |  |  | 14.9 | 9.2 | 989.99176 | 11.05492 | 3.845075939 | 257.47 | 668.171 | 0.7419412 | 1.354568
58.76 | 12.664 | 172986 |  |  |  | 14.9 | 9.2 | 989.99176 | 11.06673 | 3.833266231 | 258.2632 | 669.805 | 0.74273381 | 1.357644
58.86 | 12.6847 | 173954 |  |  |  | 14.9 | 9.2 | 989.99176 | 11.0785 | 3.821504259 | 259.0581 | 671.4863 | 0.7435232 | 1.360717
58.96 | 12.7053 | 174944 |  |  |  | 14.9 | 9.2 | 989.99176 | 11.08995 | 3.810045424 | 259.8373 | 673.283 | 0.7442923 | 1.36372
59.06 | 12.7267 | 175920 |  |  |  | 14.9 | 9.2 | 989.99176 | 11.10234268 | 3.79765732 | 260.6849 | 674.8378 | 0.7451237 | 1.366977
59.16 | 12.7476 | 176917 |  |  |  | 14.9 | 9.2 | 989.99176 | 11.11404 | 3.785963 | 261.4901 | 676.5725 | 0.7459085 | 1.370061
59.26 | 12.7684 | 177866 |  |  |  | 14.9 | 9.2 | 989.99176 | 11.12607 | 3.773925711 | 262.3241 | 678.039 | 0.7467164 | 1.373245
59.36 | 12.7891 | 178859 |  |  |  | 14.9 | 9.2 | 989.99176 | 11.13761 | 3.762395 | 263.1281 | 679.7411 | 0.7474903 | 1.376306
59.46 | 12.8098 | 179870 |  |  |  | 14.9 | 9.2 | 989.99176 | 11.14897 | 3.751029645 | 263.9253 | 681.5185 | 0.748253 | 1.379331
59.56 | 12.8305 | 180878 |  |  |  | 14.9 | 9.2 | 989.99176 | 11.16036 | 3.739637013 | 264.7294 | 683.2563 | 0.7490177 | 1.382373
59.66 | 12.8512 | 181839 |  |  |  | 14.9 | 9.2 | 989.99176 | 11.17219 | 3.72781 | 265.5692 | 684.7141 | 0.7498114 | 1.38554
59.76 | 12.8718 | 182869 |  |  |  | 14.9 | 9.2 | 989.99176 | 11.18328 | 3.716721 | 266.3616 | 686.5441 | 0.7505556 | 1.388519
59.86 | 12.8931 | 183926 |  |  |  | 14.9 | 9.2 | 989.99176 | 11.19482 | 3.705180721 | 267.1912 | 688.3684 | 0.7513302 | 1.391629
59.96 | 12.9137 | 184979 |  |  |  | 14.9 | 9.2 | 989.99176 | 11.2057 | 3.694304 | 267.9779 | 690.277 | 0.7520602 | 1.394569
60.06 | 12.9343 | 186012 |  |  |  | 14.9 | 9.2 | 989.99176 | 11.21676 | 3.683241802 | 268.7827 | 692.0534 | 0.7528026 | 1.397568
60.16 | 12.9549 | 187063 |  |  |  | 14.9 | 9.2 | 989.99176 | 11.22765 | 3.672346 | 269.5802 | 693.9049 | 0.7535338 | 1.40053
60.26 | 12.9755 | 188058 |  |  |  | 14.9 | 9.2 | 989.99176 | 11.23907 | 3.660933543 | 270.4206 | 695.4278 | 0.7542998 | 1.403643
60.36 | 13.0158 | 190116 |  |  |  | 14.9 | 9.2 | 989.99176 | 11.26036 | 3.639636086 | 272.003 | 698.9483 | 0.7557291 | 1.409478
60.46 | 13.0364 | 191125 |  |  |  | 14.9 | 9.2 | 989.99176 | 11.27165 | 3.628353 | 272.8488 | 700.4795 | 0.7564864 | 1.412582
60.56 | 13.0577 | 192267 |  |  |  | 14.9 | 9.2 | 989.99176 | 11.2824 | 3.617597 | 273.66 | 702.5761 | 0.7572082 | 1.415551
60.66 | 13.0785 | 193301 |  |  |  | 14.9 | 9.2 | 989.99176 | 11.29366 | 3.606345 | 274.5139 | 704.1574 | 0.7579634 | 1.418666
60.76 | 13.0992 | 194411 |  |  |  | 14.9 | 9.2 | 989.99176 | 11.30411 | 3.595894 | 275.3117 | 706.1486 | 0.7586648 | 1.421569
60.86 | 13.1198 | 195517 |  |  |  | 14.9 | 9.2 | 989.99176 | 11.31449 | 3.585506 | 276.1093 | 708.1144 | 0.759362 | 1.424462
60.96 | 13.1404 | 196642 |  |  |  | 14.9 | 9.2 | 989.99176 | 11.32471 | 3.575293907 | 276.898 | 710.1604 | 0.7600474 | 1.427314
61.06 | 13.161 | 197701 |  |  |  | 14.9 | 9.2 | 989.99176 | 11.33553 | 3.564472 | 277.7387 | 711.8238 | 0.7607737 | 1.430345
61.16 | 13.1816 | 198816 |  |  |  | 14.9 | 9.2 | 989.99176 | 11.34583 | 3.554167536 | 278.5439 | 713.7689 | 0.7614653 | 1.43324
61.26 | 13.2023 | 199941 |  |  |  | 14.9 | 9.2 | 989.99176 | 11.35614 | 3.543855 | 279.3545 | 715.7251 | 0.7621574 | 1.436146

## 8_250
Файл | C:\Testsystems\Metal\Tests\Зульфия\8\8_250\8_250.001.rez
Вид испытания | сжатие | 1
Дата | 17 Октябрь 2025 г. | 18:50
Скорость [мм/мин] | 10
Форма | Круглый | 0
Начальные размеры: [мм]
Диаметр | Толщина | Ширина | Длина | База | Расч.дл
9.2 |  |  | 14.9 | 11 | 14.9
Размеры после испытания: [мм]
[6 empty] | H0 | D0 | V | Hк
Количество точек | 624 |  |  |  |  | 14.9 | 9.2 | 989.99176 | 3.6
[16 empty] | А | η | Т
Время [с] | Перемещение [мм] | Усилие [Н] |  |  |  | H0 | D0 | V | ∆H оконч, мм | Hi оконч, мм | Si, мм2 | σi, МПа | ε | e |  | 266.47 | 0.1169 | 250
0 | 0 | 104 |  |  |  | 14.9 | 9.2 | 989.99176 | 0 | 14.9 | 66.4424 | 1.565266 | 0 | 0
0.1 | 0.0229 | 166 |  |  |  | 14.9 | 9.2 | 989.99176 | 0.021367239 | 14.87863 | 66.53782 | 2.494822 | 0.001434043 | 0.001435072
0.2 | 0.0806 | 412 |  |  |  | 14.9 | 9.2 | 989.99176 | 0.076795798 | 14.8232 | 66.78662 | 6.1689 | 0.00515408 | 0.005167408 | εi | δi
0.3 | 0.1572 | 1292 |  |  |  | 14.9 | 9.2 | 989.99176 | 0.145270318 | 14.75473 | 67.09657 | 19.25583 | 0.009749686 | 0.009797525 | 10 | 348.7774
0.4 | 0.198 | 1735 |  |  |  | 14.9 | 9.2 | 989.99176 | 0.1819798775 | 14.71802 | 67.26392 | 25.79392 | 0.01221341 | 0.01228861 | 15 | 365.7071
0.5 | 0.238 | 2074 |  |  |  | 14.9 | 9.2 | 989.99176 | 0.218849721 | 14.68115 | 67.43285 | 30.75652 | 0.0146879 | 0.01479684 | 20 | 378.215
0.6 | 0.2782 | 2391 |  |  |  | 14.9 | 9.2 | 989.99176 | 0.2561227015 | 14.64388 | 67.60448 | 35.36748 | 0.01718944 | 0.0173389 | 25 | 388.2107
0.7 | 0.2984 | 2552 |  |  |  | 14.9 | 9.2 | 989.99176 | 0.274836108 | 14.62516 | 67.69099 | 37.70074 | 0.01844538 | 0.01861761 | 30 | 396.5736
0.8 | 0.3186 | 2751 |  |  |  | 14.9 | 9.2 | 989.99176 | 0.2931986415 | 14.6068 | 67.77608 | 40.58954 | 0.01967776 | 0.01987395 | 35 | 403.7847
0.9 | 0.3387 | 2958 |  |  |  | 14.9 | 9.2 | 989.99176 | 0.311387307 | 14.58861 | 67.86058 | 43.58937 | 0.02089848 | 0.02111994 | 40 | 410.1372
1 | 0.3595 | 3192 |  |  |  | 14.9 | 9.2 | 989.99176 | 0.330026668 | 14.56997 | 67.9474 | 46.97752 | 0.02214944 | 0.02239842 | 45 | 415.8233
1.1 | 0.3797 | 3450 |  |  |  | 14.9 | 9.2 | 989.99176 | 0.347844425 | 14.55216 | 68.03059 | 50.71248 | 0.02334526 | 0.02362208 | 50 | 420.9766
1.2 | 0.4405 | 3981 |  |  |  | 14.9 | 9.2 | 989.99176 | 0.4037414365 | 14.49626 | 68.29292 | 58.29302 | 0.02709674 | 0.02747063 | 55 | 425.6932
1.3 | 0.4609 | 4099 |  |  |  | 14.9 | 9.2 | 989.99176 | 0.4230518835 | 14.47695 | 68.38401 | 59.94091 | 0.02839274 | 0.02880361 | 60 | 430.0453
1.4 | 0.4812 | 4220 |  |  |  | 14.9 | 9.2 | 989.99176 | 0.44223463 | 14.45776537 | 68.47474 | 61.62856 | 0.02968018 | 0.03012955 | 65 | 434.0881
1.5 | 0.5015 | 4329 |  |  |  | 14.9 | 9.2 | 989.99176 | 0.4615281785 | 14.43847 | 68.56624 | 63.13603 | 0.03097505 | 0.03146491 | 70 | 437.8651
1.6 | 0.5225 | 4438 |  |  |  | 14.9 | 9.2 | 989.99176 | 0.481521727 | 14.41848 | 68.66132 | 64.6361 | 0.03231689 | 0.03285062 | 75 | 441.4108
1.7 | 0.5428 | 4542 |  |  |  | 14.9 | 9.2 | 989.99176 | 0.500861443 | 14.39914 | 68.75354 | 66.06205 | 0.03361486 | 0.03419283
1.8 | 0.5631 | 4640 |  |  |  | 14.9 | 9.2 | 989.99176 | 0.52025656 | 14.37974344 | 68.84627 | 67.39653 | 0.03491655 | 0.0355407
1.9 | 0.5833 | 4740 |  |  |  | 14.9 | 9.2 | 989.99176 | 0.53953321 | 14.36046679 | 68.93869 | 68.75675 | 0.03621028 | 0.03688214
2 | 0.6035 | 4849 |  |  |  | 14.9 | 9.2 | 989.99176 | 0.5587267585 | 14.34127 | 69.03095 | 70.24385 | 0.03749844 | 0.03821959
2.1 | 0.6238 | 4954 |  |  |  | 14.9 | 9.2 | 989.99176 | 0.578057241 | 14.32194 | 69.12412 | 71.66818 | 0.03879579 | 0.03956839
2.2 | 0.6646 | 5183 |  |  |  | 14.9 | 9.2 | 989.99176 | 0.6167427695 | 14.28326 | 69.31134 | 74.77852 | 0.04139213 | 0.04227318
2.3 | 0.685 | 5307 |  |  |  | 14.9 | 9.2 | 989.99176 | 0.6359978155 | 14.264 | 69.40491 | 76.46433 | 0.04268442 | 0.04362218
2.4 | 0.706 | 5455 |  |  |  | 14.9 | 9.2 | 989.99176 | 0.6556312575 | 14.24437 | 69.50057 | 78.48856 | 0.0440021 | 0.04499956
2.5 | 0.7264 | 5658 |  |  |  | 14.9 | 9.2 | 989.99176 | 0.674156857 | 14.22584 | 69.59108 | 81.30353 | 0.04524543 | 0.04630096
2.6 | 0.7469 | 6210 |  |  |  | 14.9 | 9.2 | 989.99176 | 0.689559965 | 14.21044 | 69.66651 | 89.13896 | 0.04627919 | 0.0473843
2.7 | 0.7673 | 6679 |  |  |  | 14.9 | 9.2 | 989.99176 | 0.7056294535 | 14.19437 | 69.74538 | 95.76262 | 0.04735768 | 0.04851577
2.8 | 0.8078 | 7892 |  |  |  | 14.9 | 9.2 | 989.99176 | 0.734929218 | 14.16507 | 69.88964 | 112.9209 | 0.04932411 | 0.05058208
2.9 | 0.828 | 8655 |  |  |  | 14.9 | 9.2 | 989.99176 | 0.7480840575 | 14.15192 | 69.95461 | 123.7231 | 0.05020698 | 0.0515112
3 | 0.8482 | 9402 |  |  |  | 14.9 | 9.2 | 989.99176 | 0.761386633 | 14.13861 | 70.02043 | 134.2751 | 0.05109977 | 0.05245162
3.1 | 0.8687 | 10125 |  |  |  | 14.9 | 9.2 | 989.99176 | 0.7752108125 | 14.12479 | 70.08896 | 144.4593 | 0.05202757 | 0.05342986
3.2 | 0.888 | 10710 |  |  |  | 14.9 | 9.2 | 989.99176 | 0.789109215 | 14.11089 | 70.15799 | 152.6555 | 0.05296035 | 0.05441432
3.3 | 0.9077 | 11385 |  |  |  | 14.9 | 9.2 | 989.99176 | 0.8025766025 | 14.09742 | 70.22501 | 162.1217 | 0.0538642 | 0.05536917
3.4 | 0.9277 | 12052 |  |  |  | 14.9 | 9.2 | 989.99176 | 0.816417858 | 14.08358 | 70.29403 | 171.4513 | 0.05479314 | 0.05635148
3.5 | 0.9479 | 12966 |  |  |  | 14.9 | 9.2 | 989.99176 | 0.828178439 | 14.07182 | 70.35278 | 184.2998 | 0.05558245 | 0.05718689
3.6 | 1.0084 | 15959 |  |  |  | 14.9 | 9.2 | 989.99176 | 0.8610425735 | 14.03896 | 70.51747 | 226.3127 | 0.05778809 | 0.05952507
3.7 | 1.0294 | 17023 |  |  |  | 14.9 | 9.2 | 989.99176 | 0.8722181295 | 14.02778 | 70.57365 | 241.209 | 0.05853813 | 0.06032143
3.8 | 1.0498 | 18029 |  |  |  | 14.9 | 9.2 | 989.99176 | 0.8833292285 | 14.01667 | 70.62959 | 255.2613 | 0.05928384 | 0.06111382
3.9 | 1.0701 | 19153 |  |  |  | 14.9 | 9.2 | 989.99176 | 0.8932507745 | 14.00675 | 70.67962 | 270.9833 | 0.05994972 | 0.06182191
4 | 1.0905 | 20071 |  |  |  | 14.9 | 9.2 | 989.99176 | 0.9051744215 | 13.99483 | 70.73984 | 283.7298 | 0.06074996 | 0.06267355
4.1 | 1.111 | 21037 |  |  |  | 14.9 | 9.2 | 989.99176 | 0.9167548605 | 13.98325 | 70.79843 | 297.1394 | 0.06152717 | 0.06350138
4.2 | 1.1314 | 22049 |  |  |  | 14.9 | 9.2 | 989.99176 | 0.9278105585 | 13.97219 | 70.85445 | 311.1872 | 0.062269165 | 0.06429233
4.3 | 1.152 | 22840 |  |  |  | 14.9 | 9.2 | 989.99176 | 0.94110686 | 13.95889314 | 70.92194 | 322.0442 | 0.06316153 | 0.06524441
4.4 | 1.1725 | 23414 |  |  |  | 14.9 | 9.2 | 989.99176 | 0.956306831 | 13.94369 | 70.99925 | 329.7781 | 0.06418167 | 0.06633391
4.5 | 1.1938 | 24034 |  |  |  | 14.9 | 9.2 | 989.99176 | 0.971882061 | 13.92812 | 71.07865 | 338.1325 | 0.06522698 | 0.06745154
4.6 | 1.2144 | 24529 |  |  |  | 14.9 | 9.2 | 989.99176 | 0.9879114785 | 13.91209 | 71.16054 | 344.6995 | 0.06630278 | 0.06860307
4.7 | 1.235 | 24701 |  |  |  | 14.9 | 9.2 | 989.99176 | 1.006923 | 13.89308 | 71.25792 | 346.6422 | 0.06757875 | 0.06997058
4.8 | 1.2556 | 24902 |  |  |  | 14.9 | 9.2 | 989.99176 | 1.025667383 | 13.87433 | 71.35419 | 348.9914 | 0.06883674 | 0.07132065
4.9 | 1.2762 | 25128 |  |  |  | 14.9 | 9.2 | 989.99176 | 1.044180612 | 13.85582 | 71.44953 | 351.6888 | 0.07007924 | 0.0726559
5 | 1.2969 | 25308 |  |  |  | 14.9 | 9.2 | 989.99176 | 1.063218582 | 13.83678 | 71.54784 | 353.7214 | 0.07135695 | 0.07403085
5.1 | 1.3174 | 25510 |  |  |  | 14.9 | 9.2 | 989.99176 | 1.081853415 | 13.81815 | 71.64432 | 356.0645 | 0.07260761 | 0.07537851
5.2 | 1.3379 | 25686 |  |  |  | 14.9 | 9.2 | 989.99176 | 1.100728319 | 13.79927 | 71.74232 | 358.0314 | 0.07387438 | 0.0767454
5.3 | 1.3794 | 25991 |  |  |  | 14.9 | 9.2 | 989.99176 | 1.139412 | 13.76059 | 71.944 | 361.2671 | 0.07647061 | 0.07955266
5.4 | 1.4 | 26121 |  |  |  | 14.9 | 9.2 | 989.99176 | 1.158812 | 13.74119 | 72.04557 | 362.5622 | 0.0777726 | 0.08096345
5.5 | 1.4207 | 26253 |  |  |  | 14.9 | 9.2 | 989.99176 | 1.178293 | 13.72171 | 72.14786 | 363.8778 | 0.07908006 | 0.08238218
5.6 | 1.4414 | 26382 |  |  |  | 14.9 | 9.2 | 989.99176 | 1.197801803 | 13.7022 | 72.25058 | 365.1459 | 0.08038938 | 0.08380494
5.7 | 1.4622 | 26508 |  |  |  | 14.9 | 9.2 | 989.99176 | 1.217438382 | 13.68256 | 72.35427 | 366.364 | 0.08170727 | 0.08523907
5.8 | 1.4828 | 26622 |  |  |  | 14.9 | 9.2 | 989.99176 | 1.236985763 | 13.66301 | 72.45779 | 367.4139 | 0.08301918 | 0.08666872
5.9 | 1.5034 | 26742 |  |  |  | 14.9 | 9.2 | 989.99176 | 1.256477743 | 13.64352 | 72.5613 | 368.5435 | 0.08432737 | 0.08809636
6 | 1.545 | 26957 |  |  |  | 14.9 | 9.2 | 989.99176 | 1.296093 | 13.60391 | 72.7726 | 370.4279 | 0.08698608 | 0.09100415
6.1 | 1.5655 | 27073 |  |  |  | 14.9 | 9.2 | 989.99176 | 1.315521 | 13.58448 | 72.87668 | 371.4906 | 0.08829003 | 0.09243336
6.2 | 1.586 | 26375 |  |  |  | 14.9 | 9.2 | 989.99176 | 1.342466 | 13.55753 | 73.02152 | 361.1949 | 0.09009842 | 0.09441884
6.3 | 1.6065 | 26168 |  |  |  | 14.9 | 9.2 | 989.99176 | 1.364877772 | 13.53512 | 73.14243 | 357.7677 | 0.09160254 | 0.09607326
6.4 | 1.6271 | 26897 |  |  |  | 14.9 | 9.2 | 989.99176 | 1.378747 | 13.52125 | 73.21745 | 367.3578 | 0.09253333 | 0.09709844
6.5 | 1.6469 | 27286 |  |  |  | 14.9 | 9.2 | 989.99176 | 1.394954719 | 13.50505 | 73.30533 | 372.224 | 0.09362112 | 0.09829787
6.6 | 1.6667 | 27335 |  |  |  | 14.9 | 9.2 | 989.99176 | 1.414302 | 13.4857 | 73.4105 | 372.3582 | 0.09491962 | 0.09973152
6.7 | 1.688 | 27468 |  |  |  | 14.9 | 9.2 | 989.99176 | 1.434374222 | 13.46563 | 73.51992 | 373.613 | 0.09626673 | 0.101221
6.8 | 1.7087 | 27663 |  |  |  | 14.9 | 9.2 | 989.99176 | 1.453274 | 13.44673 | 73.62325 | 375.7373 | 0.09753515 | 0.1026255
6.9 | 1.7293 | 27842 |  |  |  | 14.9 | 9.2 | 989.99176 | 1.472220893 | 13.42778 | 73.72714 | 377.6357 | 0.09880677 | 0.1040356
7 | 1.75 | 27996 |  |  |  | 14.9 | 9.2 | 989.99176 | 1.491498934 | 13.4085 | 73.83314 | 379.1793 | 0.1001006 | 0.1054723
7.1 | 1.7707 | 28145 |  |  |  | 14.9 | 9.2 | 989.99176 | 1.510823 | 13.38918 | 73.9397 | 380.648 | 0.1013975 | 0.1069145
7.2 | 1.7913 | 28290 |  |  |  | 14.9 | 9.2 | 989.99176 | 1.530084285 | 13.36992 | 74.04622 | 382.0587 | 0.1026902 | 0.1083541
7.3 | 1.812 | 28411 |  |  |  | 14.9 | 9.2 | 989.99176 | 1.549667 | 13.35033 | 74.15484 | 383.1308 | 0.1040045 | 0.1098199
7.4 | 1.8324 | 28535 |  |  |  | 14.9 | 9.2 | 989.99176 | 1.568922 | 13.33108 | 74.26194 | 384.248 | 0.1052968 | 0.1112632
7.5 | 1.8536 | 28659 |  |  |  | 14.9 | 9.2 | 989.99176 | 1.588977 | 13.31102 | 74.37383 | 385.3372 | 0.1066428 | 0.1127687
7.6 | 1.8742 | 28782 |  |  |  | 14.9 | 9.2 | 989.99176 | 1.608441403 | 13.29156 | 74.48274 | 386.4251 | 0.1079491 | 0.1142321
7.7 | 1.8949 | 28903 |  |  |  | 14.9 | 9.2 | 989.99176 | 1.628024 | 13.27198 | 74.59264 | 387.4779 | 0.1092634 | 0.1157065
7.8 | 1.9155 | 29021 |  |  |  | 14.9 | 9.2 | 989.99176 | 1.647535 | 13.25247 | 74.70246 | 388.4879 | 0.1105728 | 0.1171776
7.9 | 1.9363 | 29131 |  |  |  | 14.9 | 9.2 | 989.99176 | 1.667319 | 13.23268 | 74.81415 | 389.3782 | 0.1119006 | 0.1186716
8 | 1.957 | 29247 |  |  |  | 14.9 | 9.2 | 989.99176 | 1.686948 | 13.21305 | 74.92529 | 390.3488 | 0.113218 | 0.1201561
8.1 | 1.9778 | 29360 |  |  |  | 14.9 | 9.2 | 989.99176 | 1.70670444 | 13.19329556 | 75.03749 | 391.2711 | 0.1145439 | 0.1216524
8.2 | 1.9985 | 29470 |  |  |  | 14.9 | 9.2 | 989.99176 | 1.726388755 | 13.17361 | 75.14961 | 392.1511 | 0.115865 | 0.1231455
8.3 | 2.0199 | 29580 |  |  |  | 14.9 | 9.2 | 989.99176 | 1.74677307 | 13.15322693 | 75.26607 | 393.0057 | 0.1172331 | 0.1246941
8.4 | 2.0405 | 29687 |  |  |  | 14.9 | 9.2 | 989.99176 | 1.766385 | 13.13361 | 75.37847 | 393.8393 | 0.1185493 | 0.1261862
8.5 | 2.0611 | 29790 |  |  |  | 14.9 | 9.2 | 989.99176 | 1.786034035 | 13.11397 | 75.49141 | 394.6144 | 0.1198681 | 0.1276834
8.6 | 2.0816 | 29898 |  |  |  | 14.9 | 9.2 | 989.99176 | 1.805536817 | 13.09446 | 75.60384 | 395.4561 | 0.121177 | 0.1291717
8.7 | 2.1022 | 30006 |  |  |  | 14.9 | 9.2 | 989.99176 | 1.825139599 | 13.07486 | 75.7172 | 396.2904 | 0.1224926 | 0.1306699
8.8 | 2.1229 | 30113 |  |  |  | 14.9 | 9.2 | 989.99176 | 1.844852 | 13.05515 | 75.83152 | 397.104 | 0.1238155 | 0.1321786
8.9 | 2.1435 | 30213 |  |  |  | 14.9 | 9.2 | 989.99176 | 1.864528 | 13.03547 | 75.94599 | 397.8222 | 0.1251361 | 0.133687
9 | 2.1641 | 30323 |  |  |  | 14.9 | 9.2 | 989.99176 | 1.884113 | 13.01589 | 76.06026 | 398.6707 | 0.1264505 | 0.1351905
9.1 | 2.1855 | 30431 |  |  |  | 14.9 | 9.2 | 989.99176 | 1.904515 | 12.99548 | 76.17967 | 399.4635 | 0.1278198 | 0.1367593
9.2 | 2.2062 | 30539 |  |  |  | 14.9 | 9.2 | 989.99176 | 1.924218 | 12.97578 | 76.29535 | 400.2734 | 0.1291422 | 0.1382765
9.3 | 2.227 | 30644 |  |  |  | 14.9 | 9.2 | 989.99176 | 1.944048626 | 12.95595 | 76.41212 | 401.0358 | 0.1304731 | 0.139806
9.4 | 2.2477 | 30749 |  |  |  | 14.9 | 9.2 | 989.99176 | 1.963779 | 12.93622 | 76.52867 | 401.7971 | 0.1317973 | 0.14133
9.5 | 2.2711 | 30865 |  |  |  | 14.9 | 9.2 | 989.99176 | 1.986108 | 12.91389 | 76.66099 | 402.6168 | 0.1332958 | 0.1430576
9.6 | 2.2919 | 30968 |  |  |  | 14.9 | 9.2 | 989.99176 | 2.005956972 | 12.89404 | 76.779 | 403.3394 | 0.134628 | 0.1445958
9.7 | 2.3125 | 31076 |  |  |  | 14.9 | 9.2 | 989.99176 | 2.025559754 | 12.87444 | 76.89591 | 404.1307 | 0.1359436 | 0.1461172
9.8 | 2.3331 | 31179 |  |  |  | 14.9 | 9.2 | 989.99176 | 2.045209 | 12.85479 | 77.01344 | 404.8514 | 0.1372623 | 0.1476446
9.9 | 2.3544 | 31284 |  |  |  | 14.9 | 9.2 | 989.99176 | 2.065539186 | 12.83446 | 77.13544 | 405.5723 | 0.1386268 | 0.1492274
10 | 2.3955 | 31488 |  |  |  | 14.9 | 9.2 | 989.99176 | 2.104755552 | 12.79524 | 77.37185 | 406.9697 | 0.1412588 | 0.1522876
10.1 | 2.4163 | 31594 |  |  |  | 14.9 | 9.2 | 989.99176 | 2.124576801 | 12.77542 | 77.4919 | 407.7072 | 0.142589 | 0.153838
10.2 | 2.437 | 31699 |  |  |  | 14.9 | 9.2 | 989.99176 | 2.144307 | 12.75569 | 77.61176 | 408.4304 | 0.1439132 | 0.1553836
10.3 | 2.4578 | 31803 |  |  |  | 14.9 | 9.2 | 989.99176 | 2.164147 | 12.73585 | 77.73266 | 409.133 | 0.1452448 | 0.1569401
10.4 | 2.4785 | 31901 |  |  |  | 14.9 | 9.2 | 989.99176 | 2.183942 | 12.71606 | 77.85367 | 409.7559 | 0.1465733 | 0.1584956
10.5 | 2.4993 | 32006 |  |  |  | 14.9 | 9.2 | 989.99176 | 2.203772599 | 12.69623 | 77.97527 | 410.4635 | 0.1479042 | 0.1600563
10.6 | 2.5207 | 32110 |  |  |  | 14.9 | 9.2 | 989.99176 | 2.224212315 | 12.67579 | 78.10101 | 411.1343 | 0.149276 | 0.1616675
10.7 | 2.5415 | 32214 |  |  |  | 14.9 | 9.2 | 989.99176 | 2.244052031 | 12.65595 | 78.22344 | 411.8203 | 0.1506075 | 0.1632339
10.8 | 2.5621 | 32315 |  |  |  | 14.9 | 9.2 | 989.99176 | 2.263719 | 12.63628 | 78.34519 | 412.4695 | 0.1519275 | 0.1647891
10.9 | 2.5828 | 32413 |  |  |  | 14.9 | 9.2 | 989.99176 | 2.283515 | 12.61649 | 78.46811 | 413.0723 | 0.153256 | 0.1663569
11 | 2.6034 | 32510 |  |  |  | 14.9 | 9.2 | 989.99176 | 2.303218915 | 12.59678 | 78.59085 | 413.6614 | 0.1545785 | 0.1679199
11.1 | 2.6242 | 32611 |  |  |  | 14.9 | 9.2 | 989.99176 | 2.323086 | 12.57691 | 78.715 | 414.2921 | 0.1559118 | 0.1694983
11.2 | 2.6449 | 32713 |  |  |  | 14.9 | 9.2 | 989.99176 | 2.342845 | 12.55716 | 78.83885 | 414.935 | 0.1572379 | 0.1710706
11.3 | 2.6656 | 32808 |  |  |  | 14.9 | 9.2 | 989.99176 | 2.362667332 | 12.53733 | 78.96351 | 415.4831 | 0.1585683 | 0.1726504
11.4 | 2.687 | 32913 |  |  |  | 14.9 | 9.2 | 989.99176 | 2.383098 | 12.5169 | 79.09239 | 416.1336 | 0.1599395 | 0.1742813
11.5 | 2.7077 | 33015 |  |  |  | 14.9 | 9.2 | 989.99176 | 2.402856 | 12.49714 | 79.21744 | 416.7643 | 0.1612655 | 0.1758611
11.6 | 2.7284 | 33111 |  |  |  | 14.9 | 9.2 | 989.99176 | 2.42267 | 12.47733 | 79.34324 | 417.3135 | 0.1625953 | 0.1774478
11.7 | 2.7491 | 33212 |  |  |  | 14.9 | 9.2 | 989.99176 | 2.442436998 | 12.45756 | 79.46914 | 417.9233 | 0.1639219 | 0.1790333
11.8 | 2.7697 | 33311 |  |  |  | 14.9 | 9.2 | 989.99176 | 2.462123 | 12.43788 | 79.59491 | 418.5066 | 0.1652431 | 0.1806148
11.9 | 2.7904 | 33404 |  |  |  | 14.9 | 9.2 | 989.99176 | 2.481964166 | 12.41804 | 79.72209 | 419.0056 | 0.1665748 | 0.1822113
12 | 2.811 | 33505 |  |  |  | 14.9 | 9.2 | 989.99176 | 2.501632 | 12.39837 | 79.84855 | 419.6069 | 0.1678947 | 0.1837963
12.1 | 2.8315 | 33607 |  |  |  | 14.9 | 9.2 | 989.99176 | 2.52119 | 12.37881 | 79.97471 | 420.2203 | 0.1692074 | 0.1853751
12.2 | 2.8527 | 33709 |  |  |  | 14.9 | 9.2 | 989.99176 | 2.541448 | 12.35855 | 80.1058 | 420.806 | 0.170567 | 0.1870129
12.3 | 2.8734 | 33807 |  |  |  | 14.9 | 9.2 | 989.99176 | 2.561243 | 12.33876 | 80.23432 | 421.3534 | 0.1718955 | 0.1886159
12.4 | 2.894 | 33905 |  |  |  | 14.9 | 9.2 | 989.99176 | 2.580938 | 12.31906 | 80.36259 | 421.9003 | 0.1732173 | 0.1902134
12.5 | 2.9147 | 33998 |  |  |  | 14.9 | 9.2 | 989.99176 | 2.600779467 | 12.29922 | 80.49224 | 422.3761 | 0.174549 | 0.1918253
12.6 | 2.9354 | 34100 |  |  |  | 14.9 | 9.2 | 989.99176 | 2.62053765 | 12.27946235 | 80.62175 | 422.9628 | 0.175875 | 0.1934331
12.7 | 2.9562 | 34194 |  |  |  | 14.9 | 9.2 | 989.99176 | 2.640469701 | 12.25953 | 80.75283 | 423.4403 | 0.1772127 | 0.1950576
12.8 | 2.977 | 34289 |  |  |  | 14.9 | 9.2 | 989.99176 | 2.660393 | 12.23961 | 80.88427 | 423.9267 | 0.1785498 | 0.196684
12.9 | 2.9978 | 34382 |  |  |  | 14.9 | 9.2 | 989.99176 | 2.680333803 | 12.21967 | 81.01627 | 424.3839 | 0.1798882 | 0.1983146
13 | 3.0191 | 34483 |  |  |  | 14.9 | 9.2 | 989.99176 | 2.700701 | 12.1993 | 81.15153 | 424.9211 | 0.1812551 | 0.1999827
13.1 | 3.0399 | 34574 |  |  |  | 14.9 | 9.2 | 989.99176 | 2.720660971 | 12.17934 | 81.28452 | 425.3454 | 0.1825947 | 0.2016202
13.2 | 3.0606 | 34671 |  |  |  | 14.9 | 9.2 | 989.99176 | 2.740465 | 12.15953 | 81.41691 | 425.8452 | 0.1839238 | 0.2032476
13.3 | 3.0812 | 34769 |  |  |  | 14.9 | 9.2 | 989.99176 | 2.76016 | 12.13984 | 81.549 | 426.3572 | 0.1852457 | 0.2048686
13.4 | 3.1019 | 34862 |  |  |  | 14.9 | 9.2 | 989.99176 | 2.780001723 | 12.12 | 81.6825 | 426.7989 | 0.1865773 | 0.2065044
13.5 | 3.1226 | 34960 |  |  |  | 14.9 | 9.2 | 989.99176 | 2.79979684 | 12.10020316 | 81.81613 | 427.2996 | 0.1879058 | 0.208139
13.6 | 3.1433 | 35058 |  |  |  | 14.9 | 9.2 | 989.99176 | 2.819591957 | 12.08041 | 81.95019 | 427.7964 | 0.1892344 | 0.2097762
13.7 | 3.164 | 35156 |  |  |  | 14.9 | 9.2 | 989.99176 | 2.839387074 | 12.06061 | 82.0847 | 428.2893 | 0.1905629 | 0.2114162
13.8 | 3.1854 | 35253 |  |  |  | 14.9 | 9.2 | 989.99176 | 2.859891 | 12.04011 | 82.22449 | 428.7409 | 0.191939 | 0.2131178
13.9 | 3.2062 | 35348 |  |  |  | 14.9 | 9.2 | 989.99176 | 2.879814242 | 12.02019 | 82.36077 | 429.1849 | 0.1932761 | 0.2147738
14 | 3.2269 | 35430 |  |  |  | 14.9 | 9.2 | 989.99176 | 2.899757095 | 12.00024 | 82.49764 | 429.4668 | 0.1946146 | 0.2164343
14.1 | 3.2476 | 35499 |  |  |  | 14.9 | 9.2 | 989.99176 | 2.91982 | 11.98018 | 82.6358 | 429.5838 | 0.1959611 | 0.2181076
14.2 | 3.2682 | 35590 |  |  |  | 14.9 | 9.2 | 989.99176 | 2.939579735 | 11.96042 | 82.77232 | 429.9746 | 0.1972872 | 0.2197583
14.3 | 3.289 | 35693 |  |  |  | 14.9 | 9.2 | 989.99176 | 2.959429 | 11.94057 | 82.90992 | 430.5034 | 0.1986194 | 0.2214193
14.4 | 3.3096 | 35790 |  |  |  | 14.9 | 9.2 | 989.99176 | 2.979133035 | 11.92087 | 83.04696 | 430.961 | 0.1999418 | 0.2230708
14.5 | 3.3302 | 35894 |  |  |  | 14.9 | 9.2 | 989.99176 | 2.998772751 | 11.90123 | 83.18401 | 431.5012 | 0.2012599 | 0.2247197
14.6 | 3.3514 | 35995 |  |  |  | 14.9 | 9.2 | 989.99176 | 3.01904 | 11.88096 | 83.32591 | 431.9785 | 0.2026201 | 0.2264241
14.7 | 3.3721 | 36095 |  |  |  | 14.9 | 9.2 | 989.99176 | 3.038817 | 11.86118 | 83.46484 | 432.4575 | 0.2039474 | 0.2280901
14.8 | 3.3927 | 36197 |  |  |  | 14.9 | 9.2 | 989.99176 | 3.058475 | 11.84152 | 83.6034 | 432.9609 | 0.2052668 | 0.2297488
14.9 | 3.4134 | 36298 |  |  |  | 14.9 | 9.2 | 989.99176 | 3.078242417 | 11.82176 | 83.7432 | 433.4442 | 0.2065935 | 0.2314195
15 | 3.4342 | 36393 |  |  |  | 14.9 | 9.2 | 989.99176 | 3.098165 | 11.80183 | 83.88456 | 433.8462 | 0.2079306 | 0.2331062
15.1 | 3.455 | 36494 |  |  |  | 14.9 | 9.2 | 989.99176 | 3.118032651 | 11.78197 | 84.02601 | 434.3179 | 0.2092639 | 0.234791
15.2 | 3.4758 | 36592 |  |  |  | 14.9 | 9.2 | 989.99176 | 3.137927768 | 11.76207 | 84.16814 | 434.7488 | 0.2105992 | 0.2364811
15.3 | 3.4964 | 36690 |  |  |  | 14.9 | 9.2 | 989.99176 | 3.157622885 | 11.74238 | 84.30931 | 435.1832 | 0.211921 | 0.2381569
15.4 | 3.5178 | 36788 |  |  |  | 14.9 | 9.2 | 989.99176 | 3.178118002 | 11.72188 | 84.45672 | 435.584 | 0.2132965 | 0.2399039
15.5 | 3.5385 | 36886 |  |  |  | 14.9 | 9.2 | 989.99176 | 3.197913119 | 11.70209 | 84.59959 | 436.0068 | 0.214625 | 0.241594
15.6 | 3.5591 | 36979 |  |  |  | 14.9 | 9.2 | 989.99176 | 3.217654 | 11.68235 | 84.74255 | 436.3687 | 0.21595 | 0.2432824
15.7 | 3.5797 | 37078 |  |  |  | 14.9 | 9.2 | 989.99176 | 3.237340287 | 11.66266 | 84.88559 | 436.7997 | 0.2172712 | 0.244969
15.8 | 3.6004 | 37174 |  |  |  | 14.9 | 9.2 | 989.99176 | 3.257153871 | 11.64285 | 85.03005 | 437.1866 | 0.2186009 | 0.2466693
15.9 | 3.6211 | 37272 |  |  |  | 14.9 | 9.2 | 989.99176 | 3.276948988 | 11.62305 | 85.17486 | 437.5939 | 0.2199295 | 0.2483709
16 | 3.6419 | 37366 |  |  |  | 14.9 | 9.2 | 989.99176 | 3.296881039 | 11.60312 | 85.32118 | 437.9452 | 0.2212672 | 0.2500873
16.1 | 3.6627 | 37463 |  |  |  | 14.9 | 9.2 | 989.99176 | 3.316785 | 11.58321 | 85.46779 | 438.3289 | 0.222603 | 0.2518042
16.2 | 3.7052 | 37660 |  |  |  | 14.9 | 9.2 | 989.99176 | 3.35746639 | 11.54253361 | 85.76902 | 439.0863 | 0.2253333 | 0.2553224
16.3 | 3.726 | 37758 |  |  |  | 14.9 | 9.2 | 989.99176 | 3.377361507 | 11.52264 | 85.91711 | 439.4701 | 0.2266686 | 0.2570475
16.4 | 3.7467 | 37855 |  |  |  | 14.9 | 9.2 | 989.99176 | 3.397166 | 11.50283 | 86.06503 | 439.8418 | 0.2279977 | 0.2587678
16.5 | 3.7675 | 37949 |  |  |  | 14.9 | 9.2 | 989.99176 | 3.417098 | 11.4829 | 86.21442 | 440.17 | 0.2293354 | 0.2605021
16.6 | 3.7882 | 38042 |  |  |  | 14.9 | 9.2 | 989.99176 | 3.436939193 | 11.46306 | 86.36365 | 440.4863 | 0.2306671 | 0.2622315
16.7 | 3.8089 | 38140 |  |  |  | 14.9 | 9.2 | 989.99176 | 3.45673431 | 11.44326569 | 86.51305 | 440.8584 | 0.2319956 | 0.2639598
16.8 | 3.8295 | 38236 |  |  |  | 14.9 | 9.2 | 989.99176 | 3.476447894 | 11.42355 | 86.66234 | 441.2066 | 0.2333187 | 0.265684
16.9 | 3.8507 | 38335 |  |  |  | 14.9 | 9.2 | 989.99176 | 3.496734 | 11.40327 | 86.81651 | 441.5635 | 0.2346801 | 0.2674614
17 | 3.8714 | 38429 |  |  |  | 14.9 | 9.2 | 989.99176 | 3.516566 | 11.38343 | 86.96776 | 441.8764 | 0.2360111 | 0.2692021
17.1 | 3.8921 | 38523 |  |  |  | 14.9 | 9.2 | 989.99176 | 3.536398 | 11.3636 | 87.11954 | 442.1855 | 0.2373421 | 0.2709458
17.2 | 3.9127 | 38611 |  |  |  | 14.9 | 9.2 | 989.99176 | 3.556185 | 11.34381 | 87.2715 | 442.4239 | 0.2386702 | 0.2726886
17.3 | 3.9334 | 38708 |  |  |  | 14.9 | 9.2 | 989.99176 | 3.575989682 | 11.32401 | 87.42413 | 442.7611 | 0.2399993 | 0.2744359
17.4 | 3.9542 | 38805 |  |  |  | 14.9 | 9.2 | 989.99176 | 3.595894 | 11.30411 | 87.57807 | 443.0904 | 0.2413352 | 0.2761952
17.5 | 3.9749 | 38896 |  |  |  | 14.9 | 9.2 | 989.99176 | 3.615753784 | 11.28425 | 87.7322 | 443.3492 | 0.242668 | 0.2779536
17.6 | 3.9956 | 38997 |  |  |  | 14.9 | 9.2 | 989.99176 | 3.635521 | 11.26448 | 87.88616 | 443.7218 | 0.2439947 | 0.2797069
17.7 | 4.0169 | 39098 |  |  |  | 14.9 | 9.2 | 989.99176 | 3.655888617 | 11.24411 | 88.04535 | 444.0666 | 0.2453617 | 0.2815167
17.8 | 4.0375 | 39196 |  |  |  | 14.9 | 9.2 | 989.99176 | 3.675583734 | 11.22442 | 88.19984 | 444.3999 | 0.2466835 | 0.2832698
17.9 | 4.0581 | 39292 |  |  |  | 14.9 | 9.2 | 989.99176 | 3.695297318 | 11.2047 | 88.35502 | 444.7059 | 0.2480065 | 0.2850276
18 | 4.0787 | 39390 |  |  |  | 14.9 | 9.2 | 989.99176 | 3.714992435 | 11.18501 | 88.5106 | 445.0314 | 0.2493284 | 0.2867869
18.1 | 4.0993 | 39484 |  |  |  | 14.9 | 9.2 | 989.99176 | 3.734724486 | 11.16528 | 88.66702 | 445.3065 | 0.2506527 | 0.2885527
18.2 | 4.12 | 39583 |  |  |  | 14.9 | 9.2 | 989.99176 | 3.75451 | 11.14549 | 88.82443 | 445.6319 | 0.2519806 | 0.2903263
18.3 | 4.1406 | 39681 |  |  |  | 14.9 | 9.2 | 989.99176 | 3.774205 | 11.12579 | 88.98167 | 445.9458 | 0.2533024 | 0.292095
18.4 | 4.1612 | 39778 |  |  |  | 14.9 | 9.2 | 989.99176 | 3.793909837 | 11.10609 | 89.13954 | 446.2442 | 0.2546248 | 0.2938676
18.5 | 4.1826 | 39878 |  |  |  | 14.9 | 9.2 | 989.99176 | 3.814386487 | 11.08561 | 89.30419 | 446.5412 | 0.2559991 | 0.295713
18.6 | 4.2033 | 39976 |  |  |  | 14.9 | 9.2 | 989.99176 | 3.834181604 | 11.06582 | 89.46394 | 446.8392 | 0.2573276 | 0.2975003
18.7 | 4.2241 | 40070 |  |  |  | 14.9 | 9.2 | 989.99176 | 3.854113655 | 11.04589 | 89.62538 | 447.0832 | 0.2586653 | 0.2993031
18.8 | 4.2447 | 40168 |  |  |  | 14.9 | 9.2 | 989.99176 | 3.873808772 | 11.02619 | 89.78547 | 447.3775 | 0.2599872 | 0.3010877
18.9 | 4.2655 | 40267 |  |  |  | 14.9 | 9.2 | 989.99176 | 3.893695 | 11.00631 | 89.94769 | 447.6713 | 0.2613218 | 0.3028929
19 | 4.2863 | 40368 |  |  |  | 14.9 | 9.2 | 989.99176 | 3.913562072 | 10.98644 | 90.11035 | 447.9841 | 0.2626552 | 0.3046996
19.1 | 4.307 | 40462 |  |  |  | 14.9 | 9.2 | 989.99176 | 3.933394123 | 10.96661 | 90.27331 | 448.2167 | 0.2639862 | 0.3065064
19.2 | 4.3276 | 40561 |  |  |  | 14.9 | 9.2 | 989.99176 | 3.95308 | 10.94692 | 90.43564 | 448.5068 | 0.2653074 | 0.3083031
19.3 | 4.3489 | 40661 |  |  |  | 14.9 | 9.2 | 989.99176 | 3.973457 | 10.92654 | 90.6043 | 448.7756 | 0.2666749 | 0.3101662
19.4 | 4.3695 | 40763 |  |  |  | 14.9 | 9.2 | 989.99176 | 3.993115 | 10.90689 | 90.7676 | 449.092 | 0.2679943 | 0.311967
19.5 | 4.3902 | 40865 |  |  |  | 14.9 | 9.2 | 989.99176 | 4.012873 | 10.88713 | 90.93232 | 449.4001 | 0.2693203 | 0.3137801
19.6 | 4.4109 | 40965 |  |  |  | 14.9 | 9.2 | 989.99176 | 4.03265 | 10.86735 | 91.0978 | 449.6815 | 0.2706476 | 0.3155983
19.7 | 4.4316 | 41059 |  |  |  | 14.9 | 9.2 | 989.99176 | 4.052482 | 10.84752 | 91.26436 | 449.8909 | 0.2719786 | 0.3174249
19.8 | 4.4524 | 41159 |  |  |  | 14.9 | 9.2 | 989.99176 | 4.072358 | 10.82764 | 91.43189 | 450.1602 | 0.2733126 | 0.3192589
19.9 | 4.4731 | 41257 |  |  |  | 14.9 | 9.2 | 989.99176 | 4.092153 | 10.80785 | 91.59935 | 450.4071 | 0.2746412 | 0.3210888
20 | 4.4938 | 41353 |  |  |  | 14.9 | 9.2 | 989.99176 | 4.111967 | 10.78803 | 91.76759 | 450.6275 | 0.2759709 | 0.3229238
20.1 | 4.5151 | 41457 |  |  |  | 14.9 | 9.2 | 989.99176 | 4.132307 | 10.76769 | 91.94093 | 450.9091 | 0.277336 | 0.3248109
20.2 | 4.5358 | 41551 |  |  |  | 14.9 | 9.2 | 989.99176 | 4.152139 | 10.74786 | 92.11058 | 451.0991 | 0.278667 | 0.3266544
20.3 | 4.5564 | 41654 |  |  |  | 14.9 | 9.2 | 989.99176 | 4.171787791 | 10.72821 | 92.27929 | 451.3906 | 0.2799858 | 0.3284843
20.4 | 4.577 | 41755 |  |  |  | 14.9 | 9.2 | 989.99176 | 4.191455 | 10.70854 | 92.44877 | 451.6556 | 0.2813057 | 0.3303192
20.5 | 4.5976 | 41862 |  |  |  | 14.9 | 9.2 | 989.99176 | 4.211067223 | 10.68893 | 92.61839 | 451.9837 | 0.282622 | 0.3321523
20.6 | 4.6182 | 41963 |  |  |  | 14.9 | 9.2 | 989.99176 | 4.230735 | 10.66927 | 92.78912 | 452.2405 | 0.2839419 | 0.333994
20.7 | 4.6389 | 42067 |  |  |  | 14.9 | 9.2 | 989.99176 | 4.250474 | 10.64953 | 92.96111 | 452.5225 | 0.2852667 | 0.3358459
20.8 | 4.6596 | 42170 |  |  |  | 14.9 | 9.2 | 989.99176 | 4.270223305 | 10.62978 | 93.13382 | 452.7893 | 0.2865922 | 0.337702
20.9 | 4.6809 | 42276 |  |  |  | 14.9 | 9.2 | 989.99176 | 4.290544554 | 10.60946 | 93.31221 | 453.0597 | 0.287956 | 0.3396156
21 | 4.7016 | 42374 |  |  |  | 14.9 | 9.2 | 989.99176 | 4.310339671 | 10.58966 | 93.48664 | 453.2626 | 0.2892845 | 0.3414831
21.1 | 4.7223 | 42480 |  |  |  | 14.9 | 9.2 | 989.99176 | 4.33006092 | 10.56993908 | 93.66107 | 453.5503 | 0.2906081 | 0.3433472
21.2 | 4.743 | 42582 |  |  |  | 14.9 | 9.2 | 989.99176 | 4.349819103 | 10.55018 | 93.83647 | 453.7894 | 0.2919342 | 0.3452182
21.3 | 4.7636 | 42687 |  |  |  | 14.9 | 9.2 | 989.99176 | 4.36945 | 10.53055 | 94.0114 | 454.062 | 0.2932517 | 0.3470806
21.4 | 4.7844 | 42792 |  |  |  | 14.9 | 9.2 | 989.99176 | 4.389280068 | 10.51072 | 94.18877 | 454.3217 | 0.2945826 | 0.3489655
21.5 | 4.805 | 42899 |  |  |  | 14.9 | 9.2 | 989.99176 | 4.408892 | 10.49111 | 94.36484 | 454.6079 | 0.2958988 | 0.3508332
21.6 | 4.8255 | 42997 |  |  |  | 14.9 | 9.2 | 989.99176 | 4.428487 | 10.47151 | 94.54143 | 454.7953 | 0.2972139 | 0.3527027
21.7 | 4.8468 | 43107 |  |  |  | 14.9 | 9.2 | 989.99176 | 4.448772 | 10.45123 | 94.72492 | 455.0756 | 0.2985753 | 0.3546417
21.8 | 4.8675 | 43204 |  |  |  | 14.9 | 9.2 | 989.99176 | 4.468575866 | 10.43142 | 94.90476 | 455.2354 | 0.2999044 | 0.3565384
21.9 | 4.8881 | 43312 |  |  |  | 14.9 | 9.2 | 989.99176 | 4.488178648 | 10.41182 | 95.08344 | 455.5157 | 0.30122 | 0.3584194
22 | 4.9088 | 43416 |  |  |  | 14.9 | 9.2 | 989.99176 | 4.507918364 | 10.39208 | 95.26405 | 455.7438 | 0.3025449 | 0.3603171
22.1 | 4.9295 | 43521 |  |  |  | 14.9 | 9.2 | 989.99176 | 4.527649 | 10.37235 | 95.44526 | 455.9786 | 0.3038691 | 0.3622175
22.2 | 4.9502 | 43624 |  |  |  | 14.9 | 9.2 | 989.99176 | 4.547397796 | 10.3526 | 95.62734 | 456.1876 | 0.3051945 | 0.3641233
22.3 | 4.971 | 43728 |  |  |  | 14.9 | 9.2 | 989.99176 | 4.567237512 | 10.33276 | 95.81095 | 456.3988 | 0.306526 | 0.3660415
22.4 | 4.9917 | 43835 |  |  |  | 14.9 | 9.2 | 989.99176 | 4.58695 | 10.31305 | 95.99408 | 456.6428 | 0.307849 | 0.3679511
22.5 | 5.0132 | 43943 |  |  |  | 14.9 | 9.2 | 989.99176 | 4.607452 | 10.29255 | 96.1853 | 456.8578 | 0.309225 | 0.3699411
22.6 | 5.0339 | 44051 |  |  |  | 14.9 | 9.2 | 989.99176 | 4.627155 | 10.27284 | 96.36978 | 457.1039 | 0.3105473 | 0.3718572
22.7 | 5.0545 | 44156 |  |  |  | 14.9 | 9.2 | 989.99176 | 4.646785574 | 10.25321 | 96.55428 | 457.3179 | 0.3118648 | 0.37377
22.8 | 5.0752 | 44258 |  |  |  | 14.9 | 9.2 | 989.99176 | 4.666543757 | 10.23346 | 96.7407 | 457.491 | 0.3131909 | 0.3756988
22.9 | 5.0959 | 44363 |  |  |  | 14.9 | 9.2 | 989.99176 | 4.686274 | 10.21373 | 96.92758 | 457.6922 | 0.314515 | 0.3776287
23 | 5.1164 | 44471 |  |  |  | 14.9 | 9.2 | 989.99176 | 4.705777 | 10.19422 | 97.11302 | 457.9304 | 0.315824 | 0.37954
23.1 | 5.1371 | 44579 |  |  |  | 14.9 | 9.2 | 989.99176 | 4.72548 | 10.17452 | 97.30108 | 458.1553 | 0.3171463 | 0.3814746
23.2 | 5.1577 | 44679 |  |  |  | 14.9 | 9.2 | 989.99176 | 4.745156 | 10.15484 | 97.48961 | 458.295 | 0.3184669 | 0.3834104
23.3 | 5.1791 | 44797 |  |  |  | 14.9 | 9.2 | 989.99176 | 4.765467 | 10.13453 | 97.68499 | 458.5863 | 0.31983 | 0.3854125
23.4 | 5.1998 | 44899 |  |  |  | 14.9 | 9.2 | 989.99176 | 4.785225 | 10.11477 | 97.87581 | 458.7344 | 0.321156 | 0.387364
23.5 | 5.2204 | 45007 |  |  |  | 14.9 | 9.2 | 989.99176 | 4.804828 | 10.09517 | 98.06586 | 458.9467 | 0.3224717 | 0.3893039
23.6 | 5.2411 | 45109 |  |  |  | 14.9 | 9.2 | 989.99176 | 4.824586 | 10.07541 | 98.25817 | 459.0865 | 0.3237977 | 0.391263
23.7 | 5.2617 | 45209 |  |  |  | 14.9 | 9.2 | 989.99176 | 4.844263 | 10.05574 | 98.45044 | 459.2057 | 0.3251183 | 0.3932179
23.8 | 5.2825 | 45313 |  |  |  | 14.9 | 9.2 | 989.99176 | 4.864102 | 10.0359 | 98.64506 | 459.354 | 0.3264498 | 0.3951928
23.9 | 5.3032 | 45426 |  |  |  | 14.9 | 9.2 | 989.99176 | 4.883759029 | 10.01624 | 98.83865 | 459.5975 | 0.3277691 | 0.3971533
24 | 5.3239 | 45538 |  |  |  | 14.9 | 9.2 | 989.99176 | 4.903424877 | 9.996575123 | 99.03309 | 459.8261 | 0.3290889 | 0.3991187
24.1 | 5.3447 | 45646 |  |  |  | 14.9 | 9.2 | 989.99176 | 4.923227659 | 9.976772341 | 99.22966 | 460.0036 | 0.330418 | 0.4011016
24.2 | 5.3658 | 45758 |  |  |  | 14.9 | 9.2 | 989.99176 | 4.943293507 | 9.956706493 | 99.42964 | 460.2048 | 0.3317647 | 0.4031149
24.3 | 5.3865 | 45867 |  |  |  | 14.9 | 9.2 | 989.99176 | 4.962987 | 9.937013 | 99.6267 | 460.3887 | 0.3330864 | 0.4050947
24.4 | 5.4072 | 45975 |  |  |  | 14.9 | 9.2 | 989.99176 | 4.98269 | 9.91731 | 99.82462 | 460.5577 | 0.3344087 | 0.4070795
24.5 | 5.4279 | 46079 |  |  |  | 14.9 | 9.2 | 989.99176 | 5.00243 | 9.89757 | 100.0237 | 460.6808 | 0.3357335 | 0.4090719
24.6 | 5.4487 | 46188 |  |  |  | 14.9 | 9.2 | 989.99176 | 5.022223102 | 9.877776898 | 100.2241 | 460.847 | 0.337062 | 0.4110737
24.7 | 5.4693 | 46299 |  |  |  | 14.9 | 9.2 | 989.99176 | 5.041798 | 9.858202 | 100.4232 | 461.0391 | 0.3383757 | 0.4130574
24.8 | 5.49 | 46410 |  |  |  | 14.9 | 9.2 | 989.99176 | 5.061473265 | 9.838526735 | 100.624 | 461.222 | 0.3396962 | 0.4150552
24.9 | 5.5109 | 46523 |  |  |  | 14.9 | 9.2 | 989.99176 | 5.08133 | 9.81867 | 100.8275 | 461.4119 | 0.3410289 | 0.4170755
25 | 5.5321 | 46637 |  |  |  | 14.9 | 9.2 | 989.99176 | 5.101477 | 9.798523 | 101.0348 | 461.5934 | 0.342381 | 0.4191296
25.1 | 5.5528 | 46743 |  |  |  | 14.9 | 9.2 | 989.99176 | 5.121199 | 9.778801 | 101.2386 | 461.7114 | 0.3437046 | 0.4211443
25.2 | 5.5735 | 46855 |  |  |  | 14.9 | 9.2 | 989.99176 | 5.140864 | 9.759136 | 101.4426 | 461.887 | 0.3450245 | 0.4231574
25.3 | 5.5942 | 46968 |  |  |  | 14.9 | 9.2 | 989.99176 | 5.160520972 | 9.739479028 | 101.6473 | 462.0683 | 0.3463437 | 0.4251736
25.4 | 5.6149 | 47082 |  |  |  | 14.9 | 9.2 | 989.99176 | 5.180168353 | 9.719831647 | 101.8528 | 462.2555 | 0.3476623 | 0.4271929
25.5 | 5.6356 | 47195 |  |  |  | 14.9 | 9.2 | 989.99176 | 5.199825 | 9.700175 | 102.0592 | 462.4278 | 0.3489815 | 0.4292173
25.6 | 5.6564 | 47302 |  |  |  | 14.9 | 9.2 | 989.99176 | 5.219636983 | 9.680363017 | 102.268 | 462.5296 | 0.3503112 | 0.4312618
25.7 | 5.6773 | 47415 |  |  |  | 14.9 | 9.2 | 989.99176 | 5.239494 | 9.660506 | 102.4782 | 462.6836 | 0.3516439 | 0.4333151
25.8 | 5.6986 | 47527 |  |  |  | 14.9 | 9.2 | 989.99176 | 5.259759 | 9.640241 | 102.6937 | 462.8036 | 0.353004 | 0.4354152
25.9 | 5.7193 | 47639 |  |  |  | 14.9 | 9.2 | 989.99176 | 5.279425 | 9.620575 | 102.9036 | 462.9479 | 0.3543238 | 0.4374572
26 | 5.7716 | 47918 |  |  |  | 14.9 | 9.2 | 989.99176 | 5.329149147 | 9.570850853 | 103.4382 | 463.2524 | 0.357661 | 0.4426391
26.1 | 5.7922 | 48035 |  |  |  | 14.9 | 9.2 | 989.99176 | 5.348669 | 9.551331 | 103.6496 | 463.4364 | 0.3589711 | 0.4446807
26.2 | 5.8128 | 48148 |  |  |  | 14.9 | 9.2 | 989.99176 | 5.368225442 | 9.531774558 | 103.8623 | 463.5755 | 0.3602836 | 0.4467303
26.3 | 5.8334 | 48257 |  |  |  | 14.9 | 9.2 | 989.99176 | 5.387819 | 9.512181 | 104.0762 | 463.6698 | 0.3615986 | 0.448788
26.4 | 5.8547 | 48372 |  |  |  | 14.9 | 9.2 | 989.99176 | 5.408057138 | 9.491942862 | 104.2981 | 463.7859 | 0.3629569 | 0.4509179
26.5 | 5.8753 | 48482 |  |  |  | 14.9 | 9.2 | 989.99176 | 5.427641453 | 9.472358547 | 104.5138 | 463.8815 | 0.3642712 | 0.4529833
26.6 | 5.896 | 48594 |  |  |  | 14.9 | 9.2 | 989.99176 | 5.447307301 | 9.452692699 | 104.7312 | 463.9879 | 0.3655911 | 0.4550616
26.7 | 5.9167 | 48706 |  |  |  | 14.9 | 9.2 | 989.99176 | 5.466973149 | 9.433026851 | 104.9495 | 464.0897 | 0.3669109 | 0.4571442
26.8 | 5.9375 | 48820 |  |  |  | 14.9 | 9.2 | 989.99176 | 5.48672053 | 9.41327947 | 105.1697 | 464.2022 | 0.3682363 | 0.4592398
26.9 | 5.9583 | 48938 |  |  |  | 14.9 | 9.2 | 989.99176 | 5.506430977 | 9.393569023 | 105.3904 | 464.3498 | 0.3695591 | 0.4613359
27 | 5.979 | 49055 |  |  |  | 14.9 | 9.2 | 989.99176 | 5.526051 | 9.373949 | 105.611 | 464.4878 | 0.3708759 | 0.4634267
27.1 | 5.9997 | 49160 |  |  |  | 14.9 | 9.2 | 989.99176 | 5.54578114 | 9.35421886 | 105.8337 | 464.5022 | 0.3722001 | 0.4655338
27.2 | 6.021 | 49273 |  |  |  | 14.9 | 9.2 | 989.99176 | 5.566038 | 9.333962 | 106.0634 | 464.5618 | 0.3735596 | 0.4677016
27.3 | 6.0417 | 49384 |  |  |  | 14.9 | 9.2 | 989.99176 | 5.585712836 | 9.314287164 | 106.2874 | 464.6269 | 0.3748801 | 0.4698117
27.4 | 6.0623 | 49504 |  |  |  | 14.9 | 9.2 | 989.99176 | 5.605204816 | 9.294795184 | 106.5103 | 464.7812 | 0.3761882 | 0.4719066
27.5 | 6.083 | 49623 |  |  |  | 14.9 | 9.2 | 989.99176 | 5.624806 | 9.275194 | 106.7354 | 464.9159 | 0.3775038 | 0.4740177
27.6 | 6.1037 | 49745 |  |  |  | 14.9 | 9.2 | 989.99176 | 5.64438 | 9.25562 | 106.9611 | 465.0754 | 0.3788174 | 0.4761302
27.7 | 6.1244 | 49859 |  |  |  | 14.9 | 9.2 | 989.99176 | 5.664027 | 9.235973 | 107.1887 | 465.1517 | 0.380136 | 0.4782552
27.8 | 6.1766 | 50169 |  |  |  | 14.9 | 9.2 | 989.99176 | 5.713365 | 9.186635 | 107.7643 | 465.5436 | 0.3834473 | 0.4836115
27.9 | 6.1979 | 50295 |  |  |  | 14.9 | 9.2 | 989.99176 | 5.733501 | 9.166499 | 108.0011 | 465.6898 | 0.3847987 | 0.4858058
28 | 6.2186 | 50422 |  |  |  | 14.9 | 9.2 | 989.99176 | 5.753028463 | 9.146971537 | 108.2316 | 465.8711 | 0.3861093 | 0.4879384
28.1 | 6.2393 | 50544 |  |  |  | 14.9 | 9.2 | 989.99176 | 5.772601976 | 9.127398024 | 108.4637 | 465.999 | 0.387423 | 0.4900806
28.2 | 6.26 | 50671 |  |  |  | 14.9 | 9.2 | 989.99176 | 5.792129 | 9.107871 | 108.6963 | 466.1705 | 0.3887335 | 0.4922223
28.3 | 6.2806 | 50803 |  |  |  | 14.9 | 9.2 | 989.99176 | 5.81151 | 9.08849 | 108.9281 | 466.3903 | 0.3900343 | 0.4943525
28.4 | 6.3014 | 50936 |  |  |  | 14.9 | 9.2 | 989.99176 | 5.831082444 | 9.068917556 | 109.1632 | 466.6043 | 0.3913478 | 0.4965083
28.5 | 6.3221 | 51061 |  |  |  | 14.9 | 9.2 | 989.99176 | 5.850628 | 9.049372 | 109.3989 | 466.7412 | 0.3926596 | 0.4986659
28.6 | 6.3428 | 51201 |  |  |  | 14.9 | 9.2 | 989.99176 | 5.870036 | 9.029964 | 109.6341 | 467.0172 | 0.3939621 | 0.5008128
28.7 | 6.3639 | 51340 |  |  |  | 14.9 | 9.2 | 989.99176 | 5.88985211 | 9.01014789 | 109.8752 | 467.2574 | 0.3952921 | 0.5030097
28.8 | 6.3845 | 51474 |  |  |  | 14.9 | 9.2 | 989.99176 | 5.909214821 | 8.990785179 | 110.1118 | 467.4702 | 0.3965916 | 0.505161
28.9 | 6.4053 | 51609 |  |  |  | 14.9 | 9.2 | 989.99176 | 5.928768 | 8.971232 | 110.3518 | 467.6769 | 0.3979039 | 0.5073382
29 | 6.4261 | 51743 |  |  |  | 14.9 | 9.2 | 989.99176 | 5.948331 | 8.951669 | 110.593 | 467.8688 | 0.3992168 | 0.5095212
29.1 | 6.4469 | 51872 |  |  |  | 14.9 | 9.2 | 989.99176 | 5.967939888 | 8.932060112 | 110.8358 | 468.0078 | 0.4005329 | 0.5117141
29.2 | 6.4676 | 52011 |  |  |  | 14.9 | 9.2 | 989.99176 | 5.987356 | 8.912644 | 111.0772 | 468.2418 | 0.401836 | 0.5138903
29.3 | 6.4882 | 52151 |  |  |  | 14.9 | 9.2 | 989.99176 | 6.006664 | 8.893336 | 111.3184 | 468.4851 | 0.4031318 | 0.516059
29.4 | 6.509 | 52290 |  |  |  | 14.9 | 9.2 | 989.99176 | 6.026180285 | 8.873819715 | 111.5632 | 468.7029 | 0.4044416 | 0.5182559
29.5 | 6.5302 | 52432 |  |  |  | 14.9 | 9.2 | 989.99176 | 6.046069128 | 8.853930872 | 111.8138 | 468.9224 | 0.4057765 | 0.5204997
29.6 | 6.5508 | 52573 |  |  |  | 14.9 | 9.2 | 989.99176 | 6.065367 | 8.834633 | 112.0581 | 469.1586 | 0.4070716 | 0.5226817
29.7 | 6.5714 | 52705 |  |  |  | 14.9 | 9.2 | 989.99176 | 6.084748 | 8.815252 | 112.3044 | 469.3048 | 0.4083724 | 0.5248779
29.8 | 6.592 | 52850 |  |  |  | 14.9 | 9.2 | 989.99176 | 6.104009525 | 8.795990475 | 112.5503 | 469.5676 | 0.4096651 | 0.5270652
29.9 | 6.6126 | 52993 |  |  |  | 14.9 | 9.2 | 989.99176 | 6.123289 | 8.776711 | 112.7976 | 469.8062 | 0.410959 | 0.5292595
30 | 6.6333 | 53138 |  |  |  | 14.9 | 9.2 | 989.99176 | 6.142650277 | 8.757349723 | 113.047 | 470.0524 | 0.4122584 | 0.5314679
30.1 | 6.654 | 53275 |  |  |  | 14.9 | 9.2 | 989.99176 | 6.162085 | 8.737915 | 113.2984 | 470.2185 | 0.4135628 | 0.5336896
30.2 | 6.6747 | 53421 |  |  |  | 14.9 | 9.2 | 989.99176 | 6.181437 | 8.718563 | 113.5499 | 470.4628 | 0.4148616 | 0.5359068
30.3 | 6.6961 | 53566 |  |  |  | 14.9 | 9.2 | 989.99176 | 6.201498339 | 8.698501661 | 113.8118 | 470.6544 | 0.4162079 | 0.5382104
30.4 | 6.7169 | 53705 |  |  |  | 14.9 | 9.2 | 989.99176 | 6.221015 | 8.678985 | 114.0677 | 470.8169 | 0.4175178 | 0.5404566
30.5 | 6.7377 | 53863 |  |  |  | 14.9 | 9.2 | 989.99176 | 6.240356 | 8.659644 | 114.3225 | 471.1498 | 0.4188158 | 0.5426876
30.6 | 6.7585 | 54017 |  |  |  | 14.9 | 9.2 | 989.99176 | 6.259734 | 8.640266 | 114.5789 | 471.4395 | 0.4201164 | 0.5449278
30.7 | 6.7791 | 54170 |  |  |  | 14.9 | 9.2 | 989.99176 | 6.278921305 | 8.621078695 | 114.8339 | 471.725 | 0.4214041 | 0.547151
30.8 | 6.7999 | 54314 |  |  |  | 14.9 | 9.2 | 989.99176 | 6.298391681 | 8.601608319 | 115.0938 | 471.9108 | 0.4227109 | 0.549412
30.9 | 6.8204 | 54474 |  |  |  | 14.9 | 9.2 | 989.99176 | 6.317414321 | 8.582585679 | 115.3489 | 472.2542 | 0.4239875 | 0.551626
31 | 6.841 | 54636 |  |  |  | 14.9 | 9.2 | 989.99176 | 6.336518494 | 8.563481506 | 115.6062 | 472.6043 | 0.4252697 | 0.5538544
31.1 | 6.8623 | 54796 |  |  |  | 14.9 | 9.2 | 989.99176 | 6.356341134 | 8.543658866 | 115.8744 | 472.8911 | 0.4266001 | 0.5561719
31.2 | 6.8829 | 54958 |  |  |  | 14.9 | 9.2 | 989.99176 | 6.375445307 | 8.524554693 | 116.1341 | 473.2287 | 0.4278822 | 0.5584104
31.3 | 6.9036 | 55121 |  |  |  | 14.9 | 9.2 | 989.99176 | 6.39464 | 8.50536 | 116.3962 | 473.5635 | 0.4291705 | 0.5606647
31.4 | 6.9243 | 55277 |  |  |  | 14.9 | 9.2 | 989.99176 | 6.4139 | 8.4861 | 116.6604 | 473.8283 | 0.4304631 | 0.5629317
31.5 | 6.945 | 55444 |  |  |  | 14.9 | 9.2 | 989.99176 | 6.433057826 | 8.466942174 | 116.9244 | 474.1869 | 0.4317488 | 0.5651918
31.6 | 6.9659 | 55614 |  |  |  | 14.9 | 9.2 | 989.99176 | 6.452388131 | 8.447611869 | 117.1919 | 474.5549 | 0.4330462 | 0.5674774
31.7 | 6.9866 | 55782 |  |  |  | 14.9 | 9.2 | 989.99176 | 6.471536903 | 8.428463097 | 117.4582 | 474.9095 | 0.4343313 | 0.5697468
31.8 | 7.0072 | 55935 |  |  |  | 14.9 | 9.2 | 989.99176 | 6.490724 | 8.409276 | 117.7262 | 475.128 | 0.4356191 | 0.5720259
31.9 | 7.0285 | 56106 |  |  |  | 14.9 | 9.2 | 989.99176 | 6.510445249 | 8.389554751 | 118.0029 | 475.4629 | 0.4369426 | 0.5743738
32 | 7.0491 | 56266 |  |  |  | 14.9 | 9.2 | 989.99176 | 6.529567889 | 8.370432111 | 118.2725 | 475.732 | 0.438226 | 0.5766557
32.1 | 7.0698 | 56439 |  |  |  | 14.9 | 9.2 | 989.99176 | 6.54867 | 8.35133 | 118.543 | 476.1057 | 0.4395081 | 0.5789405
32.2 | 7.0904 | 56617 |  |  |  | 14.9 | 9.2 | 989.99176 | 6.567627 | 8.332373 | 118.8127 | 476.5231 | 0.4407803 | 0.5812129
32.3 | 7.111 | 56793 |  |  |  | 14.9 | 9.2 | 989.99176 | 6.586602 | 8.313398 | 119.0839 | 476.9159 | 0.4420538 | 0.5834928
32.4 | 7.1316 | 56960 |  |  |  | 14.9 | 9.2 | 989.99176 | 6.60565984 | 8.29434016 | 119.3575 | 477.2218 | 0.4433329 | 0.5857878
32.5 | 7.1522 | 57131 |  |  |  | 14.9 | 9.2 | 989.99176 | 6.624681 | 8.275319 | 119.6319 | 477.5568 | 0.4446095 | 0.5880837
32.6 | 7.1729 | 57298 |  |  |  | 14.9 | 9.2 | 989.99176 | 6.643838917 | 8.256161083 | 119.9095 | 477.8439 | 0.4458952 | 0.5904015
32.7 | 7.1943 | 57478 |  |  |  | 14.9 | 9.2 | 989.99176 | 6.663576887 | 8.236423113 | 120.1968 | 478.1991 | 0.4472199 | 0.5927951
32.8 | 7.215 | 57660 |  |  |  | 14.9 | 9.2 | 989.99176 | 6.68259639 | 8.21740361 | 120.475 | 478.6055 | 0.4484964 | 0.5951069
32.9 | 7.2356 | 57841 |  |  |  | 14.9 | 9.2 | 989.99176 | 6.701525 | 8.198475 | 120.7532 | 479.002 | 0.4497668 | 0.5974131
33 | 7.2562 | 58017 |  |  |  | 14.9 | 9.2 | 989.99176 | 6.7205 | 8.1795 | 121.0333 | 479.3475 | 0.4510403 | 0.5997302
33.1 | 7.2769 | 58202 |  |  |  | 14.9 | 9.2 | 989.99176 | 6.739491833 | 8.160508167 | 121.315 | 479.7594 | 0.4523149 | 0.6020548
33.2 | 7.2976 | 58387 |  |  |  | 14.9 | 9.2 | 989.99176 | 6.758484 | 8.141516 | 121.598 | 480.1643 | 0.4535895 | 0.6043848
33.3 | 7.3182 | 58570 |  |  |  | 14.9 | 9.2 | 989.99176 | 6.777393905 | 8.122606095 | 121.8811 | 480.5505 | 0.4548587 | 0.6067102
33.4 | 7.3389 | 58745 |  |  |  | 14.9 | 9.2 | 989.99176 | 6.796478 | 8.103522 | 122.1681 | 480.8539 | 0.4561395 | 0.6090624
33.5 | 7.3601 | 58940 |  |  |  | 14.9 | 9.2 | 989.99176 | 6.81587751 | 8.08412249 | 122.4613 | 481.2951 | 0.4574414 | 0.6114593
33.6 | 7.3807 | 59117 |  |  |  | 14.9 | 9.2 | 989.99176 | 6.834843 | 8.065157 | 122.7492 | 481.6079 | 0.4587143 | 0.6138081
33.7 | 7.4015 | 59304 |  |  |  | 14.9 | 9.2 | 989.99176 | 6.853916516 | 8.046083484 | 123.0402 | 481.9888 | 0.4599944 | 0.6161758
33.8 | 7.4222 | 59488 |  |  |  | 14.9 | 9.2 | 989.99176 | 6.872917552 | 8.027082448 | 123.3315 | 482.3425 | 0.4612696 | 0.6185401
33.9 | 7.443 | 59671 |  |  |  | 14.9 | 9.2 | 989.99176 | 6.892028 | 8.007972 | 123.6258 | 482.6744 | 0.4625522 | 0.6209236
34 | 7.4638 | 59842 |  |  |  | 14.9 | 9.2 | 989.99176 | 6.911248893 | 7.988751107 | 123.9232 | 482.8958 | 0.4638422 | 0.6233268
34.1 | 7.4844 | 60026 |  |  |  | 14.9 | 9.2 | 989.99176 | 6.930149929 | 7.969850071 | 124.2171 | 483.2345 | 0.4651107 | 0.6256955
34.2 | 7.5051 | 60210 |  |  |  | 14.9 | 9.2 | 989.99176 | 6.949150965 | 7.950849035 | 124.514 | 483.5602 | 0.466386 | 0.6280825
34.3 | 7.5265 | 60398 |  |  |  | 14.9 | 9.2 | 989.99176 | 6.968815067 | 7.931184933 | 124.8227 | 483.8704 | 0.4677057 | 0.6305588
34.4 | 7.5471 | 60591 |  |  |  | 14.9 | 9.2 | 989.99176 | 6.987633 | 7.912367 | 125.1195 | 484.2649 | 0.4689687 | 0.6329342
34.5 | 7.5677 | 60777 |  |  |  | 14.9 | 9.2 | 989.99176 | 7.006516 | 7.893484 | 125.4189 | 484.5922 | 0.4702359 | 0.6353235
34.6 | 7.5882 | 60956 |  |  |  | 14.9 | 9.2 | 989.99176 | 7.025362774 | 7.874637226 | 125.719 | 484.859 | 0.4715009 | 0.6377141
34.7 | 7.6088 | 61149 |  |  |  | 14.9 | 9.2 | 989.99176 | 7.044181 | 7.855819 | 126.0202 | 485.2318 | 0.4727638 | 0.6401066
34.8 | 7.6295 | 61344 |  |  |  | 14.9 | 9.2 | 989.99176 | 7.063080176 | 7.836919824 | 126.3241 | 485.6081 | 0.4740322 | 0.6425153
34.9 | 7.6501 | 61545 |  |  |  | 14.9 | 9.2 | 989.99176 | 7.081824 | 7.818176 | 126.627 | 486.034 | 0.4752902 | 0.64491
35 | 7.6708 | 61739 |  |  |  | 14.9 | 9.2 | 989.99176 | 7.100733 | 7.799267 | 126.9339 | 486.3868 | 0.4765593 | 0.6473315
35.1 | 7.6922 | 61952 |  |  |  | 14.9 | 9.2 | 989.99176 | 7.120166208 | 7.779833792 | 127.251 | 486.8488 | 0.4778635 | 0.6498262
35.2 | 7.7128 | 62151 |  |  |  | 14.9 | 9.2 | 989.99176 | 7.138929 | 7.761071 | 127.5586 | 487.2347 | 0.4791227 | 0.6522408
35.3 | 7.7335 | 62337 |  |  |  | 14.9 | 9.2 | 989.99176 | 7.157911 | 7.742089 | 127.8714 | 487.4976 | 0.4803967 | 0.6546897
35.4 | 7.7542 | 62538 |  |  |  | 14.9 | 9.2 | 989.99176 | 7.176755377 | 7.723244623 | 128.1834 | 487.8791 | 0.4816614 | 0.6571266
35.5 | 7.7748 | 62741 |  |  |  | 14.9 | 9.2 | 989.99176 | 7.195481 | 7.704519 | 128.4949 | 488.276 | 0.4829182 | 0.6595542
35.6 | 7.7954 | 62937 |  |  |  | 14.9 | 9.2 | 989.99176 | 7.214271 | 7.685729 | 128.8091 | 488.6068 | 0.4841793 | 0.661996
35.7 | 7.8159 | 63144 |  |  |  | 14.9 | 9.2 | 989.99176 | 7.232859876 | 7.667140124 | 129.1214 | 489.0282 | 0.4854268 | 0.6644175
35.8 | 7.8365 | 63350 |  |  |  | 14.9 | 9.2 | 989.99176 | 7.251557775 | 7.648442225 | 129.437 | 489.4271 | 0.4866817 | 0.6668592
35.9 | 7.8577 | 63550 |  |  |  | 14.9 | 9.2 | 989.99176 | 7.270911075 | 7.629088925 | 129.7654 | 489.7299 | 0.4879806 | 0.6693928
36 | 7.8784 | 63747 |  |  |  | 14.9 | 9.2 | 989.99176 | 7.289792 | 7.610208 | 130.0873 | 490.0323 | 0.4892478 | 0.6718707
36.1 | 7.8989 | 63952 |  |  |  | 14.9 | 9.2 | 989.99176 | 7.308399208 | 7.591600792 | 130.4062 | 490.4062 | 0.4904966 | 0.6743187
36.2 | 7.9196 | 64167 |  |  |  | 14.9 | 9.2 | 989.99176 | 7.327114 | 7.572886 | 130.7285 | 490.8418 | 0.4917526 | 0.676787
36.3 | 7.9403 | 64366 |  |  |  | 14.9 | 9.2 | 989.99176 | 7.345976539 | 7.554023461 | 131.0549 | 491.1377 | 0.4930186 | 0.6792809
36.4 | 7.9611 | 64579 |  |  |  | 14.9 | 9.2 | 989.99176 | 7.36481 | 7.53519 | 131.3825 | 491.5344 | 0.4942825 | 0.6817771
36.5 | 7.9819 | 64798 |  |  |  | 14.9 | 9.2 | 989.99176 | 7.383587667 | 7.516412333 | 131.7107 | 491.9723 | 0.4955428 | 0.6842723
36.6 | 8.0026 | 65012 |  |  |  | 14.9 | 9.2 | 989.99176 | 7.402311698 | 7.497688302 | 132.0396 | 492.3674 | 0.4967994 | 0.6867665
36.7 | 8.024 | 65245 |  |  |  | 14.9 | 9.2 | 989.99176 | 7.42156 | 7.47844 | 132.3795 | 492.8635 | 0.4980913 | 0.689337
36.8 | 8.0445 | 65469 |  |  |  | 14.9 | 9.2 | 989.99176 | 7.439992 | 7.460008 | 132.7065 | 493.3367 | 0.4993283 | 0.6918047
36.9 | 8.0651 | 65686 |  |  |  | 14.9 | 9.2 | 989.99176 | 7.458588319 | 7.441411681 | 133.0382 | 493.738 | 0.5005764 | 0.6943006
37 | 8.0857 | 65914 |  |  |  | 14.9 | 9.2 | 989.99176 | 7.477083081 | 7.422916919 | 133.3696 | 494.2204 | 0.5018177 | 0.6967891
37.1 | 8.1063 | 66143 |  |  |  | 14.9 | 9.2 | 989.99176 | 7.495569 | 7.404431 | 133.7026 | 494.7024 | 0.5030583 | 0.6992826
37.2 | 8.1268 | 66460 |  |  |  | 14.9 | 9.2 | 989.99176 | 7.51314159 | 7.38685841 | 134.0207 | 495.8936 | 0.5042377 | 0.7016587
37.3 | 8.1474 | 66598 |  |  |  | 14.9 | 9.2 | 989.99176 | 7.532467367 | 7.367532633 | 134.3722 | 495.6233 | 0.5055347 | 0.7042783
37.4 | 8.1681 | 66827 |  |  |  | 14.9 | 9.2 | 989.99176 | 7.551053 | 7.348947 | 134.7121 | 496.0729 | 0.5067821 | 0.7068042
37.5 | 8.1894 | 67058 |  |  |  | 14.9 | 9.2 | 989.99176 | 7.570219957 | 7.329780043 | 135.0643 | 496.4894 | 0.5080685 | 0.7094157
37.6 | 8.2101 | 67292 |  |  |  | 14.9 | 9.2 | 989.99176 | 7.588759318 | 7.311240682 | 135.4068 | 496.9617 | 0.5093127 | 0.7119482
37.7 | 8.2307 | 67525 |  |  |  | 14.9 | 9.2 | 989.99176 | 7.607208 | 7.292792 | 135.7493 | 497.4241 | 0.5105509 | 0.7144747
37.8 | 8.2514 | 67759 |  |  |  | 14.9 | 9.2 | 989.99176 | 7.625747 | 7.274253 | 136.0953 | 497.879 | 0.5117951 | 0.7170201
37.9 | 8.2721 | 67986 |  |  |  | 14.9 | 9.2 | 989.99176 | 7.644351269 | 7.255648731 | 136.4443 | 498.2693 | 0.5130437 | 0.7195809
38 | 8.2927 | 68230 |  |  |  | 14.9 | 9.2 | 989.99176 | 7.662698295 | 7.237301705 | 136.7902 | 498.7931 | 0.5142751 | 0.7221128
38.1 | 8.3134 | 68460 |  |  |  | 14.9 | 9.2 | 989.99176 | 7.68127459 | 7.21872541 | 137.1422 | 499.19 | 0.5155218 | 0.7246828
38.2 | 8.334 | 68698 |  |  |  | 14.9 | 9.2 | 989.99176 | 7.699677017 | 7.200322983 | 137.4927 | 499.6484 | 0.5167568 | 0.7272353
38.3 | 8.3553 | 68939 |  |  |  | 14.9 | 9.2 | 989.99176 | 7.718752 | 7.181248 | 137.8579 | 500.0729 | 0.518037 | 0.729888
38.4 | 8.3759 | 69178 |  |  |  | 14.9 | 9.2 | 989.99176 | 7.737144937 | 7.162855063 | 138.2119 | 500.5213 | 0.5192715 | 0.7324526
38.5 | 8.3966 | 69418 |  |  |  | 14.9 | 9.2 | 989.99176 | 7.755628897 | 7.144371103 | 138.5695 | 500.9617 | 0.520512 | 0.7350364
38.6 | 8.4173 | 69648 |  |  |  | 14.9 | 9.2 | 989.99176 | 7.774205192 | 7.125794808 | 138.9307 | 501.3146 | 0.5217587 | 0.7376399
38.7 | 8.4382 | 69890 |  |  |  | 14.9 | 9.2 | 989.99176 | 7.792870685 | 7.107129315 | 139.2956 | 501.7388 | 0.5230115 | 0.7402628
38.8 | 8.4589 | 70133 |  |  |  | 14.9 | 9.2 | 989.99176 | 7.811327 | 7.088673 | 139.6583 | 502.1758 | 0.5242501 | 0.742863
38.9 | 8.4795 | 70379 |  |  |  | 14.9 | 9.2 | 989.99176 | 7.829656 | 7.070344 | 140.0203 | 502.6343 | 0.5254802 | 0.745452
39 | 8.5003 | 70610 |  |  |  | 14.9 | 9.2 | 989.99176 | 7.848322565 | 7.051677435 | 140.391 | 502.9526 | 0.5267331 | 0.7480957
39.1 | 8.5217 | 70869 |  |  |  | 14.9 | 9.2 | 989.99176 | 7.867331 | 7.032669 | 140.7704 | 503.4367 | 0.5280088 | 0.7507949
39.2 | 8.5423 | 71110 |  |  |  | 14.9 | 9.2 | 989.99176 | 7.885705815 | 7.014294185 | 141.1392 | 503.8289 | 0.529242 | 0.7534111
39.3 | 8.5629 | 71368 |  |  |  | 14.9 | 9.2 | 989.99176 | 7.903923572 | 6.996076428 | 141.5067 | 504.3436 | 0.5304647 | 0.7560117
39.4 | 8.5834 | 71626 |  |  |  | 14.9 | 9.2 | 989.99176 | 7.922041329 | 6.977958671 | 141.8741 | 504.856 | 0.5316806 | 0.7586048
39.5 | 8.6041 | 71880 |  |  |  | 14.9 | 9.2 | 989.99176 | 7.94039602 | 6.95960398 | 142.2483 | 505.3136 | 0.5329125 | 0.7612386
39.6 | 8.6249 | 72124 |  |  |  | 14.9 | 9.2 | 989.99176 | 7.958943046 | 6.941056954 | 142.6284 | 505.6777 | 0.5341573 | 0.7639072
39.7 | 8.6456 | 72382 |  |  |  | 14.9 | 9.2 | 989.99176 | 7.977260803 | 6.922739197 | 143.0058 | 506.1474 | 0.5353866 | 0.7665497
39.8 | 8.6663 | 72645 |  |  |  | 14.9 | 9.2 | 989.99176 | 7.995532 | 6.904468 | 143.3842 | 506.6457 | 0.5366129 | 0.7691925
39.9 | 8.6877 | 72906 |  |  |  | 14.9 | 9.2 | 989.99176 | 8.014522449 | 6.885477551 | 143.7797 | 507.0675 | 0.5378874 | 0.7719467
40 | 8.7085 | 73323 |  |  |  | 14.9 | 9.2 | 989.99176 | 8.031472 | 6.868528 | 144.1345 | 508.7124 | 0.539025 | 0.7744114
40.1 | 8.7292 | 73446 |  |  |  | 14.9 | 9.2 | 989.99176 | 8.051036359 | 6.848963641 | 144.5462 | 508.1143 | 0.540338 | 0.7772639
40.2 | 8.7499 | 73691 |  |  |  | 14.9 | 9.2 | 989.99176 | 8.069474 | 6.830526 | 144.9364 | 508.4368 | 0.5415754 | 0.7799596
40.3 | 8.7705 | 73956 |  |  |  | 14.9 | 9.2 | 989.99176 | 8.087627274 | 6.812372726 | 145.3226 | 508.9091 | 0.5427938 | 0.7826207
40.4 | 8.7912 | 74225 |  |  |  | 14.9 | 9.2 | 989.99176 | 8.105843 | 6.794157 | 145.7122 | 509.3944 | 0.5440163 | 0.7852983
40.5 | 8.8118 | 74494 |  |  |  | 14.9 | 9.2 | 989.99176 | 8.123959651 | 6.776040349 | 146.1018 | 509.8773 | 0.5452322 | 0.7879683
40.6 | 8.8323 | 74750 |  |  |  | 14.9 | 9.2 | 989.99176 | 8.142095875 | 6.757904125 | 146.4939 | 510.2601 | 0.5464494 | 0.7906484
40.7 | 8.8536 | 75035 |  |  |  | 14.9 | 9.2 | 989.99176 | 8.160764 | 6.739236 | 146.8997 | 510.7907 | 0.5477023 | 0.7934147
40.8 | 8.8743 | 75308 |  |  |  | 14.9 | 9.2 | 989.99176 | 8.178943582 | 6.721056418 | 147.297 | 511.2662 | 0.5489224 | 0.7961159
40.9 | 8.8948 | 75567 |  |  |  | 14.9 | 9.2 | 989.99176 | 8.197052 | 6.702948 | 147.695 | 511.6423 | 0.5501377 | 0.7988138
41 | 8.9584 | 76400 |  |  |  | 14.9 | 9.2 | 989.99176 | 8.2529606 | 6.6470394 | 148.9372 | 512.9677 | 0.55389 | 0.8071897
41.1 | 8.979 | 76676 |  |  |  | 14.9 | 9.2 | 989.99176 | 8.271012154 | 6.628987846 | 149.3428 | 513.4227 | 0.5551015 | 0.8099091
41.2 | 8.9997 | 76936 |  |  |  | 14.9 | 9.2 | 989.99176 | 8.289311444 | 6.610688556 | 149.7562 | 513.7416 | 0.5563296 | 0.8126734
41.3 | 9.021 | 77232 |  |  |  | 14.9 | 9.2 | 989.99176 | 8.307878328 | 6.592121672 | 150.178 | 514.2697 | 0.5575757 | 0.815486
41.4 | 9.0416 | 77499 |  |  |  | 14.9 | 9.2 | 989.99176 | 8.326013 | 6.573987 | 150.5923 | 514.6279 | 0.5587928 | 0.8182407
41.5 | 9.0623 | 77781 |  |  |  | 14.9 | 9.2 | 989.99176 | 8.344109 | 6.555891 | 151.008 | 515.0788 | 0.5600073 | 0.8209972
41.6 | 9.0829 | 78061 |  |  |  | 14.9 | 9.2 | 989.99176 | 8.362124 | 6.537876 | 151.4241 | 515.5125 | 0.5612164 | 0.8237488
41.7 | 9.1035 | 78442 |  |  |  | 14.9 | 9.2 | 989.99176 | 8.379205793 | 6.520794207 | 151.8207 | 516.6751 | 0.5623628 | 0.826365
41.8 | 9.1242 | 78616 |  |  |  | 14.9 | 9.2 | 989.99176 | 8.398299164 | 6.501700836 | 152.2666 | 516.305 | 0.5636442 | 0.8292974
41.9 | 9.1448 | 78898 |  |  |  | 14.9 | 9.2 | 989.99176 | 8.416295317 | 6.483704683 | 152.6892 | 516.7228 | 0.564852 | 0.8320692
42 | 9.1654 | 79182 |  |  |  | 14.9 | 9.2 | 989.99176 | 8.434273003 | 6.465726997 | 153.1138 | 517.1449 | 0.5660586 | 0.8348458
42.1 | 9.1868 | 79472 |  |  |  | 14.9 | 9.2 | 989.99176 | 8.452995288 | 6.447004712 | 153.5584 | 517.536 | 0.56731512 | 0.8377456
42.2 | 9.2076 | 80013 |  |  |  | 14.9 | 9.2 | 989.99176 | 8.4688 | 6.4312 | 153.9358 | 519.7817 | 0.5683758 | 0.8402001
42.3 | 9.2283 | 80106 |  |  |  | 14.9 | 9.2 | 989.99176 | 8.488641249 | 6.411358751 | 154.4122 | 518.7804 | 0.5697075 | 0.84329
42.4 | 9.249 | 80361 |  |  |  | 14.9 | 9.2 | 989.99176 | 8.506987 | 6.393013 | 154.8553 | 518.9426 | 0.5709387 | 0.8461555
42.5 | 9.2698 | 80648 |  |  |  | 14.9 | 9.2 | 989.99176 | 8.525136692 | 6.374863308 | 155.2962 | 519.3174 | 0.5721568 | 0.8489986
42.6 | 9.2905 | 80950 |  |  |  | 14.9 | 9.2 | 989.99176 | 8.543048175 | 6.356951825 | 155.7337 | 519.7975 | 0.5733589 | 0.8518122
42.7 | 9.3107 | 81359 |  |  |  | 14.9 | 9.2 | 989.99176 | 8.559472 | 6.340528 | 156.1371 | 521.0741 | 0.5744612 | 0.8543991
42.8 | 9.3314 | 81565 |  |  |  | 14.9 | 9.2 | 989.99176 | 8.57827 | 6.32173 | 156.6014 | 520.8447 | 0.5757228 | 0.8573682
42.9 | 9.3526 | 81870 |  |  |  | 14.9 | 9.2 | 989.99176 | 8.596653355 | 6.303346645 | 157.0581 | 521.272 | 0.5769566 | 0.8602805
43 | 9.3733 | 82169 |  |  |  | 14.9 | 9.2 | 989.99176 | 8.614593 | 6.285407 | 157.5064 | 521.6868 | 0.5781606 | 0.8631305
43.1 | 9.3939 | 82475 |  |  |  | 14.9 | 9.2 | 989.99176 | 8.632367 | 6.267633 | 157.9531 | 522.1488 | 0.5793535 | 0.8659625
43.2 | 9.4146 | 82784 |  |  |  | 14.9 | 9.2 | 989.99176 | 8.650213936 | 6.249786064 | 158.4041 | 522.6127 | 0.5805513 | 0.868814
43.3 | 9.4353 | 83077 |  |  |  | 14.9 | 9.2 | 989.99176 | 8.668209 | 6.231791 | 158.8615 | 522.9524 | 0.581759 | 0.8716974
43.4 | 9.4556 | 83543 |  |  |  | 14.9 | 9.2 | 989.99176 | 8.684206 | 6.215794 | 159.2704 | 524.5358 | 0.5828326 | 0.8742677
43.5 | 9.4763 | 83708 |  |  |  | 14.9 | 9.2 | 989.99176 | 8.703382182 | 6.196617818 | 159.7632 | 523.9503 | 0.5841196 | 0.8773576
43.6 | 9.4969 | 83993 |  |  |  | 14.9 | 9.2 | 989.99176 | 8.721351 | 6.178649 | 160.2279 | 524.2097 | 0.5853255 | 0.8802615
43.7 | 9.5184 | 84482 |  |  |  | 14.9 | 9.2 | 989.99176 | 8.738335453 | 6.161664547 | 160.6695 | 525.8122 | 0.5864655 | 0.8830143
43.8 | 9.539 | 84852 |  |  |  | 14.9 | 9.2 | 989.99176 | 8.755519058 | 6.144480942 | 161.1189 | 526.6423 | 0.5876187 | 0.8858069
43.9 | 9.5595 | 85008 |  |  |  | 14.9 | 9.2 | 989.99176 | 8.774578632 | 6.125421368 | 161.6202 | 525.9739 | 0.5888979 | 0.8889137
44 | 9.58 | 85269 |  |  |  | 14.9 | 9.2 | 989.99176 | 8.792669 | 6.107331 | 162.0989 | 526.0307 | 0.590112 | 0.8918713
44.1 | 9.6005 | 85587 |  |  |  | 14.9 | 9.2 | 989.99176 | 8.810232 | 6.089768 | 162.5664 | 526.474 | 0.5912908 | 0.8947513
44.2 | 9.6211 | 85892 |  |  |  | 14.9 | 9.2 | 989.99176 | 8.828016218 | 6.071983782 | 163.0426 | 526.8072 | 0.5924843 | 0.8976758
44.3 | 9.6418 | 86427 |  |  |  | 14.9 | 9.2 | 989.99176 | 8.843776 | 6.056224 | 163.4668 | 528.7127 | 0.593542 | 0.9002748
44.4 | 9.6625 | 86555 |  |  |  | 14.9 | 9.2 | 989.99176 | 8.863294 | 6.036706 | 163.9954 | 527.7893 | 0.594852 | 0.9035028
44.5 | 9.6835 | 87133 |  |  |  | 14.9 | 9.2 | 989.99176 | 8.878957 | 6.021043 | 164.422 | 529.9352 | 0.5959032 | 0.9061008
44.6 | 9.7034 | 87453 |  |  |  | 14.9 | 9.2 | 989.99176 | 8.895903 | 6.004097 | 164.886 | 530.3845 | 0.5970405 | 0.9089191
44.7 | 9.7238 | 87770 |  |  |  | 14.9 | 9.2 | 989.99176 | 8.913375705 | 5.986624295 | 165.3673 | 530.758 | 0.5982131 | 0.9118335
44.8 | 9.7441 | 88072 |  |  |  | 14.9 | 9.2 | 989.99176 | 8.930887188 | 5.969112812 | 165.8524 | 531.0263 | 0.5993884 | 0.9147629
44.9 | 9.764 | 88355 |  |  |  | 14.9 | 9.2 | 989.99176 | 8.948174 | 5.951826 | 166.3341 | 531.1899 | 0.6005486 | 0.9176632
45 | 9.7844 | 88723 |  |  |  | 14.9 | 9.2 | 989.99176 | 8.965176 | 5.934824 | 166.8106 | 531.8785 | 0.6016897 | 0.9205239
45.1 | 9.805 | 88910 |  |  |  | 14.9 | 9.2 | 989.99176 | 8.984049515 | 5.915950485 | 167.3428 | 531.3046 | 0.6029563 | 0.923709
45.2 | 9.8252 | 89413 |  |  |  | 14.9 | 9.2 | 989.99176 | 8.999605 | 5.900395 | 167.784 | 532.9055 | 0.6040003 | 0.9263419
45.3 | 9.8462 | 89726 |  |  |  | 14.9 | 9.2 | 989.99176 | 9.017714979 | 5.882285021 | 168.3005 | 533.1296 | 0.6052158 | 0.9294159
45.4 | 9.8669 | 90051 |  |  |  | 14.9 | 9.2 | 989.99176 | 9.035414 | 5.864586 | 168.8085 | 533.4507 | 0.6064036 | 0.9324293
45.5 | 9.8875 | 90370 |  |  |  | 14.9 | 9.2 | 989.99176 | 9.053068605 | 5.846931395 | 169.3182 | 533.7289 | 0.6075885 | 0.9354442
45.6 | 9.9078 | 90764 |  |  |  | 14.9 | 9.2 | 989.99176 | 9.069730606 | 5.830269394 | 169.8021 | 534.5283 | 0.6087068 | 0.938298
45.7 | 9.9285 | 91032 |  |  |  | 14.9 | 9.2 | 989.99176 | 9.087956028 | 5.812043972 | 170.3345 | 534.4307 | 0.6099299 | 0.9414289
45.8 | 9.9493 | 91458 |  |  |  | 14.9 | 9.2 | 989.99176 | 9.104822557 | 5.795177443 | 170.8303 | 535.3735 | 0.6110619 | 0.9443351
45.9 | 9.9701 | 91797 |  |  |  | 14.9 | 9.2 | 989.99176 | 9.122492 | 5.777508 | 171.3527 | 535.7195 | 0.6122478 | 0.9473888
46 | 9.9903 | 92147 |  |  |  | 14.9 | 9.2 | 989.99176 | 9.139461 | 5.760539 | 171.8575 | 536.1827 | 0.6133866 | 0.9503301
46.1 | 10.0116 | 92488 |  |  |  | 14.9 | 9.2 | 989.99176 | 9.157612052 | 5.742387948 | 172.4007 | 536.4711 | 0.6146048 | 0.9534861
46.2 | 10.0323 | 92844 |  |  |  | 14.9 | 9.2 | 989.99176 | 9.175024926 | 5.724975074 | 172.9251 | 536.903 | 0.6157735 | 0.956523
46.3 | 10.0525 | 93221 |  |  |  | 14.9 | 9.2 | 989.99176 | 9.191744 | 5.708256 | 173.4316 | 537.5089 | 0.6168956 | 0.9594476
46.4 | 10.0731 | 93552 |  |  |  | 14.9 | 9.2 | 989.99176 | 9.209287608 | 5.690712392 | 173.9662 | 537.7596 | 0.618073 | 0.9625258
46.5 | 10.0933 | 93899 |  |  |  | 14.9 | 9.2 | 989.99176 | 9.226284 | 5.673716 | 174.4874 | 538.1422 | 0.6192137 | 0.9655169
46.6 | 10.1135 | 94239 |  |  |  | 14.9 | 9.2 | 989.99176 | 9.243344 | 5.656656 | 175.0136 | 538.4667 | 0.6203587 | 0.9685283
46.7 | 10.1342 | 94592 |  |  |  | 14.9 | 9.2 | 989.99176 | 9.260784768 | 5.639215232 | 175.5549 | 538.8173 | 0.6215292 | 0.9716163
46.8 | 10.1547 | 95001 |  |  |  | 14.9 | 9.2 | 989.99176 | 9.277508 | 5.622492 | 176.0771 | 539.5422 | 0.6226516 | 0.9745863
46.9 | 10.1761 | 95356 |  |  |  | 14.9 | 9.2 | 989.99176 | 9.295630374 | 5.604369626 | 176.6464 | 539.8128 | 0.6238678 | 0.9778146
47 | 10.1963 | 95720 |  |  |  | 14.9 | 9.2 | 989.99176 | 9.31246938 | 5.58753062 | 177.1788 | 540.2453 | 0.6249979 | 0.9808238
47.1 | 10.2169 | 96053 |  |  |  | 14.9 | 9.2 | 989.99176 | 9.329995 | 5.570005 | 177.7362 | 540.4244 | 0.6261741 | 0.9839652
47.2 | 10.2375 | 96443 |  |  |  | 14.9 | 9.2 | 989.99176 | 9.346994 | 5.553006 | 178.2803 | 540.9627 | 0.627315 | 0.9870217
47.3 | 10.2578 | 96805 |  |  |  | 14.9 | 9.2 | 989.99176 | 9.363951 | 5.536049 | 178.8264 | 541.335 | 0.6284531 | 0.9900801
47.4 | 10.3275 | 98124 |  |  |  | 14.9 | 9.2 | 989.99176 | 9.421472046 | 5.478527954 | 180.704 | 543.0096 | 0.6323136 | 1.000525
47.5 | 10.3484 | 98502 |  |  |  | 14.9 | 9.2 | 989.99176 | 9.438881783 | 5.461118217 | 181.28 | 543.3692 | 0.633482 | 1.003708
47.6 | 10.3687 | 98868 |  |  |  | 14.9 | 9.2 | 989.99176 | 9.455802322 | 5.444197678 | 181.8435 | 543.6984 | 0.6346176 | 1.006811
47.7 | 10.3889 | 99190 |  |  |  | 14.9 | 9.2 | 989.99176 | 9.473029135 | 5.426970865 | 182.4207 | 543.7432 | 0.6357738 | 1.00998
47.8 | 10.4092 | 99605 |  |  |  | 14.9 | 9.2 | 989.99176 | 9.489497 | 5.410503 | 182.9759 | 544.3612 | 0.636879 | 1.013019
47.9 | 10.43 | 100043 |  |  |  | 14.9 | 9.2 | 989.99176 | 9.506253 | 5.393747 | 183.5443 | 545.0617 | 0.6380036 | 1.016121
48 | 10.4504 | 100388 |  |  |  | 14.9 | 9.2 | 989.99176 | 9.523467402 | 5.376532598 | 184.132 | 545.1958 | 0.6391589 | 1.019318
48.1 | 10.4711 | 100794 |  |  |  | 14.9 | 9.2 | 989.99176 | 9.540418601 | 5.359581399 | 184.7144 | 545.6749 | 0.6402966 | 1.022475
48.2 | 10.4919 | 101173 |  |  |  | 14.9 | 9.2 | 989.99176 | 9.557719 | 5.342281 | 185.3126 | 545.9587 | 0.6414577 | 1.025709
48.3 | 10.5133 | 101661 |  |  |  | 14.9 | 9.2 | 989.99176 | 9.574613 | 5.325387 | 185.9004 | 546.8572 | 0.6425915 | 1.028876
48.4 | 10.534 | 102007 |  |  |  | 14.9 | 9.2 | 989.99176 | 9.592118 | 5.307882 | 186.5135 | 546.9147 | 0.6437663 | 1.032168
48.5 | 10.5543 | 102428 |  |  |  | 14.9 | 9.2 | 989.99176 | 9.608531062 | 5.291468938 | 187.092 | 547.4738 | 0.6448679 | 1.035265
48.6 | 10.5749 | 102819 |  |  |  | 14.9 | 9.2 | 989.99176 | 9.625521 | 5.274479 | 187.6947 | 547.7992 | 0.6460081 | 1.038481
48.7 | 10.5955 | 103224 |  |  |  | 14.9 | 9.2 | 989.99176 | 9.642381196 | 5.257618804 | 188.2966 | 548.199 | 0.6471397 | 1.041683
48.8 | 10.6162 | 103647 |  |  |  | 14.9 | 9.2 | 989.99176 | 9.659175 | 5.240825 | 188.9 | 548.6871 | 0.6482668 | 1.044882
48.9 | 10.6369 | 104068 |  |  |  | 14.9 | 9.2 | 989.99176 | 9.675988122 | 5.224011878 | 189.5079 | 549.1485 | 0.6493952 | 1.048096
49 | 10.6576 | 104482 |  |  |  | 14.9 | 9.2 | 989.99176 | 9.692865453 | 5.207134547 | 190.1222 | 549.5519 | 0.6505279 | 1.051331
49.1 | 10.679 | 104936 |  |  |  | 14.9 | 9.2 | 989.99176 | 9.710073444 | 5.189926556 | 190.7526 | 550.1158 | 0.6516828 | 1.054642
49.2 | 10.6997 | 105343 |  |  |  | 14.9 | 9.2 | 989.99176 | 9.727015 | 5.172985 | 191.3773 | 550.4467 | 0.6528198 | 1.057911
49.3 | 10.7203 | 105774 |  |  |  | 14.9 | 9.2 | 989.99176 | 9.743635771 | 5.156364229 | 191.9941 | 550.923 | 0.6539353 | 1.061129
49.4 | 10.741 | 106206 |  |  |  | 14.9 | 9.2 | 989.99176 | 9.760346899 | 5.139653101 | 192.6184 | 551.3803 | 0.6550568 | 1.064376
49.5 | 10.7617 | 106642 |  |  |  | 14.9 | 9.2 | 989.99176 | 9.777021093 | 5.122978907 | 193.2453 | 551.8477 | 0.6561759 | 1.067625
49.6 | 10.7823 | 107056 |  |  |  | 14.9 | 9.2 | 989.99176 | 9.793798424 | 5.106201576 | 193.8803 | 552.1758 | 0.6573019 | 1.070905
49.7 | 10.8028 | 107499 |  |  |  | 14.9 | 9.2 | 989.99176 | 9.810208 | 5.089792 | 194.5053 | 552.6789 | 0.6584032 | 1.074124
49.8 | 10.8234 | 107954 |  |  |  | 14.9 | 9.2 | 989.99176 | 9.826606741 | 5.073393259 | 195.134 | 553.23 | 0.6595038 | 1.077351
49.9 | 10.8446 | 108404 |  |  |  | 14.9 | 9.2 | 989.99176 | 9.843651666 | 5.056348334 | 195.7918 | 553.6696 | 0.6606478 | 1.080717
50 | 10.8652 | 108871 |  |  |  | 14.9 | 9.2 | 989.99176 | 9.85994 | 5.04006 | 196.4246 | 554.2636 | 0.6617409 | 1.083943
50.1 | 10.8859 | 109325 |  |  |  | 14.9 | 9.2 | 989.99176 | 9.876448 | 5.023552 | 197.0701 | 554.752 | 0.6628488 | 1.087224
50.2 | 10.9066 | 109759 |  |  |  | 14.9 | 9.2 | 989.99176 | 9.89314 | 5.00686 | 197.7271 | 555.1035 | 0.6639691 | 1.090552
50.3 | 10.9273 | 110229 |  |  |  | 14.9 | 9.2 | 989.99176 | 9.909501 | 4.990499 | 198.3753 | 555.6589 | 0.6650671 | 1.093825
50.4 | 10.9482 | 110707 |  |  |  | 14.9 | 9.2 | 989.99176 | 9.925987 | 4.974013 | 199.0328 | 556.2249 | 0.6661736 | 1.097134
50.5 | 10.9689 | 111186 |  |  |  | 14.9 | 9.2 | 989.99176 | 9.942264069 | 4.957735931 | 199.6863 | 556.8034 | 0.667266 | 1.100412
50.6 | 10.9896 | 111644 |  |  |  | 14.9 | 9.2 | 989.99176 | 9.958735126 | 4.941264874 | 200.3519 | 557.2396 | 0.6683715 | 1.10374
50.7 | 11.011 | 112186 |  |  |  | 14.9 | 9.2 | 989.99176 | 9.975130569 | 4.924869431 | 201.0189 | 558.0869 | 0.6694719 | 1.107063
50.8 | 11.0316 | 112648 |  |  |  | 14.9 | 9.2 | 989.99176 | 9.991464692 | 4.908535308 | 201.6878 | 558.5266 | 0.6705681 | 1.110386
50.9 | 11.0523 | 113125 |  |  |  | 14.9 | 9.2 | 989.99176 | 10.00776 | 4.89224 | 202.3596 | 559.0295 | 0.6716618 | 1.113711
51 | 11.073 | 113617 |  |  |  | 14.9 | 9.2 | 989.99176 | 10.02392 | 4.876083 | 203.0301 | 559.6065 | 0.6727461 | 1.117019
51.1 | 11.0937 | 114111 |  |  |  | 14.9 | 9.2 | 989.99176 | 10.04006 | 4.859944 | 203.7044 | 560.1795 | 0.6738293 | 1.120334
51.2 | 11.1144 | 114580 |  |  |  | 14.9 | 9.2 | 989.99176 | 10.05642557 | 4.84357443 | 204.3928 | 560.5872 | 0.6749279 | 1.123708
51.3 | 11.135 | 115081 |  |  |  | 14.9 | 9.2 | 989.99176 | 10.0724 | 4.8276 | 205.0691 | 561.1815 | 0.676 | 1.127012
51.4 | 11.1557 | 115577 |  |  |  | 14.9 | 9.2 | 989.99176 | 10.08852 | 4.81148 | 205.7562 | 561.7183 | 0.6770819 | 1.130356
51.5 | 11.177 | 116078 |  |  |  | 14.9 | 9.2 | 989.99176 | 10.10519 | 4.794806213 | 206.4717 | 562.1981 | 0.6782009 | 1.133828
51.6 | 11.1978 | 116588 |  |  |  | 14.9 | 9.2 | 989.99176 | 10.12128 | 4.778715298 | 207.1669 | 562.7732 | 0.6792809 | 1.137189
51.7 | 11.2184 | 117097 |  |  |  | 14.9 | 9.2 | 989.99176 | 10.13718 | 4.762815 | 207.8585 | 563.3495 | 0.680348 | 1.140522
51.8 | 11.2391 | 117583 |  |  |  | 14.9 | 9.2 | 989.99176 | 10.1534 | 4.746603 | 208.5685 | 563.762 | 0.6814361 | 1.143932
51.9 | 11.2598 | 118103 |  |  |  | 14.9 | 9.2 | 989.99176 | 10.1693 | 4.730704 | 209.2694 | 564.3586 | 0.6825031 | 1.147287
52 | 11.2805 | 118629 |  |  |  | 14.9 | 9.2 | 989.99176 | 10.18514 | 4.714861 | 209.9726 | 564.9736 | 0.6835664 | 1.150642
52.1 | 11.3011 | 119140 |  |  |  | 14.9 | 9.2 | 989.99176 | 10.20102081 | 4.69897919 | 210.6823 | 565.496 | 0.6846323 | 1.154016
52.2 | 11.3218 | 119661 |  |  |  | 14.9 | 9.2 | 989.99176 | 10.21691 | 4.68309 | 211.3971 | 566.0484 | 0.6856987 | 1.157403
52.3 | 11.343 | 120234 |  |  |  | 14.9 | 9.2 | 989.99176 | 10.23282 | 4.667180639 | 212.1177 | 566.8267 | 0.6867664 | 1.160806
52.4 | 11.3636 | 120765 |  |  |  | 14.9 | 9.2 | 989.99176 | 10.24852 | 4.651484 | 212.8335 | 567.4152 | 0.6878199 | 1.164175
52.5 | 11.3843 | 121312 |  |  |  | 14.9 | 9.2 | 989.99176 | 10.26417 | 4.635834352 | 213.552 | 568.0677 | 0.6888702 | 1.167545
52.6 | 11.4049 | 121846 |  |  |  | 14.9 | 9.2 | 989.99176 | 10.27983 | 4.620165041 | 214.2763 | 568.6397 | 0.6899218 | 1.170931
52.7 | 11.4255 | 122367 |  |  |  | 14.9 | 9.2 | 989.99176 | 10.29562 | 4.604376 | 215.0111 | 569.1195 | 0.6909815 | 1.174354
52.8 | 11.4462 | 122908 |  |  |  | 14.9 | 9.2 | 989.99176 | 10.31133 | 4.588671018 | 215.7469 | 569.6859 | 0.6920355 | 1.177771
52.9 | 11.4669 | 123469 |  |  |  | 14.9 | 9.2 | 989.99176 | 10.32685 | 4.573151 | 216.4791 | 570.3506 | 0.6930771 | 1.181159
53 | 11.4875 | 124045 |  |  |  | 14.9 | 9.2 | 989.99176 | 10.34213 | 4.55787 | 217.2049 | 571.0966 | 0.6941027 | 1.184506
53.1 | 11.5089 | 124609 |  |  |  | 14.9 | 9.2 | 989.99176 | 10.35832 | 4.541677 | 217.9793 | 571.6551 | 0.6951894 | 1.188065
53.2 | 11.5296 | 125196 |  |  |  | 14.9 | 9.2 | 989.99176 | 10.3736 | 4.526397266 | 218.7152 | 572.4157 | 0.6962149 | 1.191435
53.3 | 11.5503 | 125750 |  |  |  | 14.9 | 9.2 | 989.99176 | 10.38919 | 4.510812625 | 219.4708 | 572.9691 | 0.6972609 | 1.194884
53.4 | 11.571 | 126340 |  |  |  | 14.9 | 9.2 | 989.99176 | 10.40443961 | 4.49556039 | 220.2154 | 573.7109 | 0.6982845 | 1.198271
53.5 | 11.5916 | 126964 |  |  |  | 14.9 | 9.2 | 989.99176 | 10.41928 | 4.480722094 | 220.9447 | 574.6416 | 0.6992804 | 1.201577
53.6 | 11.6124 | 127562 |  |  |  | 14.9 | 9.2 | 989.99176 | 10.43456 | 4.465443727 | 221.7006 | 575.3795 | 0.7003058 | 1.204993
53.7 | 11.633 | 128131 |  |  |  | 14.9 | 9.2 | 989.99176 | 10.4499 | 4.450098 | 222.4652 | 575.9598 | 0.7013357 | 1.208435
53.8 | 11.6537 | 128736 |  |  |  | 14.9 | 9.2 | 989.99176 | 10.46502 | 4.434983856 | 223.2233 | 576.714 | 0.7023501 | 1.211837
53.9 | 11.6751 | 129335 |  |  |  | 14.9 | 9.2 | 989.99176 | 10.48089 | 4.419115 | 224.0249 | 577.3242 | 0.7034151 | 1.215422
54 | 11.6959 | 129950 |  |  |  | 14.9 | 9.2 | 989.99176 | 10.49601 | 4.403993325 | 224.7941 | 578.0845 | 0.70443 | 1.21885
54.1 | 11.7166 | 130568 |  |  |  | 14.9 | 9.2 | 989.99176 | 10.511 | 4.388999628 | 225.5621 | 578.8562 | 0.7054363 | 1.22226
54.2 | 11.7374 | 131186 |  |  |  | 14.9 | 9.2 | 989.99176 | 10.52609 | 4.373905931 | 226.3404 | 579.596 | 0.7064493 | 1.225705
54.3 | 11.7582 | 131776 |  |  |  | 14.9 | 9.2 | 989.99176 | 10.54145 | 4.358553696 | 227.1377 | 580.1591 | 0.7074796 | 1.229221
54.4 | 11.779 | 132420 |  |  |  | 14.9 | 9.2 | 989.99176 | 10.55629993 | 4.34370007 | 227.9144 | 581.0076 | 0.7084765 | 1.232635
54.5 | 11.7996 | 133071 |  |  |  | 14.9 | 9.2 | 989.99176 | 10.57089 | 4.329111 | 228.6825 | 581.903 | 0.7094556 | 1.235999
54.6 | 11.8202 | 133717 |  |  |  | 14.9 | 9.2 | 989.99176 | 10.58552 | 4.314476 | 229.4582 | 582.7511 | 0.7104379 | 1.239385
54.7 | 11.8414 | 134371 |  |  |  | 14.9 | 9.2 | 989.99176 | 10.60069 | 4.299315 | 230.2673 | 583.5434 | 0.7114554 | 1.242906
54.8 | 11.862 | 135028 |  |  |  | 14.9 | 9.2 | 989.99176 | 10.61522 | 4.284781038 | 231.0484 | 584.4144 | 0.7124308 | 1.246292
54.9 | 11.8826 | 135640 |  |  |  | 14.9 | 9.2 | 989.99176 | 10.63016806 | 4.26983194 | 231.8573 | 585.015 | 0.7134341 | 1.249787
55 | 11.9033 | 136308 |  |  |  | 14.9 | 9.2 | 989.99176 | 10.6447 | 4.255299918 | 232.6491 | 585.8952 | 0.7144094 | 1.253196
55.1 | 11.924 | 136986 |  |  |  | 14.9 | 9.2 | 989.99176 | 10.65914 | 4.240860231 | 233.4413 | 586.8114 | 0.7153785 | 1.256595
55.2 | 11.9447 | 137639 |  |  |  | 14.9 | 9.2 | 989.99176 | 10.67381 | 4.22619 | 234.2516 | 587.5691 | 0.7163631 | 1.26006
55.3 | 11.9655 | 138332 |  |  |  | 14.9 | 9.2 | 989.99176 | 10.68821 | 4.211788522 | 235.0526 | 588.5151 | 0.7173296 | 1.263474
55.4 | 11.9861 | 139007 |  |  |  | 14.9 | 9.2 | 989.99176 | 10.70258 | 4.197421 | 235.8571 | 589.3695 | 0.7182939 | 1.266891
55.5 | 12.0075 | 139702 |  |  |  | 14.9 | 9.2 | 989.99176 | 10.71756 | 4.182438417 | 236.7021 | 590.2019 | 0.7192994 | 1.270467
55.6 | 12.0282 | 140406 |  |  |  | 14.9 | 9.2 | 989.99176 | 10.73176 | 4.168238801 | 237.5084 | 591.1622 | 0.7202524 | 1.273868
55.7 | 12.0488 | 141111 |  |  |  | 14.9 | 9.2 | 989.99176 | 10.74585 | 4.154148 | 238.314 | 592.1221 | 0.7211981 | 1.277254
55.8 | 12.0694 | 141776 |  |  |  | 14.9 | 9.2 | 989.99176 | 10.76031 | 4.139688696 | 239.1464 | 592.8418 | 0.7221685 | 1.280741
55.9 | 12.0901 | 142492 |  |  |  | 14.9 | 9.2 | 989.99176 | 10.7744 | 4.125599882 | 239.9631 | 593.808 | 0.7231141 | 1.28415
56 | 12.1107 | 143192 |  |  |  | 14.9 | 9.2 | 989.99176 | 10.78854 | 4.111463332 | 240.7882 | 594.6804 | 0.7240629 | 1.287582
56.1 | 12.1314 | 143960 |  |  |  | 14.9 | 9.2 | 989.99176 | 10.80214534 | 4.09785466 | 241.5878 | 595.891 | 0.7249762 | 1.290898
56.2 | 12.152 | 144643 |  |  |  | 14.9 | 9.2 | 989.99176 | 10.81644 | 4.083561 | 242.4334 | 596.6297 | 0.7259355 | 1.294392
56.3 | 12.1735 | 145414 |  |  |  | 14.9 | 9.2 | 989.99176 | 10.83082 | 4.069180169 | 243.2902 | 597.6977 | 0.7269007 | 1.29792
56.4 | 12.1943 | 146111 |  |  |  | 14.9 | 9.2 | 989.99176 | 10.84518 | 4.054816 | 244.1521 | 598.4426 | 0.7278647 | 1.301456
56.5 | 12.2151 | 146853 |  |  |  | 14.9 | 9.2 | 989.99176 | 10.85913 | 4.040867 | 244.9949 | 599.4125 | 0.7288009 | 1.304902
56.6 | 12.2359 | 147615 |  |  |  | 14.9 | 9.2 | 989.99176 | 10.8729 | 4.027103 | 245.8322 | 600.4705 | 0.7297246 | 1.308314
56.7 | 12.2567 | 148389 |  |  |  | 14.9 | 9.2 | 989.99176 | 10.88655 | 4.01345 | 246.6685 | 601.5725 | 0.730641 | 1.31171
56.8 | 12.2775 | 149126 |  |  |  | 14.9 | 9.2 | 989.99176 | 10.90055 | 3.999454921 | 247.5317 | 602.4522 | 0.7315802 | 1.315203
56.9 | 12.2982 | 149904 |  |  |  | 14.9 | 9.2 | 989.99176 | 10.91406 | 3.985938584 | 248.3711 | 603.5486 | 0.7324873 | 1.318588
57 | 12.3189 | 150689 |  |  |  | 14.9 | 9.2 | 989.99176 | 10.92751 | 3.972487 | 249.2121 | 604.6617 | 0.7333901 | 1.321969
57.1 | 12.3402 | 151477 |  |  |  | 14.9 | 9.2 | 989.99176 | 10.94154 | 3.958463 | 250.095 | 605.6779 | 0.7343314 | 1.325505
57.2 | 12.3609 | 152263 |  |  |  | 14.9 | 9.2 | 989.99176 | 10.95498 | 3.94502 | 250.9472 | 606.7532 | 0.7352335 | 1.328907
57.3 | 12.3815 | 153072 |  |  |  | 14.9 | 9.2 | 989.99176 | 10.96811 | 3.931890312 | 251.7852 | 607.9468 | 0.7361147 | 1.332241
57.4 | 12.4023 | 153833 |  |  |  | 14.9 | 9.2 | 989.99176 | 10.98188 | 3.918117 | 252.6703 | 608.829 | 0.7370391 | 1.33575
57.5 | 12.423 | 154647 |  |  |  | 14.9 | 9.2 | 989.99176 | 10.99507 | 3.904933 | 253.5234 | 609.9911 | 0.737924 | 1.339121
57.6 | 12.4437 | 155464 |  |  |  | 14.9 | 9.2 | 989.99176 | 11.00822 | 3.891776844 | 254.3804 | 611.1477 | 0.7388069 | 1.342495
57.7 | 12.4644 | 156284 |  |  |  | 14.9 | 9.2 | 989.99176 | 11.02135 | 3.878648314 | 255.2414 | 612.2987 | 0.739688 | 1.345874
57.8 | 12.485 | 157062 |  |  |  | 14.9 | 9.2 | 989.99176 | 11.03477 | 3.865231977 | 256.1274 | 613.2183 | 0.7405885 | 1.34934
57.9 | 12.5062 | 157953 |  |  |  | 14.9 | 9.2 | 989.99176 | 11.04774 | 3.852259 | 256.9899 | 614.6272 | 0.7414591 | 1.352701
58 | 12.5269 | 158746 |  |  |  | 14.9 | 9.2 | 989.99176 | 11.06112 | 3.838881191 | 257.8855 | 615.5678 | 0.742357 | 1.35618
58.1 | 12.5476 | 159581 |  |  |  | 14.9 | 9.2 | 989.99176 | 11.07411 | 3.825891 | 258.7611 | 616.7117 | 0.7432288 | 1.35957
58.2 | 12.5682 | 160444 |  |  |  | 14.9 | 9.2 | 989.99176 | 11.08674 | 3.813259674 | 259.6182 | 617.9997 | 0.7440765 | 1.362877
58.3 | 12.5889 | 161274 |  |  |  | 14.9 | 9.2 | 989.99176 | 11.09978 | 3.800223479 | 260.5088 | 619.0731 | 0.7449514 | 1.366301
58.4 | 12.6096 | 162140 |  |  |  | 14.9 | 9.2 | 989.99176 | 11.11248031 | 3.78751969 | 261.3826 | 620.3167 | 0.745804 | 1.36965
58.5 | 12.6302 | 163009 |  |  |  | 14.9 | 9.2 | 989.99176 | 11.12506 | 3.774944 | 262.2534 | 621.5706 | 0.7466481 | 1.372976
58.6 | 12.6509 | 163890 |  |  |  | 14.9 | 9.2 | 989.99176 | 11.13762 | 3.762378315 | 263.1292 | 622.8498 | 0.7474914 | 1.37631
58.7 | 12.6722 | 164818 |  |  |  | 14.9 | 9.2 | 989.99176 | 11.15035 | 3.749647003 | 264.0227 | 624.257 | 0.7483458 | 1.3797
58.8 | 12.6929 | 165705 |  |  |  | 14.9 | 9.2 | 989.99176 | 11.16286 | 3.737137 | 264.9065 | 625.5227 | 0.7491854 | 1.383041
58.9 | 12.7135 | 166550 |  |  |  | 14.9 | 9.2 | 989.99176 | 11.17566 | 3.724339425 | 265.8167 | 626.5595 | 0.7500443 | 1.386472
59 | 12.7342 | 167451 |  |  |  | 14.9 | 9.2 | 989.99176 | 11.18804 | 3.711959 | 266.7033 | 627.8549 | 0.7508752 | 1.389801
59.1 | 12.7549 | 168359 |  |  |  | 14.9 | 9.2 | 989.99176 | 11.20036 | 3.699643 | 267.5912 | 629.165 | 0.7517018 | 1.393125
59.2 | 12.7758 | 169219 |  |  |  | 14.9 | 9.2 | 989.99176 | 11.21332 | 3.686684 | 268.5318 | 630.1637 | 0.7525716 | 1.396634
59.3 | 12.7964 | 170141 |  |  |  | 14.9 | 9.2 | 989.99176 | 11.2254 | 3.674597 | 269.4151 | 631.52 | 0.7533828 | 1.399918
59.4 | 12.817 | 171054 |  |  |  | 14.9 | 9.2 | 989.99176 | 11.23757 | 3.662427109 | 270.3103 | 632.8061 | 0.7541995 | 1.403235
59.5 | 12.8378 | 171981 |  |  |  | 14.9 | 9.2 | 989.99176 | 11.24981 | 3.650187 | 271.2168 | 634.1091 | 0.755021 | 1.406583
59.6 | 12.8589 | 172925 |  |  |  | 14.9 | 9.2 | 989.99176 | 11.2622 | 3.637803 | 272.14 | 635.4266 | 0.7558521 | 1.409981
59.7 | 12.8796 | 173862 |  |  |  | 14.9 | 9.2 | 989.99176 | 11.27425 | 3.625754777 | 273.0443 | 636.7538 | 0.7566608 | 1.413299
59.8 | 12.9003 | 174757 |  |  |  | 14.9 | 9.2 | 989.99176 | 11.28668 | 3.613319 | 273.9841 | 637.8364 | 0.7574954 | 1.416735
59.9 | 12.921 | 175694 |  |  |  | 14.9 | 9.2 | 989.99176 | 11.29873 | 3.601270549 | 274.9007 | 639.1181 | 0.75830399 | 1.420074
60 | 12.9418 | 176640 |  |  |  | 14.9 | 9.2 | 989.99176 | 11.31079456 | 3.58920544 | 275.8248 | 640.4066 | 0.7591137 | 1.42343
60.1 | 12.9625 | 177603 |  |  |  | 14.9 | 9.2 | 989.99176 | 11.3226 | 3.577397 | 276.7352 | 641.7796 | 0.7599062 | 1.426726
60.2 | 12.9833 | 178527 |  |  |  | 14.9 | 9.2 | 989.99176 | 11.33487 | 3.565129 | 277.6875 | 642.9062 | 0.7607296 | 1.430161
60.3 | 13.0041 | 179490 |  |  |  | 14.9 | 9.2 | 989.99176 | 11.34678 | 3.553220915 | 278.6181 | 644.2151 | 0.7615288 | 1.433507
60.4 | 13.0253 | 180444 |  |  |  | 14.9 | 9.2 | 989.99176 | 11.35917 | 3.540829674 | 279.5932 | 645.3806 | 0.7623604 | 1.437
60.5 | 13.046 | 181397 |  |  |  | 14.9 | 9.2 | 989.99176 | 11.37107 | 3.528929 | 280.536 | 646.6086 | 0.7631591 | 1.440367
60.6 | 13.0666 | 182359 |  |  |  | 14.9 | 9.2 | 989.99176 | 11.38279 | 3.517212 | 281.4706 | 647.8794 | 0.763945515 | 1.443693
60.7 | 13.0872 | 183320 |  |  |  | 14.9 | 9.2 | 989.99176 | 11.39451478 | 3.50548522 | 282.4122 | 649.1221 | 0.7647325 | 1.447032
60.8 | 13.1078 | 184239 |  |  |  | 14.9 | 9.2 | 989.99176 | 11.40663 | 3.493371 | 283.3915 | 650.1217 | 0.7655456 | 1.450494
60.9 | 13.1284 | 185211 |  |  |  | 14.9 | 9.2 | 989.99176 | 11.41825 | 3.481746 | 284.3378 | 651.3768 | 0.7663258 | 1.453827
61 | 13.149 | 186172 |  |  |  | 14.9 | 9.2 | 989.99176 | 11.42998 | 3.470019162 | 285.2986 | 652.5513 | 0.7671128 | 1.457201
61.1 | 13.1698 | 187140 |  |  |  | 14.9 | 9.2 | 989.99176 | 11.44184281 | 3.45815719 | 286.2773 | 653.7019 | 0.7679089 | 1.460625
61.2 | 13.191 | 188115 |  |  |  | 14.9 | 9.2 | 989.99176 | 11.45404 | 3.44596 | 287.2906 | 654.79 | 0.7687275 | 1.464159
61.3 | 13.2312 | 189973 |  |  |  | 14.9 | 9.2 | 989.99176 | 11.47708 | 3.422916 | 289.2247 | 656.8353 | 0.7702741 | 1.470868
61.4 | 13.2519 | 190970 |  |  |  | 14.9 | 9.2 | 989.99176 | 11.48858 | 3.411421495 | 290.1992 | 658.0652 | 0.7710455 | 1.474232
61.5 | 13.2726 | 191952 |  |  |  | 14.9 | 9.2 | 989.99176 | 11.50021 | 3.399788792 | 291.1921 | 659.1936 | 0.7718263 | 1.477648
61.6 | 13.2933 | 192874 |  |  |  | 14.9 | 9.2 | 989.99176 | 11.5124 | 3.387602079 | 292.2397 | 659.9857 | 0.7726442 | 1.481239
61.7 | 13.3139 | 193859 |  |  |  | 14.9 | 9.2 | 989.99176 | 11.5239 | 3.376097 | 293.2356 | 661.1033 | 0.7734163 | 1.484641
61.8 | 13.3344 | 194842 |  |  |  | 14.9 | 9.2 | 989.99176 | 11.53533 | 3.364673607 | 294.2311 | 662.2073 | 0.774183 | 1.48803
61.9 | 13.3557 | 195812 |  |  |  | 14.9 | 9.2 | 989.99176 | 11.54767 | 3.352330102 | 295.3145 | 663.0626 | 0.7750114 | 1.491706
62 | 13.3763 | 196791 |  |  |  | 14.9 | 9.2 | 989.99176 | 11.55923 | 3.34077 | 296.3364 | 664.0797 | 0.7757873 | 1.49516
62.1 | 13.397 | 197784 |  |  |  | 14.9 | 9.2 | 989.99176 | 11.57076 | 3.329238564 | 297.3628 | 665.1269 | 0.7765612 | 1.498618
62.2 | 13.4178 | 198709 |  |  |  | 14.9 | 9.2 | 989.99176 | 11.58302 | 3.31698 | 298.4618 | 665.7769 | 0.7773839 | 1.502307
62.3 | 13.4386 | 199681 |  |  |  | 14.9 | 9.2 | 989.99176 | 11.59485 | 3.305155 | 299.5296 | 666.6485 | 0.7781775 | 1.505878

## 9_270
Файл | C:\Testsystems\Metal\Tests\Зульфия\9\9_270\9_270.001.rez
Вид испытания | сжатие | 1
Дата | 22 Октябрь 2025 г. | 16:28
Скорость [мм/мин] | 10
Форма | Круглый | 0
Начальные размеры: [мм]
Диаметр | Толщина | Ширина | Длина | База | Расч.дл
9.2 |  |  | 14.8 | 11 | 14.9
Размеры после испытания: [мм]
[6 empty] | H0 | D0 | V | Hк
Количество точек | 676 |  |  |  |  | 14.8 | 9.2 | 983.34752 | 2.9
[16 empty] | А | η | Т
Время [с] | Перемещение [мм] | Усилие [Н] |  |  |  | H0 | D0 | V | ∆H оконч, мм | Hi оконч, мм | Si, мм2 | σi, МПа | ε | e |  | 318.53 | 0.0784 | 20
0 | 0 | 102 |  |  |  | 14.8 | 9.2 | 983.34752 | 0 | 14.8 | 66.4424 | 1.535164 | 0 | 0
0.1 | 0.0226 | 182 |  |  |  | 14.8 | 9.2 | 983.34752 | 0.020919503 | 14.77908 | 66.53645 | 2.735343 | 0.00141348 | 0.00141448
0.2 | 0.0579 | 408 |  |  |  | 14.8 | 9.2 | 983.34752 | 0.054132732 | 14.74587 | 66.68631 | 6.118197 | 0.003657617 | 0.003664322 | εi | δi
0.3 | 0.137 | 1196 |  |  |  | 14.8 | 9.2 | 983.34752 | 0.125956734 | 14.67404 | 67.01272 | 17.84736 | 0.00851059 | 0.008547012 | 10 | 381.549
0.4 | 0.197 | 1640 |  |  |  | 14.8 | 9.2 | 983.34752 | 0.18185706 | 14.61814294 | 67.26898 | 24.37974 | 0.01228764 | 0.01236376 | 15 | 393.8727
0.5 | 0.2172 | 1759 |  |  |  | 14.8 | 9.2 | 983.34752 | 0.2009582735 | 14.59904 | 67.35699 | 26.11459 | 0.01357826 | 0.01367129 | 20 | 402.8572
0.6 | 0.2374 | 1866 |  |  |  | 14.8 | 9.2 | 983.34752 | 0.220170289 | 14.57983 | 67.44575 | 27.66668 | 0.01487637 | 0.01498813 | 25 | 409.9669
0.7 | 0.2775 | 2096 |  |  |  | 14.8 | 9.2 | 983.34752 | 0.258146584 | 14.54185 | 67.62188 | 30.99588 | 0.01744234 | 0.01759625 | 30 | 415.8691
0.8 | 0.2979 | 2214 |  |  |  | 14.8 | 9.2 | 983.34752 | 0.277457031 | 14.52254 | 67.7118 | 32.6974 | 0.0187471 | 0.01892505 | 35 | 420.9255
0.9 | 0.3391 | 2449 |  |  |  | 14.8 | 9.2 | 983.34752 | 0.3164871585 | 14.48351 | 67.89427 | 36.07079 | 0.02138427 | 0.02161622 | 40 | 425.3553
1 | 0.3594 | 2576 |  |  |  | 14.8 | 9.2 | 983.34752 | 0.335614504 | 14.46439 | 67.98405 | 37.89124 | 0.02267666 | 0.02293773 | 45 | 429.3013
1.1 | 0.3796 | 2705 |  |  |  | 14.8 | 9.2 | 983.34752 | 0.3546233825 | 14.44538 | 68.07351 | 39.73645 | 0.02396104 | 0.02425277 | 50 | 432.8621
1.2 | 0.4202 | 2987 |  |  |  | 14.8 | 9.2 | 983.34752 | 0.3926195355 | 14.40738 | 68.25304 | 43.76362 | 0.02652835 | 0.02688657 | 55 | 436.1087
1.3 | 0.4404 | 3166 |  |  |  | 14.8 | 9.2 | 983.34752 | 0.411166739 | 14.38883 | 68.34102 | 46.3265 | 0.02778154 | 0.02817474 | 60 | 439.0939
1.4 | 0.4606 | 3383 |  |  |  | 14.8 | 9.2 | 983.34752 | 0.4293630695 | 14.37064 | 68.42755 | 49.43915 | 0.02901102 | 0.02944016 | 65 | 441.858
1.5 | 0.4815 | 3578 |  |  |  | 14.8 | 9.2 | 983.34752 | 0.448462537 | 14.35154 | 68.51862 | 52.21938 | 0.03030152 | 0.0307701 | 70 | 444.4327
1.6 | 0.5018 | 3701 |  |  |  | 14.8 | 9.2 | 983.34752 | 0.4676268165 | 14.33237 | 68.61024 | 53.94239 | 0.03159641 | 0.03210634 | 75 | 446.8432
1.7 | 0.5221 | 3814 |  |  |  | 14.8 | 9.2 | 983.34752 | 0.486883431 | 14.31312 | 68.70254 | 55.51468 | 0.03289753 | 0.03345082
1.8 | 0.5425 | 3923 |  |  |  | 14.8 | 9.2 | 983.34752 | 0.5062769795 | 14.29372 | 68.79576 | 57.02386 | 0.0342079 | 0.03480669
1.9 | 0.5628 | 4045 |  |  |  | 14.8 | 9.2 | 983.34752 | 0.5254504925 | 14.27455 | 68.88816 | 58.71836 | 0.03550341 | 0.03614898
2 | 0.5831 | 4189 |  |  |  | 14.8 | 9.2 | 983.34752 | 0.5444208685 | 14.25558 | 68.97984 | 60.72789 | 0.03678519 | 0.03747883
2.1 | 0.6451 | 5086 |  |  |  | 14.8 | 9.2 | 983.34752 | 0.598138419 | 14.20186 | 69.24075 | 73.45386 | 0.04041476 | 0.04125413
2.2 | 0.6653 | 5618 |  |  |  | 14.8 | 9.2 | 983.34752 | 0.613426197 | 14.18657 | 69.31536 | 81.04985 | 0.04144772 | 0.04233117
2.3 | 0.6854 | 6640 |  |  |  | 14.8 | 9.2 | 983.34752 | 0.62408956 | 14.17591044 | 69.3675 | 95.72205 | 0.04216821 | 0.0430831
2.4 | 0.7055 | 7719 |  |  |  | 14.8 | 9.2 | 983.34752 | 0.6342266135 | 14.16577 | 69.41714 | 111.1973 | 0.04285315 | 0.04379845
2.5 | 0.7452 | 10133 |  |  |  | 14.8 | 9.2 | 983.34752 | 0.6516369445 | 14.14836 | 69.50256 | 145.7932 | 0.04402952 | 0.04502825
2.6 | 0.7648 | 11366 |  |  |  | 14.8 | 9.2 | 983.34752 | 0.659852039 | 14.14015 | 69.54294 | 163.4386 | 0.0445846 | 0.04560906
2.7 | 0.7839 | 12668 |  |  |  | 14.8 | 9.2 | 983.34752 | 0.666930022 | 14.13307 | 69.57777 | 182.0696 | 0.04506284 | 0.04610974
2.8 | 0.8038 | 13447 |  |  |  | 14.8 | 9.2 | 983.34752 | 0.6796371255 | 14.12036 | 69.64039 | 193.092 | 0.04592143 | 0.04700925
2.9 | 0.824 | 13503 |  |  |  | 14.8 | 9.2 | 983.34752 | 0.6993200495 | 14.10068 | 69.7376 | 193.6258 | 0.04725135 | 0.04840416
3 | 0.8443 | 14238 |  |  |  | 14.8 | 9.2 | 983.34752 | 0.712833427 | 14.08717 | 69.80449 | 203.9697 | 0.04816442 | 0.04936297
3.1 | 0.8645 | 15251 |  |  |  | 14.8 | 9.2 | 983.34752 | 0.7236798915 | 14.07632 | 69.85828 | 218.3134 | 0.04889729 | 0.05013322
3.2 | 0.8847 | 15959 |  |  |  | 14.8 | 9.2 | 983.34752 | 0.7373425735 | 14.06266 | 69.92615 | 228.2265 | 0.04982044 | 0.05110431
3.3 | 0.905 | 16592 |  |  |  | 14.8 | 9.2 | 983.34752 | 0.751797768 | 14.0482 | 69.9981 | 237.035 | 0.05079715 | 0.05213275
3.4 | 0.9648 | 18586 |  |  |  | 14.8 | 9.2 | 983.34752 | 0.793186169 | 14.00681 | 70.20494 | 264.7392 | 0.05359366 | 0.05508327
3.5 | 0.9857 | 18842 |  |  |  | 14.8 | 9.2 | 983.34752 | 0.811722393 | 13.98828 | 70.29797 | 268.0305 | 0.05484611 | 0.05640752
3.6 | 1.006 | 19611 |  |  |  | 14.8 | 9.2 | 983.34752 | 0.8249218315 | 13.97508 | 70.36437 | 278.7064 | 0.05573796 | 0.05735157
3.7 | 1.0265 | 20324 |  |  |  | 14.8 | 9.2 | 983.34752 | 0.838838346 | 13.96116 | 70.43451 | 288.5518 | 0.05667827 | 0.05834787
3.8 | 1.047 | 20849 |  |  |  | 14.8 | 9.2 | 983.34752 | 0.8544907585 | 13.94551 | 70.51356 | 295.6736 | 0.05773586 | 0.05946964
3.9 | 1.0673 | 21329 |  |  |  | 14.8 | 9.2 | 983.34752 | 0.8703586785 | 13.92964 | 70.59389 | 302.1366 | 0.05880802 | 0.06060814
4 | 1.0875 | 21887 |  |  |  | 14.8 | 9.2 | 983.34752 | 0.8854063855 | 13.91459 | 70.67023 | 309.7061 | 0.05982476 | 0.06168899
4.1 | 1.1081 | 22775 |  |  |  | 14.8 | 9.2 | 983.34752 | 0.8978070375 | 13.90219 | 70.73327 | 321.9843 | 0.06066264 | 0.06258059
4.2 | 1.1286 | 23398 |  |  |  | 14.8 | 9.2 | 983.34752 | 0.912554567 | 13.88745 | 70.80838 | 330.4411 | 0.06165909 | 0.06364196
4.3 | 1.1501 | 21511 |  |  |  | 14.8 | 9.2 | 983.34752 | 0.9514781815 | 13.84852 | 71.0074 | 302.9403 | 0.06428907 | 0.06644868
4.4 | 1.17 | 21410 |  |  |  | 14.8 | 9.2 | 983.34752 | 0.972310765 | 13.82769 | 71.11438 | 301.0643 | 0.06569667 | 0.06795413
4.5 | 1.1905 | 18942 |  |  |  | 14.8 | 9.2 | 983.34752 | 1.015599043 | 13.7844 | 71.3377 | 265.5258 | 0.06862156 | 0.07108959
4.6 | 1.211 | 20049 |  |  |  | 14.8 | 9.2 | 983.34752 | 1.025878 | 13.77412 | 71.39094 | 280.834 | 0.06931605125 | 0.07183553
4.7 | 1.2314 | 21438 |  |  |  | 14.8 | 9.2 | 983.34752 | 1.033452227 | 13.76655 | 71.43022 | 300.1251 | 0.06982785 | 0.07238561
4.8 | 1.2519 | 22650 |  |  |  | 14.8 | 9.2 | 983.34752 | 1.042761225 | 13.75724 | 71.47855 | 316.8783 | 0.07045684 | 0.07306204
4.9 | 1.2725 | 23568 |  |  |  | 14.8 | 9.2 | 983.34752 | 1.054884872 | 13.74512 | 71.5416 | 329.4307 | 0.071276 | 0.07394368
5 | 1.2933 | 24277 |  |  |  | 14.8 | 9.2 | 983.34752 | 1.069138 | 13.73086 | 71.61586 | 338.9891 | 0.07223908 | 0.0749812
5.1 | 1.3147 | 19198 |  |  |  | 14.8 | 9.2 | 983.34752 | 1.137435267 | 13.66256 | 71.97386 | 266.7357 | 0.07685373 | 0.07996759
5.2 | 1.3353 | 20807 |  |  |  | 14.8 | 9.2 | 983.34752 | 1.143179 | 13.65682 | 72.00413 | 288.9695 | 0.07724179 | 0.08038805
5.3 | 1.3559 | 22217 |  |  |  | 14.8 | 9.2 | 983.34752 | 1.150759 | 13.64924 | 72.04412 | 308.3805 | 0.07775401 | 0.08094329
5.4 | 1.3764 | 23618 |  |  |  | 14.8 | 9.2 | 983.34752 | 1.158323197 | 13.64168 | 72.08407 | 327.6452 | 0.07826508 | 0.0814976
5.5 | 1.397 | 24399 |  |  |  | 14.8 | 9.2 | 983.34752 | 1.171712 | 13.62829 | 72.15488 | 338.1476 | 0.07916972 | 0.08247954
5.6 | 1.4172 | 24935 |  |  |  | 14.8 | 9.2 | 983.34752 | 1.186963 | 13.61304 | 72.23572 | 345.1893 | 0.08020018 | 0.08359922
5.7 | 1.4579 | 25607 |  |  |  | 14.8 | 9.2 | 983.34752 | 1.221458 | 13.57854 | 72.41923 | 353.5939 | 0.08253093 | 0.08613641
5.8 | 1.4791 | 25809 |  |  |  | 14.8 | 9.2 | 983.34752 | 1.240793 | 13.55921 | 72.52249 | 355.8758 | 0.08383734 | 0.08756135
5.9 | 1.4997 | 26040 |  |  |  | 14.8 | 9.2 | 983.34752 | 1.25925966 | 13.54074034 | 72.6214 | 358.572 | 0.08508511 | 0.08892424
6 | 1.5204 | 26224 |  |  |  | 14.8 | 9.2 | 983.34752 | 1.278260696 | 13.52174 | 72.72345 | 360.599 | 0.08636897 | 0.09032847
6.1 | 1.541 | 26375 |  |  |  | 14.8 | 9.2 | 983.34752 | 1.297466 | 13.50253 | 72.82689 | 362.1602 | 0.08766665 | 0.09174984
6.2 | 1.5612 | 26433 |  |  |  | 14.8 | 9.2 | 983.34752 | 1.317131 | 13.48287 | 72.93311 | 362.428 | 0.08899533 | 0.09320726
6.3 | 1.5815 | 26614 |  |  |  | 14.8 | 9.2 | 983.34752 | 1.335759631 | 13.46424 | 73.03401 | 364.4055 | 0.09025403 | 0.09458987
6.4 | 1.6021 | 26735 |  |  |  | 14.8 | 9.2 | 983.34752 | 1.355242 | 13.44476 | 73.13985 | 365.5326 | 0.09157043 | 0.09603792
6.5 | 1.6228 | 26874 |  |  |  | 14.8 | 9.2 | 983.34752 | 1.374658921 | 13.42534 | 73.24563 | 366.9025 | 0.09288236 | 0.09748313
6.6 | 1.6442 | 26999 |  |  |  | 14.8 | 9.2 | 983.34752 | 1.394905 | 13.4051 | 73.35625 | 368.0532 | 0.09425032 | 0.0989923
6.7 | 1.6648 | 27122 |  |  |  | 14.8 | 9.2 | 983.34752 | 1.414369013 | 13.38563 | 73.46292 | 369.1931 | 0.09556547 | 0.1004454
6.8 | 1.6854 | 27238 |  |  |  | 14.8 | 9.2 | 983.34752 | 1.433897927 | 13.3661 | 73.57025 | 370.2312 | 0.096885 | 0.1019054
6.9 | 1.7059 | 27355 |  |  |  | 14.8 | 9.2 | 983.34752 | 1.453318 | 13.34668 | 73.6773 | 371.2813 | 0.09819714 | 0.1033593
7 | 1.7264 | 27472 |  |  |  | 14.8 | 9.2 | 983.34752 | 1.472737288 | 13.32726 | 73.78466 | 372.3267 | 0.09950928 | 0.1048154
7.1 | 1.747 | 27585 |  |  |  | 14.8 | 9.2 | 983.34752 | 1.492294 | 13.30771 | 73.89309 | 373.3096 | 0.1008307 | 0.1062839
7.2 | 1.7677 | 27696 |  |  |  | 14.8 | 9.2 | 983.34752 | 1.511968984 | 13.28803 | 74.0025 | 374.2576 | 0.1021601 | 0.1077635
7.3 | 1.7883 | 27810 |  |  |  | 14.8 | 9.2 | 983.34752 | 1.531516365 | 13.26848 | 74.11152 | 375.2453 | 0.1034808 | 0.1092356
7.4 | 1.8097 | 27921 |  |  |  | 14.8 | 9.2 | 983.34752 | 1.551891 | 13.24811 | 74.2255 | 376.1645 | 0.1048575 | 0.1107724
7.5 | 1.8305 | 28034 |  |  |  | 14.8 | 9.2 | 983.34752 | 1.571648061 | 13.22835 | 74.33636 | 377.1237 | 0.1061924 | 0.1122648
7.6 | 1.8512 | 28147 |  |  |  | 14.8 | 9.2 | 983.34752 | 1.591305 | 13.2087 | 74.44698 | 378.0811 | 0.1075206 | 0.1137518
7.7 | 1.8719 | 28260 |  |  |  | 14.8 | 9.2 | 983.34752 | 1.61096129 | 13.18903871 | 74.55794 | 379.0341 | 0.1088487 | 0.1152411
7.8 | 1.8926 | 28364 |  |  |  | 14.8 | 9.2 | 983.34752 | 1.630701006 | 13.1693 | 74.66969 | 379.8596 | 0.1101825 | 0.1167389
7.9 | 1.9132 | 28474 |  |  |  | 14.8 | 9.2 | 983.34752 | 1.650285321 | 13.14971 | 74.7809 | 380.7657 | 0.1115058 | 0.1182271
8 | 1.9338 | 28582 |  |  |  | 14.8 | 9.2 | 983.34752 | 1.669888103 | 13.13011 | 74.89255 | 381.6401 | 0.1128303 | 0.119719
8.1 | 1.9543 | 28687 |  |  |  | 14.8 | 9.2 | 983.34752 | 1.689419 | 13.11058 | 75.00411 | 382.4724 | 0.1141499 | 0.1212075
8.2 | 1.9755 | 28801 |  |  |  | 14.8 | 9.2 | 983.34752 | 1.709566 | 13.09043 | 75.11955 | 383.4022 | 0.1155112 | 0.1227454
8.3 | 1.9961 | 28905 |  |  |  | 14.8 | 9.2 | 983.34752 | 1.729206 | 13.07079 | 75.23242 | 384.2093 | 0.1168382 | 0.1242469
8.4 | 2.0167 | 29012 |  |  |  | 14.8 | 9.2 | 983.34752 | 1.748817698 | 13.05118 | 75.34547 | 385.053 | 0.1181634 | 0.1257485
8.5 | 2.0373 | 29121 |  |  |  | 14.8 | 9.2 | 983.34752 | 1.768411 | 13.03159 | 75.45876 | 385.9194 | 0.1194872 | 0.1272509
8.6 | 2.058 | 29231 |  |  |  | 14.8 | 9.2 | 983.34752 | 1.788096 | 13.0119 | 75.57291 | 386.792 | 0.1208173 | 0.1287625
8.7 | 2.0814 | 29346 |  |  |  | 14.8 | 9.2 | 983.34752 | 1.810433709 | 12.98957 | 75.70288 | 387.6471 | 0.1223266 | 0.1304807
8.8 | 2.1021 | 29445 |  |  |  | 14.8 | 9.2 | 983.34752 | 1.83022 | 12.96978 | 75.81836 | 388.3624 | 0.1236635 | 0.1320051
8.9 | 2.1228 | 29552 |  |  |  | 14.8 | 9.2 | 983.34752 | 1.849931608 | 12.95007 | 75.93377 | 389.1813 | 0.1249954 | 0.1335261
9 | 2.1442 | 29659 |  |  |  | 14.8 | 9.2 | 983.34752 | 1.870344 | 12.92966 | 76.05365 | 389.9747 | 0.1263746 | 0.1351036
9.1 | 2.1649 | 29766 |  |  |  | 14.8 | 9.2 | 983.34752 | 1.890055639 | 12.90994 | 76.16977 | 390.7849 | 0.1277065 | 0.1366293
9.2 | 2.1856 | 29875 |  |  |  | 14.8 | 9.2 | 983.34752 | 1.909749 | 12.89025 | 76.28614 | 391.6176 | 0.1290371 | 0.1381559
9.3 | 2.2062 | 29982 |  |  |  | 14.8 | 9.2 | 983.34752 | 1.929361203 | 12.87064 | 76.40239 | 392.4223 | 0.1303622 | 0.1396785
9.4 | 2.2268 | 30082 |  |  |  | 14.8 | 9.2 | 983.34752 | 1.949037853 | 12.85096 | 76.51937 | 393.1292 | 0.1316917 | 0.1412085
9.5 | 2.2677 | 30286 |  |  |  | 14.8 | 9.2 | 983.34752 | 1.988054219 | 12.81195 | 76.75239 | 394.5936 | 0.134328 | 0.1442492
9.6 | 2.2885 | 30388 |  |  |  | 14.8 | 9.2 | 983.34752 | 2.007912402 | 12.79209 | 76.87154 | 395.3088 | 0.1356698 | 0.1458004
9.7 | 2.3099 | 30490 |  |  |  | 14.8 | 9.2 | 983.34752 | 2.028370585 | 12.77163 | 76.99468 | 396.0014 | 0.1370521 | 0.1474009
9.8 | 2.3307 | 30594 |  |  |  | 14.8 | 9.2 | 983.34752 | 2.048210301 | 12.75179 | 77.11447 | 396.7349 | 0.1383926 | 0.1489556
9.9 | 2.3515 | 30695 |  |  |  | 14.8 | 9.2 | 983.34752 | 2.068078 | 12.73192 | 77.2348 | 397.4245 | 0.139735 | 0.1505148
10 | 2.3722 | 30793 |  |  |  | 14.8 | 9.2 | 983.34752 | 2.087873 | 12.71213 | 77.35507 | 398.0734 | 0.1410725 | 0.1520707
10.1 | 2.393 | 30888 |  |  |  | 14.8 | 9.2 | 983.34752 | 2.107795652 | 12.6922 | 77.4765 | 398.6757 | 0.1424186 | 0.1536392
10.2 | 2.4137 | 30989 |  |  |  | 14.8 | 9.2 | 983.34752 | 2.127563 | 12.67244 | 77.59735 | 399.3564 | 0.1437543 | 0.1551979
10.3 | 2.4344 | 31088 |  |  |  | 14.8 | 9.2 | 983.34752 | 2.147348952 | 12.65265 | 77.71869 | 400.0067 | 0.1450911 | 0.1567604
10.4 | 2.455 | 31186 |  |  |  | 14.8 | 9.2 | 983.34752 | 2.167044069 | 12.63296 | 77.83986 | 400.6431 | 0.1464219 | 0.1583182
10.5 | 2.4763 | 31285 |  |  |  | 14.8 | 9.2 | 983.34752 | 2.18743 | 12.61257 | 77.96567 | 401.2663 | 0.1477993 | 0.1599332
10.6 | 2.4971 | 31386 |  |  |  | 14.8 | 9.2 | 983.34752 | 2.207297369 | 12.5927 | 78.08868 | 401.9277 | 0.1491417 | 0.1615097
10.7 | 2.5178 | 31479 |  |  |  | 14.8 | 9.2 | 983.34752 | 2.227139 | 12.57286 | 78.21191 | 402.4834 | 0.1504823 | 0.1630866
10.8 | 2.5385 | 31574 |  |  |  | 14.8 | 9.2 | 983.34752 | 2.246961471 | 12.55304 | 78.33542 | 403.0616 | 0.1518217 | 0.1646644
10.9 | 2.5592 | 31672 |  |  |  | 14.8 | 9.2 | 983.34752 | 2.266756588 | 12.53324 | 78.45914 | 403.6751 | 0.1531592 | 0.1662426
11 | 2.5799 | 31770 |  |  |  | 14.8 | 9.2 | 983.34752 | 2.286551705 | 12.51345 | 78.58326 | 404.2846 | 0.1544967 | 0.1678233
11.1 | 2.6006 | 31865 |  |  |  | 14.8 | 9.2 | 983.34752 | 2.306375 | 12.49363 | 78.70794 | 404.8512 | 0.1558361 | 0.1694086
11.2 | 2.6213 | 31964 |  |  |  | 14.8 | 9.2 | 983.34752 | 2.326160406 | 12.47384 | 78.83279 | 405.4658 | 0.157173 | 0.1709936
11.3 | 2.6426 | 32064 |  |  |  | 14.8 | 9.2 | 983.34752 | 2.346537056 | 12.45346 | 78.96177 | 406.0699 | 0.1585498 | 0.1726284
11.4 | 2.6633 | 32161 |  |  |  | 14.8 | 9.2 | 983.34752 | 2.366341 | 12.43366 | 79.08754 | 406.6506 | 0.1598879 | 0.17422
11.5 | 2.6839 | 32257 |  |  |  | 14.8 | 9.2 | 983.34752 | 2.386055 | 12.41395 | 79.21314 | 407.2178 | 0.1612199 | 0.1758067
11.6 | 2.7044 | 32352 |  |  |  | 14.8 | 9.2 | 983.34752 | 2.405677808 | 12.39432 | 79.33855 | 407.7715 | 0.1625458 | 0.1773887
11.7 | 2.725 | 32455 |  |  |  | 14.8 | 9.2 | 983.34752 | 2.425327 | 12.37467 | 79.46452 | 408.4212 | 0.1638734 | 0.1789753
11.8 | 2.7456 | 32552 |  |  |  | 14.8 | 9.2 | 983.34752 | 2.445031108 | 12.35497 | 79.59126 | 408.9896 | 0.1652048 | 0.1805689
11.9 | 2.7662 | 32650 |  |  |  | 14.8 | 9.2 | 983.34752 | 2.464726225 | 12.33527 | 79.71834 | 409.567 | 0.1665356 | 0.1821642
12 | 2.7869 | 32743 |  |  |  | 14.8 | 9.2 | 983.34752 | 2.484568 | 12.31543 | 79.84677 | 410.0729 | 0.1678762 | 0.183774
12.1 | 2.8083 | 32846 |  |  |  | 14.8 | 9.2 | 983.34752 | 2.505016459 | 12.29498 | 79.97957 | 410.6799 | 0.1692579 | 0.1854358
12.2 | 2.8292 | 32941 |  |  |  | 14.8 | 9.2 | 983.34752 | 2.525039 | 12.27496 | 80.11003 | 411.1969 | 0.1706108 | 0.1870657
12.3 | 2.85 | 33044 |  |  |  | 14.8 | 9.2 | 983.34752 | 2.544888226 | 12.25511 | 80.23978 | 411.8157 | 0.1719519 | 0.188684
12.4 | 2.8707 | 33142 |  |  |  | 14.8 | 9.2 | 983.34752 | 2.564683343 | 12.23532 | 80.3696 | 412.3698 | 0.1732894 | 0.1903006
12.5 | 2.8915 | 33241 |  |  |  | 14.8 | 9.2 | 983.34752 | 2.584569 | 12.21543 | 80.50044 | 412.9294 | 0.1746331 | 0.1919272
12.6 | 2.9122 | 33335 |  |  |  | 14.8 | 9.2 | 983.34752 | 2.604401 | 12.1956 | 80.63134 | 413.4248 | 0.1759731 | 0.1935521
12.7 | 2.9329 | 33432 |  |  |  | 14.8 | 9.2 | 983.34752 | 2.624205628 | 12.17579 | 80.76249 | 413.9545 | 0.1773112 | 0.1951773
12.8 | 2.9536 | 33530 |  |  |  | 14.8 | 9.2 | 983.34752 | 2.644000745 | 12.156 | 80.89401 | 414.493 | 0.1786487 | 0.1968044
12.9 | 2.9749 | 33628 |  |  |  | 14.8 | 9.2 | 983.34752 | 2.664395862 | 12.1356 | 81.02996 | 415.007 | 0.1800267 | 0.1984836
13 | 2.9956 | 33728 |  |  |  | 14.8 | 9.2 | 983.34752 | 2.684172512 | 12.11583 | 81.16223 | 415.5628 | 0.181363 | 0.2001145
13.1 | 3.0163 | 33823 |  |  |  | 14.8 | 9.2 | 983.34752 | 2.703995 | 12.096 | 81.29523 | 416.0515 | 0.1827024 | 0.201752
13.2 | 3.037 | 33915 |  |  |  | 14.8 | 9.2 | 983.34752 | 2.723846 | 12.07615 | 81.42886 | 416.4985 | 0.1840436 | 0.2033944
13.3 | 3.0577 | 34011 |  |  |  | 14.8 | 9.2 | 983.34752 | 2.743659 | 12.05634 | 81.56269 | 416.9922 | 0.1853824 | 0.2050365
13.4 | 3.0785 | 34110 |  |  |  | 14.8 | 9.2 | 983.34752 | 2.763545315 | 12.03645 | 81.69744 | 417.5161 | 0.186726 | 0.2066872
13.5 | 3.0993 | 34204 |  |  |  | 14.8 | 9.2 | 983.34752 | 2.783477366 | 12.01652 | 81.83295 | 417.9734 | 0.188072795 | 0.2083446
13.6 | 3.1199 | 34304 |  |  |  | 14.8 | 9.2 | 983.34752 | 2.803154016 | 11.99685 | 81.96717 | 418.509 | 0.1894023 | 0.2099834
13.7 | 3.1413 | 34400 |  |  |  | 14.8 | 9.2 | 983.34752 | 2.8236676 | 11.9763324 | 82.10757 | 418.9626 | 0.1907884 | 0.2116948
13.8 | 3.162 | 34498 |  |  |  | 14.8 | 9.2 | 983.34752 | 2.843462717 | 11.95654 | 82.2435 | 419.4617 | 0.1921259 | 0.213349
13.9 | 3.203 | 34687 |  |  |  | 14.8 | 9.2 | 983.34752 | 2.882718 | 11.91728 | 82.51441 | 420.3751 | 0.1947782 | 0.2166375
14 | 3.2236 | 34787 |  |  |  | 14.8 | 9.2 | 983.34752 | 2.902394 | 11.89761 | 82.65087 | 420.8909 | 0.1961077 | 0.21829
14.1 | 3.2441 | 34888 |  |  |  | 14.8 | 9.2 | 983.34752 | 2.921961652 | 11.87804 | 82.78703 | 421.4187 | 0.1974298 | 0.219936
14.2 | 3.2648 | 34987 |  |  |  | 14.8 | 9.2 | 983.34752 | 2.941748 | 11.85825 | 82.92516 | 421.9105 | 0.1987667 | 0.2216031
14.3 | 3.2856 | 35081 |  |  |  | 14.8 | 9.2 | 983.34752 | 2.96168 | 11.83832 | 83.06478 | 422.333 | 0.2001135 | 0.2232854
14.4 | 3.307 | 35185 |  |  |  | 14.8 | 9.2 | 983.34752 | 2.982119 | 11.81788 | 83.20845 | 422.8537 | 0.2014945 | 0.2250135
14.5 | 3.3278 | 35280 |  |  |  | 14.8 | 9.2 | 983.34752 | 3.00204212 | 11.79795788 | 83.34896 | 423.2806 | 0.2028407 | 0.2267007
14.6 | 3.3486 | 35376 |  |  |  | 14.8 | 9.2 | 983.34752 | 3.021955704 | 11.77804 | 83.48988 | 423.716 | 0.2041862 | 0.22839
14.7 | 3.3692 | 35470 |  |  |  | 14.8 | 9.2 | 983.34752 | 3.041687755 | 11.75831 | 83.62999 | 424.1302 | 0.2055194 | 0.2300668
14.8 | 3.3899 | 35567 |  |  |  | 14.8 | 9.2 | 983.34752 | 3.061492 | 11.73851 | 83.77108 | 424.5737 | 0.2068576 | 0.2317525
14.9 | 3.4106 | 35659 |  |  |  | 14.8 | 9.2 | 983.34752 | 3.081343 | 11.71866 | 83.91298 | 424.9521 | 0.2081988 | 0.233445
15 | 3.4312 | 35754 |  |  |  | 14.8 | 9.2 | 983.34752 | 3.101065441 | 11.69893 | 84.05445 | 425.3671 | 0.2095314 | 0.2351294
15.1 | 3.4519 | 35848 |  |  |  | 14.8 | 9.2 | 983.34752 | 3.120897492 | 11.6791 | 84.19718 | 425.7625 | 0.2108715 | 0.236826
15.2 | 3.4932 | 36036 |  |  |  | 14.8 | 9.2 | 983.34752 | 3.160461594 | 11.63954 | 84.48338 | 426.5454 | 0.2135447 | 0.2402194
15.3 | 3.5139 | 36135 |  |  |  | 14.8 | 9.2 | 983.34752 | 3.180247 | 11.61975 | 84.62723 | 426.9902 | 0.2148816 | 0.2419207
15.4 | 3.5347 | 36233 |  |  |  | 14.8 | 9.2 | 983.34752 | 3.200143 | 11.59986 | 84.77238 | 427.4152 | 0.2162259 | 0.2436344
15.5 | 3.5555 | 36329 |  |  |  | 14.8 | 9.2 | 983.34752 | 3.220056 | 11.57994 | 84.91816 | 427.8119 | 0.2175714 | 0.2453526
15.6 | 3.5763 | 36426 |  |  |  | 14.8 | 9.2 | 983.34752 | 3.239960529 | 11.56004 | 85.06437 | 428.2169 | 0.2189163 | 0.2470729
15.7 | 3.597 | 36525 |  |  |  | 14.8 | 9.2 | 983.34752 | 3.259746 | 11.54025 | 85.21022 | 428.6458 | 0.2202531 | 0.2487859
15.8 | 3.6178 | 36618 |  |  |  | 14.8 | 9.2 | 983.34752 | 3.279687697 | 11.52031 | 85.35771 | 428.9946 | 0.2216005 | 0.2505154
15.9 | 3.6393 | 36718 |  |  |  | 14.8 | 9.2 | 983.34752 | 3.300264347 | 11.49974 | 85.51045 | 429.3978 | 0.2229908 | 0.2523031
16 | 3.66 | 36815 |  |  |  | 14.8 | 9.2 | 983.34752 | 3.320069 | 11.47993 | 85.65796 | 429.7908 | 0.224329 | 0.2540268
16.1 | 3.6806 | 36907 |  |  |  | 14.8 | 9.2 | 983.34752 | 3.339819 | 11.46018 | 85.80559 | 430.1235 | 0.2256635 | 0.2557487
16.2 | 3.7013 | 37000 |  |  |  | 14.8 | 9.2 | 983.34752 | 3.3596605 | 11.4403395 | 85.9544 | 430.4608 | 0.2270041 | 0.2574815
16.3 | 3.7219 | 37095 |  |  |  | 14.8 | 9.2 | 983.34752 | 3.379383 | 11.42062 | 86.10284 | 430.822 | 0.2283367 | 0.259207
16.4 | 3.7425 | 37187 |  |  |  | 14.8 | 9.2 | 983.34752 | 3.399134 | 11.40087 | 86.252 | 431.1436 | 0.2296712 | 0.2609378
16.5 | 3.7632 | 37283 |  |  |  | 14.8 | 9.2 | 983.34752 | 3.418947 | 11.38105 | 86.40216 | 431.5054 | 0.23101 | 0.2626773
16.6 | 3.7839 | 37382 |  |  |  | 14.8 | 9.2 | 983.34752 | 3.438733303 | 11.36127 | 86.55263 | 431.8991 | 0.2323468 | 0.2644173
16.7 | 3.8053 | 37483 |  |  |  | 14.8 | 9.2 | 983.34752 | 3.459201 | 11.3408 | 86.70884 | 432.2858 | 0.2337298 | 0.2662204
16.8 | 3.826 | 37578 |  |  |  | 14.8 | 9.2 | 983.34752 | 3.479023537 | 11.32098 | 86.86066 | 432.6239 | 0.2350692 | 0.2679699
16.9 | 3.8468 | 37675 |  |  |  | 14.8 | 9.2 | 983.34752 | 3.498928 | 11.30107 | 87.01365 | 432.9781 | 0.236414 | 0.2697296
17 | 3.8675 | 37768 |  |  |  | 14.8 | 9.2 | 983.34752 | 3.518769172 | 11.28123 | 87.16669 | 433.2848 | 0.2377547 | 0.2714868
17.1 | 3.8881 | 37861 |  |  |  | 14.8 | 9.2 | 983.34752 | 3.53851 | 11.26149 | 87.31949 | 433.5916 | 0.2390885 | 0.2732383
17.2 | 3.9087 | 37956 |  |  |  | 14.8 | 9.2 | 983.34752 | 3.558233274 | 11.24177 | 87.47269 | 433.9183 | 0.2404212 | 0.2749912
17.3 | 3.9294 | 38052 |  |  |  | 14.8 | 9.2 | 983.34752 | 3.578046858 | 11.22195 | 87.62713 | 434.2491 | 0.2417599 | 0.2767552
17.4 | 3.95 | 38141 |  |  |  | 14.8 | 9.2 | 983.34752 | 3.597825 | 11.20217 | 87.78184 | 434.4976 | 0.2430963 | 0.2785192
17.5 | 3.9713 | 38243 |  |  |  | 14.8 | 9.2 | 983.34752 | 3.618183 | 11.18182 | 87.94166 | 434.8678 | 0.2444718 | 0.2803382
17.6 | 3.9919 | 38330 |  |  |  | 14.8 | 9.2 | 983.34752 | 3.637979945 | 11.16202 | 88.09763 | 435.0855 | 0.2458095 | 0.2821102
17.7 | 4.0125 | 38428 |  |  |  | 14.8 | 9.2 | 983.34752 | 3.657675062 | 11.14232 | 88.25335 | 435.4282 | 0.2471402 | 0.2838763
17.8 | 4.0331 | 38524 |  |  |  | 14.8 | 9.2 | 983.34752 | 3.677388646 | 11.12261 | 88.40977 | 435.7437 | 0.2484722 | 0.2856471
17.9 | 4.0539 | 38618 |  |  |  | 14.8 | 9.2 | 983.34752 | 3.697320697 | 11.10268 | 88.56849 | 436.0242 | 0.249819 | 0.2874407
18 | 4.0746 | 38710 |  |  |  | 14.8 | 9.2 | 983.34752 | 3.717171215 | 11.08283 | 88.72712 | 436.2815 | 0.2511602 | 0.2892302
18.1 | 4.0953 | 38805 |  |  |  | 14.8 | 9.2 | 983.34752 | 3.736994 | 11.06301 | 88.88611 | 436.5699 | 0.2524996 | 0.2910204
18.2 | 4.116 | 38887 |  |  |  | 14.8 | 9.2 | 983.34752 | 3.756937 | 11.04306 | 89.04663 | 436.7038 | 0.2538471 | 0.2928247
18.3 | 4.1375 | 38981 |  |  |  | 14.8 | 9.2 | 983.34752 | 3.777569 | 11.02243 | 89.21331 | 436.9415 | 0.2552411 | 0.2946948
18.4 | 4.1582 | 39100 |  |  |  | 14.8 | 9.2 | 983.34752 | 3.79717015 | 11.00282985 | 89.37224 | 437.496 | 0.2565656 | 0.2964747
18.5 | 4.1789 | 39205 |  |  |  | 14.8 | 9.2 | 983.34752 | 3.816901 | 10.9831 | 89.53279 | 437.8843 | 0.2578987 | 0.2982695
18.6 | 4.1996 | 39299 |  |  |  | 14.8 | 9.2 | 983.34752 | 3.836733 | 10.96327 | 89.69475 | 438.1416 | 0.2592387 | 0.3000768
18.7 | 4.2201 | 39399 |  |  |  | 14.8 | 9.2 | 983.34752 | 3.856309 | 10.94369 | 89.8552 | 438.4721 | 0.2605614 | 0.3018641
18.8 | 4.2407 | 39496 |  |  |  | 14.8 | 9.2 | 983.34752 | 3.876013684 | 10.92399 | 90.01728 | 438.7602 | 0.2618928 | 0.3036662
18.9 | 4.2614 | 39599 |  |  |  | 14.8 | 9.2 | 983.34752 | 3.895763 | 10.90424 | 90.18031 | 439.1092 | 0.2632272 | 0.3054757
19 | 4.2821 | 39693 |  |  |  | 14.8 | 9.2 | 983.34752 | 3.915595 | 10.88441 | 90.34463 | 439.351 | 0.2645672 | 0.3072961
19.1 | 4.3036 | 39796 |  |  |  | 14.8 | 9.2 | 983.34752 | 3.936143634 | 10.86386 | 90.51551 | 439.6594 | 0.2659557 | 0.3091858
19.2 | 4.3244 | 39893 |  |  |  | 14.8 | 9.2 | 983.34752 | 3.956048 | 10.84395 | 90.68166 | 439.9236 | 0.2673005 | 0.3110197
19.3 | 4.3451 | 39994 |  |  |  | 14.8 | 9.2 | 983.34752 | 3.975815401 | 10.82418 | 90.84726 | 440.2334 | 0.2686362 | 0.3128442
19.4 | 4.3658 | 40092 |  |  |  | 14.8 | 9.2 | 983.34752 | 3.995610518 | 10.80439 | 91.01371 | 440.5051 | 0.2699737 | 0.3146747
19.5 | 4.3864 | 40189 |  |  |  | 14.8 | 9.2 | 983.34752 | 4.015315 | 10.78469 | 91.17999 | 440.7656 | 0.2713051 | 0.3165001
19.6 | 4.4071 | 40281 |  |  |  | 14.8 | 9.2 | 983.34752 | 4.035165 | 10.76483 | 91.34813 | 440.9614 | 0.2726463 | 0.3183424
19.7 | 4.4277 | 40378 |  |  |  | 14.8 | 9.2 | 983.34752 | 4.054869737 | 10.74513 | 91.51564 | 441.2142 | 0.2739777 | 0.3201745
19.8 | 4.4483 | 40478 |  |  |  | 14.8 | 9.2 | 983.34752 | 4.074546387 | 10.72545 | 91.68354 | 441.4969 | 0.2753072 | 0.3220074
19.9 | 4.4695 | 40578 |  |  |  | 14.8 | 9.2 | 983.34752 | 4.094823037 | 10.70518 | 91.85719 | 441.7509 | 0.2766772 | 0.3238997
20 | 4.4902 | 40675 |  |  |  | 14.8 | 9.2 | 983.34752 | 4.114627 | 10.68537 | 92.02744 | 441.9877 | 0.2780154 | 0.3257514
20.1 | 4.5109 | 40766 |  |  |  | 14.8 | 9.2 | 983.34752 | 4.134487139 | 10.66551 | 92.1988 | 442.1532 | 0.2793572 | 0.3276117
20.2 | 4.5316 | 40865 |  |  |  | 14.8 | 9.2 | 983.34752 | 4.154273 | 10.64573 | 92.37016 | 442.4048 | 0.2806941 | 0.3294686
20.3 | 4.5523 | 40962 |  |  |  | 14.8 | 9.2 | 983.34752 | 4.174077373 | 10.62592 | 92.54232 | 442.6299 | 0.2820323 | 0.3313306
20.4 | 4.5729 | 41061 |  |  |  | 14.8 | 9.2 | 983.34752 | 4.193763 | 10.60624 | 92.71408 | 442.8777 | 0.2833624 | 0.333185
20.5 | 4.5936 | 41154 |  |  |  | 14.8 | 9.2 | 983.34752 | 4.213604541 | 10.5864 | 92.88785 | 443.0504 | 0.284703 | 0.3350575
20.6 | 4.6142 | 41252 |  |  |  | 14.8 | 9.2 | 983.34752 | 4.233299658 | 10.5667 | 93.06098 | 443.2792 | 0.2860338 | 0.3369196
20.7 | 4.6356 | 41348 |  |  |  | 14.8 | 9.2 | 983.34752 | 4.253813242 | 10.54619 | 93.242 | 443.4482 | 0.2874198 | 0.3388628
20.8 | 4.6563 | 41447 |  |  |  | 14.8 | 9.2 | 983.34752 | 4.273599 | 10.5264 | 93.41726 | 443.676 | 0.2887567 | 0.3407407
20.9 | 4.6769 | 41546 |  |  |  | 14.8 | 9.2 | 983.34752 | 4.293285009 | 10.50671 | 93.59229 | 443.9041 | 0.2900868 | 0.3426126
21 | 4.6974 | 41643 |  |  |  | 14.8 | 9.2 | 983.34752 | 4.312889 | 10.48711 | 93.76725 | 444.1103 | 0.2914114 | 0.3444802
21.1 | 4.7181 | 41735 |  |  |  | 14.8 | 9.2 | 983.34752 | 4.33274 | 10.46726 | 93.94507 | 444.2489 | 0.2927527 | 0.3463749
21.2 | 4.7387 | 41833 |  |  |  | 14.8 | 9.2 | 983.34752 | 4.352435 | 10.44757 | 94.12217 | 444.4543 | 0.2940834 | 0.3482582
21.3 | 4.7593 | 41931 |  |  |  | 14.8 | 9.2 | 983.34752 | 4.37213 | 10.42787 | 94.29994 | 444.6556 | 0.2954142 | 0.3501452
21.4 | 4.78 | 42031 |  |  |  | 14.8 | 9.2 | 983.34752 | 4.391907 | 10.40809 | 94.47912 | 444.8708 | 0.2967505 | 0.3520435
21.5 | 4.8014 | 42137 |  |  |  | 14.8 | 9.2 | 983.34752 | 4.412328 | 10.38767 | 94.66486 | 445.1176 | 0.2981303 | 0.3540075
21.6 | 4.8221 | 42240 |  |  |  | 14.8 | 9.2 | 983.34752 | 4.43207696 | 10.36792304 | 94.84518 | 445.3574 | 0.2994647 | 0.3559105
21.7 | 4.8429 | 42339 |  |  |  | 14.8 | 9.2 | 983.34752 | 4.451963 | 10.34804 | 95.02744 | 445.545 | 0.3008083 | 0.3578303
21.8 | 4.8637 | 42443 |  |  |  | 14.8 | 9.2 | 983.34752 | 4.471803 | 10.3282 | 95.20998 | 445.7831 | 0.3021488 | 0.3597494
21.9 | 4.8843 | 42548 |  |  |  | 14.8 | 9.2 | 983.34752 | 4.491433042 | 10.30857 | 95.39129 | 446.0365 | 0.3034752 | 0.3616519
22 | 4.905 | 42653 |  |  |  | 14.8 | 9.2 | 983.34752 | 4.511164 | 10.28884 | 95.57422 | 446.2814 | 0.3048083 | 0.3635677
22.1 | 4.9256 | 42749 |  |  |  | 14.8 | 9.2 | 983.34752 | 4.530877 | 10.26912 | 95.75769 | 446.4289 | 0.3061403 | 0.3654856
22.2 | 4.9463 | 42850 |  |  |  | 14.8 | 9.2 | 983.34752 | 4.550644525 | 10.24936 | 95.94238 | 446.6223 | 0.307476 | 0.3674124
22.3 | 4.9676 | 42950 |  |  |  | 14.8 | 9.2 | 983.34752 | 4.571021175 | 10.22898 | 96.1335 | 446.7745 | 0.3088528 | 0.3694024
22.4 | 4.9882 | 43056 |  |  |  | 14.8 | 9.2 | 983.34752 | 4.590642424 | 10.20936 | 96.31826 | 447.0181 | 0.3101785 | 0.3713225
22.5 | 5.0088 | 43157 |  |  |  | 14.8 | 9.2 | 983.34752 | 4.61031 | 10.18969 | 96.50416 | 447.2035 | 0.3115074 | 0.3732507
22.6 | 5.0294 | 43255 |  |  |  | 14.8 | 9.2 | 983.34752 | 4.630005 | 10.17 | 96.69105 | 447.3527 | 0.3128382 | 0.3751855
22.7 | 5.0501 | 43361 |  |  |  | 14.8 | 9.2 | 983.34752 | 4.649726 | 10.15027 | 96.87892 | 447.5793 | 0.3141707 | 0.3771265
22.8 | 5.0708 | 43465 |  |  |  | 14.8 | 9.2 | 983.34752 | 4.669466 | 10.13053 | 97.06769 | 447.7803 | 0.3155045 | 0.3790731
22.9 | 5.0915 | 43570 |  |  |  | 14.8 | 9.2 | 983.34752 | 4.689196405 | 10.1108 | 97.25711 | 447.9878 | 0.3168376 | 0.3810227
23 | 5.1121 | 43667 |  |  |  | 14.8 | 9.2 | 983.34752 | 4.708901 | 10.0911 | 97.44702 | 448.1102 | 0.318169 | 0.3829734
23.1 | 5.1329 | 43769 |  |  |  | 14.8 | 9.2 | 983.34752 | 4.728759 | 10.07124 | 97.63916 | 448.273 | 0.3195107 | 0.3849432
23.2 | 5.1542 | 43876 |  |  |  | 14.8 | 9.2 | 983.34752 | 4.749070954 | 10.05093 | 97.83648 | 448.4626 | 0.3208832 | 0.3869621
23.3 | 5.1749 | 43964 |  |  |  | 14.8 | 9.2 | 983.34752 | 4.768958406 | 10.03104 | 98.03045 | 448.4729 | 0.3222269 | 0.3889427
23.4 | 5.1956 | 44055 |  |  |  | 14.8 | 9.2 | 983.34752 | 4.788818 | 10.01118 | 98.22492 | 448.5114 | 0.3235688 | 0.3909245
23.5 | 5.2162 | 44149 |  |  |  | 14.8 | 9.2 | 983.34752 | 4.80855 | 9.99145 | 98.4189 | 448.5825 | 0.324902 | 0.3928975
23.6 | 5.2368 | 44255 |  |  |  | 14.8 | 9.2 | 983.34752 | 4.828171 | 9.971829 | 98.61256 | 448.7765 | 0.3262278 | 0.3948632
23.7 | 5.2575 | 44359 |  |  |  | 14.8 | 9.2 | 983.34752 | 4.847911 | 9.952089 | 98.80815 | 448.9407 | 0.3275616 | 0.3968447
23.8 | 5.2782 | 44464 |  |  |  | 14.8 | 9.2 | 983.34752 | 4.867641656 | 9.932358344 | 99.00443 | 449.1112 | 0.3288947 | 0.3988292
23.9 | 5.299 | 44567 |  |  |  | 14.8 | 9.2 | 983.34752 | 4.887491 | 9.912509 | 99.20268 | 449.252 | 0.3302359 | 0.4008296
24 | 5.3203 | 44670 |  |  |  | 14.8 | 9.2 | 983.34752 | 4.907839555 | 9.892160445 | 99.40675 | 449.3659 | 0.3316108 | 0.4028846
24.1 | 5.341 | 44773 |  |  |  | 14.8 | 9.2 | 983.34752 | 4.927589 | 9.872411 | 99.60561 | 449.5028 | 0.3329452 | 0.404883
24.2 | 5.3616 | 44884 |  |  |  | 14.8 | 9.2 | 983.34752 | 4.947163586 | 9.852836414 | 99.8035 | 449.7237 | 0.3342678 | 0.4068678
24.3 | 5.3824 | 44991 |  |  |  | 14.8 | 9.2 | 983.34752 | 4.966976 | 9.833024 | 100.0046 | 449.8894 | 0.3356065 | 0.4088806
24.4 | 5.4317 | 45257 |  |  |  | 14.8 | 9.2 | 983.34752 | 5.013819 | 9.786181 | 100.4833 | 450.3933 | 0.3387716 | 0.4136559
24.5 | 5.4523 | 45363 |  |  |  | 14.8 | 9.2 | 983.34752 | 5.033441 | 9.766559 | 100.6852 | 450.5431 | 0.3400973 | 0.415663
24.6 | 5.4737 | 45469 |  |  |  | 14.8 | 9.2 | 983.34752 | 5.053862 | 9.746138 | 100.8961 | 450.6516 | 0.3414772 | 0.4177561
24.7 | 5.4944 | 45579 |  |  |  | 14.8 | 9.2 | 983.34752 | 5.073546 | 9.726454 | 101.1003 | 450.8295 | 0.3428072 | 0.4197778
24.8 | 5.5152 | 45685 |  |  |  | 14.8 | 9.2 | 983.34752 | 5.093368 | 9.706632 | 101.3068 | 450.9571 | 0.3441465 | 0.4218178
24.9 | 5.5359 | 45787 |  |  |  | 14.8 | 9.2 | 983.34752 | 5.113126 | 9.686874 | 101.5134 | 451.0439 | 0.3454815 | 0.4238554
25 | 5.5567 | 45893 |  |  |  | 14.8 | 9.2 | 983.34752 | 5.132947 | 9.667053 | 101.7215 | 451.163 | 0.3468207 | 0.4259037
25.1 | 5.5774 | 46000 |  |  |  | 14.8 | 9.2 | 983.34752 | 5.152659 | 9.647341 | 101.9294 | 451.2928 | 0.3481526 | 0.4279448
25.2 | 5.5981 | 46107 |  |  |  | 14.8 | 9.2 | 983.34752 | 5.172371 | 9.627629 | 102.1381 | 451.4183 | 0.3494845 | 0.4299902
25.3 | 5.6189 | 46207 |  |  |  | 14.8 | 9.2 | 983.34752 | 5.192248 | 9.607752 | 102.3494 | 451.4634 | 0.3508275 | 0.4320569
25.4 | 5.6402 | 46320 |  |  |  | 14.8 | 9.2 | 983.34752 | 5.21250428 | 9.58749572 | 102.5656 | 451.6133 | 0.3521962 | 0.4341675
25.5 | 5.6609 | 46423 |  |  |  | 14.8 | 9.2 | 983.34752 | 5.232253 | 9.567747 | 102.7773 | 451.6852 | 0.3535306 | 0.4362295
25.6 | 5.6816 | 46531 |  |  |  | 14.8 | 9.2 | 983.34752 | 5.251956 | 9.548044 | 102.9894 | 451.8037 | 0.3548619 | 0.4382909
25.7 | 5.7021 | 46639 |  |  |  | 14.8 | 9.2 | 983.34752 | 5.271459 | 9.528541 | 103.2002 | 451.9273 | 0.3561796 | 0.4403355
25.8 | 5.7227 | 46751 |  |  |  | 14.8 | 9.2 | 983.34752 | 5.291025 | 9.508975 | 103.4126 | 452.0824 | 0.3575017 | 0.4423911
25.9 | 5.7434 | 46856 |  |  |  | 14.8 | 9.2 | 983.34752 | 5.310755124 | 9.489244876 | 103.6276 | 452.1576 | 0.3588348 | 0.4444681
26 | 5.764 | 46968 |  |  |  | 14.8 | 9.2 | 983.34752 | 5.330320972 | 9.469679028 | 103.8417 | 452.3039 | 0.3601568 | 0.4465322
26.1 | 5.7847 | 47084 |  |  |  | 14.8 | 9.2 | 983.34752 | 5.349949886 | 9.450050114 | 104.0574 | 452.4811 | 0.3614831 | 0.4486071
26.2 | 5.8061 | 47200 |  |  |  | 14.8 | 9.2 | 983.34752 | 5.3702788 | 9.4297212 | 104.2817 | 452.6201 | 0.3628567 | 0.4507606
26.3 | 5.8269 | 47315 |  |  |  | 14.8 | 9.2 | 983.34752 | 5.390017 | 9.409983 | 104.5005 | 452.7731 | 0.3641903 | 0.452856
26.4 | 5.8477 | 47431 |  |  |  | 14.8 | 9.2 | 983.34752 | 5.409746 | 9.390254 | 104.72 | 452.9316 | 0.3655234 | 0.4549548
26.5 | 5.8684 | 47544 |  |  |  | 14.8 | 9.2 | 983.34752 | 5.429402476 | 9.370597524 | 104.9397 | 453.0603 | 0.3668515 | 0.4570503
26.6 | 5.889 | 47663 |  |  |  | 14.8 | 9.2 | 983.34752 | 5.448904 | 9.351096 | 105.1585 | 453.249 | 0.3681692 | 0.4591336
26.7 | 5.9097 | 47784 |  |  |  | 14.8 | 9.2 | 983.34752 | 5.468486436 | 9.331513564 | 105.3792 | 453.4481 | 0.3694923 | 0.46123
26.8 | 5.9303 | 47903 |  |  |  | 14.8 | 9.2 | 983.34752 | 5.487988 | 9.312012 | 105.5999 | 453.6273 | 0.37081 | 0.463322
26.9 | 5.951 | 48015 |  |  |  | 14.8 | 9.2 | 983.34752 | 5.507653 | 9.292347 | 105.8234 | 453.7277 | 0.3721387 | 0.4654361
27 | 5.9723 | 48134 |  |  |  | 14.8 | 9.2 | 983.34752 | 5.527854711 | 9.272145289 | 106.0539 | 453.8634 | 0.3735037 | 0.4676124
27.1 | 5.993 | 48250 |  |  |  | 14.8 | 9.2 | 983.34752 | 5.547483625 | 9.252516375 | 106.2789 | 453.994 | 0.37483 | 0.4697316
27.2 | 6.0136 | 48364 |  |  |  | 14.8 | 9.2 | 983.34752 | 5.567031006 | 9.232968994 | 106.5039 | 454.1053 | 0.3761507 | 0.4718465
27.3 | 6.0343 | 48481 |  |  |  | 14.8 | 9.2 | 983.34752 | 5.586651 | 9.213349 | 106.7307 | 454.2366 | 0.3774764 | 0.4739737
27.4 | 6.055 | 48599 |  |  |  | 14.8 | 9.2 | 983.34752 | 5.606261 | 9.193739 | 106.9584 | 454.373 | 0.3788014 | 0.4761045
27.5 | 6.0758 | 48718 |  |  |  | 14.8 | 9.2 | 983.34752 | 5.625962347 | 9.174037653 | 107.1881 | 454.5095 | 0.3801326 | 0.4782497
27.6 | 6.0964 | 48842 |  |  |  | 14.8 | 9.2 | 983.34752 | 5.645417393 | 9.154582607 | 107.4159 | 454.7 | 0.3814471 | 0.4803726
27.7 | 6.1172 | 48964 |  |  |  | 14.8 | 9.2 | 983.34752 | 5.665090906 | 9.134909094 | 107.6472 | 454.8562 | 0.3827764 | 0.4825239
27.8 | 6.1385 | 49083 |  |  |  | 14.8 | 9.2 | 983.34752 | 5.685292 | 9.114708 | 107.8858 | 454.9533 | 0.3841414 | 0.4847378
27.9 | 6.1593 | 49206 |  |  |  | 14.8 | 9.2 | 983.34752 | 5.704956399 | 9.095043601 | 108.1191 | 455.1094 | 0.38547 | 0.4868976
28 | 6.18 | 49336 |  |  |  | 14.8 | 9.2 | 983.34752 | 5.724456044 | 9.075543956 | 108.3514 | 455.3335 | 0.3867876 | 0.4890439
28.1 | 6.2006 | 49466 |  |  |  | 14.8 | 9.2 | 983.34752 | 5.743855689 | 9.056144311 | 108.5835 | 455.5574 | 0.3880984 | 0.4911837
28.2 | 6.2212 | 49590 |  |  |  | 14.8 | 9.2 | 983.34752 | 5.763310735 | 9.036689265 | 108.8172 | 455.7183 | 0.3894128875 | 0.4933343
28.3 | 6.2418 | 49721 |  |  |  | 14.8 | 9.2 | 983.34752 | 5.782701 | 9.017299 | 109.0512 | 455.9417 | 0.3907231 | 0.4954824
28.4 | 6.2625 | 49848 |  |  |  | 14.8 | 9.2 | 983.34752 | 5.802228492 | 8.997771508 | 109.2879 | 456.1164 | 0.3920425 | 0.4976502
28.5 | 6.2833 | 49978 |  |  |  | 14.8 | 9.2 | 983.34752 | 5.821828137 | 8.978171863 | 109.5265 | 456.3098 | 0.3933668 | 0.4998309
28.6 | 6.3047 | 50114 |  |  |  | 14.8 | 9.2 | 983.34752 | 5.841972381 | 8.958027619 | 109.7728 | 456.5249 | 0.3947279 | 0.5020771
28.7 | 6.3255 | 50252 |  |  |  | 14.8 | 9.2 | 983.34752 | 5.861498158 | 8.938501842 | 110.0126 | 456.7842 | 0.3960472 | 0.5042592
28.8 | 6.3462 | 50379 |  |  |  | 14.8 | 9.2 | 983.34752 | 5.881026 | 8.918974 | 110.2534 | 456.9382 | 0.3973666 | 0.5064462
28.9 | 6.3668 | 50509 |  |  |  | 14.8 | 9.2 | 983.34752 | 5.900425 | 8.899575 | 110.4938 | 457.1208 | 0.3986774 | 0.5086237
29 | 6.3875 | 50637 |  |  |  | 14.8 | 9.2 | 983.34752 | 5.919943 | 8.880057 | 110.7366 | 457.2742 | 0.3999962 | 0.5108192
29.1 | 6.4081 | 50765 |  |  |  | 14.8 | 9.2 | 983.34752 | 5.939361 | 8.860639 | 110.9793 | 457.4276 | 0.4013082 | 0.5130083
29.2 | 6.4288 | 50894 |  |  |  | 14.8 | 9.2 | 983.34752 | 5.958870251 | 8.841129749 | 111.2242 | 457.5803 | 0.4026264 | 0.5152125
29.3 | 6.4493 | 51034 |  |  |  | 14.8 | 9.2 | 983.34752 | 5.978077561 | 8.821922439 | 111.4664 | 457.8422 | 0.4039242 | 0.5173874
29.4 | 6.4706 | 51169 |  |  |  | 14.8 | 9.2 | 983.34752 | 5.998131 | 8.801869 | 111.7203 | 458.0098 | 0.4052791 | 0.5196631
29.5 | 6.4913 | 51296 |  |  |  | 14.8 | 9.2 | 983.34752 | 6.017658384 | 8.782341616 | 111.9687 | 458.128 | 0.4065985 | 0.5218841
29.6 | 6.5119 | 51426 |  |  |  | 14.8 | 9.2 | 983.34752 | 6.037058029 | 8.762941971 | 112.2166 | 458.2745 | 0.4079093 | 0.5240955
29.7 | 6.5326 | 51564 |  |  |  | 14.8 | 9.2 | 983.34752 | 6.056483806 | 8.743516194 | 112.4659 | 458.4856 | 0.4092219 | 0.5263148
29.8 | 6.5534 | 51694 |  |  |  | 14.8 | 9.2 | 983.34752 | 6.076083451 | 8.723916549 | 112.7186 | 458.6112 | 0.4105462 | 0.5285589
29.9 | 6.5741 | 51829 |  |  |  | 14.8 | 9.2 | 983.34752 | 6.095537 | 8.704463 | 112.9705 | 458.7835 | 0.4118606 | 0.5307913
30 | 6.5949 | 51968 |  |  |  | 14.8 | 9.2 | 983.34752 | 6.115053472 | 8.684946528 | 113.2244 | 458.9825 | 0.4131793 | 0.5330359
30.1 | 6.6157 | 52107 |  |  |  | 14.8 | 9.2 | 983.34752 | 6.13457 | 8.66543 | 113.4794 | 459.176 | 0.414498 | 0.5352856
30.2 | 6.6372 | 52248 |  |  |  | 14.8 | 9.2 | 983.34752 | 6.154768092 | 8.645231908 | 113.7445 | 459.3453 | 0.4158627 | 0.5376192
30.3 | 6.6578 | 52391 |  |  |  | 14.8 | 9.2 | 983.34752 | 6.174048 | 8.625952 | 113.9987 | 459.5753 | 0.4171654 | 0.5398518
30.4 | 6.6785 | 52527 |  |  |  | 14.8 | 9.2 | 983.34752 | 6.193492 | 8.606508 | 114.2563 | 459.7297 | 0.4184792 | 0.5421085
30.5 | 6.699 | 52659 |  |  |  | 14.8 | 9.2 | 983.34752 | 6.212773 | 8.587227 | 114.5128 | 459.8525 | 0.419782 | 0.5443513
30.6 | 6.7196 | 52803 |  |  |  | 14.8 | 9.2 | 983.34752 | 6.232043 | 8.567957 | 114.7704 | 460.0752 | 0.421084 | 0.5465979
30.7 | 6.7402 | 52951 |  |  |  | 14.8 | 9.2 | 983.34752 | 6.251277 | 8.548723 | 115.0286 | 460.3291 | 0.4223836 | 0.5488453
30.8 | 6.7608 | 53090 |  |  |  | 14.8 | 9.2 | 983.34752 | 6.270593485 | 8.529406515 | 115.2891 | 460.4946 | 0.4236887 | 0.5511074
30.9 | 6.7815 | 53235 |  |  |  | 14.8 | 9.2 | 983.34752 | 6.289955 | 8.510045 | 115.5514 | 460.7041 | 0.4249969 | 0.5533799
31 | 6.8029 | 53388 |  |  |  | 14.8 | 9.2 | 983.34752 | 6.309941902 | 8.490058098 | 115.8234 | 460.9431 | 0.4263474 | 0.5557313
31.1 | 6.8237 | 53526 |  |  |  | 14.8 | 9.2 | 983.34752 | 6.329467679 | 8.470532321 | 116.0904 | 461.0717 | 0.4276667 | 0.5580338
31.2 | 6.8445 | 53678 |  |  |  | 14.8 | 9.2 | 983.34752 | 6.348864187 | 8.451135813 | 116.3568 | 461.3222 | 0.4289773 | 0.5603263
31.3 | 6.8652 | 53830 |  |  |  | 14.8 | 9.2 | 983.34752 | 6.368160695 | 8.431839305 | 116.6231 | 461.5722 | 0.4302811 | 0.5626122
31.4 | 6.8858 | 53984 |  |  |  | 14.8 | 9.2 | 983.34752 | 6.387338736 | 8.412661264 | 116.889 | 461.8399 | 0.4315769 | 0.5648893
31.5 | 6.9065 | 54128 |  |  |  | 14.8 | 9.2 | 983.34752 | 6.406709112 | 8.393290888 | 117.1588 | 462.0056 | 0.4328858 | 0.5671945
31.6 | 6.9271 | 54282 |  |  |  | 14.8 | 9.2 | 983.34752 | 6.425887153 | 8.374112847 | 117.4271 | 462.2614 | 0.4341816 | 0.569482
31.7 | 6.9477 | 54434 |  |  |  | 14.8 | 9.2 | 983.34752 | 6.445083661 | 8.354916339 | 117.6969 | 462.4932 | 0.4354786 | 0.571777
31.8 | 6.969 | 54586 |  |  |  | 14.8 | 9.2 | 983.34752 | 6.464980169 | 8.335019831 | 117.9778 | 462.6802 | 0.436823 | 0.5741613
31.9 | 6.9896 | 54736 |  |  |  | 14.8 | 9.2 | 983.34752 | 6.484195144 | 8.315804856 | 118.2504 | 462.882 | 0.4381213 | 0.5764693
32 | 7.0102 | 54943 |  |  |  | 14.8 | 9.2 | 983.34752 | 6.502884 | 8.297116 | 118.5168 | 463.5884 | 0.439384 | 0.5787192
32.1 | 7.0309 | 55031 |  |  |  | 14.8 | 9.2 | 983.34752 | 6.522771 | 8.277229 | 118.8015 | 463.2179 | 0.4407278 | 0.581119
32.2 | 7.0516 | 55186 |  |  |  | 14.8 | 9.2 | 983.34752 | 6.542040069 | 8.257959931 | 119.0787 | 463.4412 | 0.4420297 | 0.5834496
32.3 | 7.0724 | 55343 |  |  |  | 14.8 | 9.2 | 983.34752 | 6.56139 | 8.23861 | 119.3584 | 463.6706 | 0.4433372 | 0.5857956
32.4 | 7.093 | 55496 |  |  |  | 14.8 | 9.2 | 983.34752 | 6.580577684 | 8.219422316 | 119.6371 | 463.8696 | 0.4446336 | 0.5881273
32.5 | 7.1137 | 55640 |  |  |  | 14.8 | 9.2 | 983.34752 | 6.59994806 | 8.20005194 | 119.9197 | 463.9773 | 0.4459424 | 0.5904867
32.6 | 7.135 | 55807 |  |  |  | 14.8 | 9.2 | 983.34752 | 6.619706 | 8.180294 | 120.2093 | 464.2486 | 0.4472774 | 0.5928991
32.7 | 7.1557 | 55965 |  |  |  | 14.8 | 9.2 | 983.34752 | 6.638947 | 8.161053 | 120.4927 | 464.4679 | 0.4485775 | 0.595254
32.8 | 7.1764 | 56132 |  |  |  | 14.8 | 9.2 | 983.34752 | 6.658105178 | 8.141894822 | 120.7762 | 464.7603 | 0.449872 | 0.5976042
32.9 | 7.197 | 56304 |  |  |  | 14.8 | 9.2 | 983.34752 | 6.677117016 | 8.122882984 | 121.0589 | 465.0958 | 0.4511566 | 0.599942
33 | 7.2176 | 56477 |  |  |  | 14.8 | 9.2 | 983.34752 | 6.69612 | 8.10388 | 121.3428 | 465.4335 | 0.4524405 | 0.6022842
33.1 | 7.2383 | 56641 |  |  |  | 14.8 | 9.2 | 983.34752 | 6.715305 | 8.084695 | 121.6308 | 465.6799 | 0.4537368 | 0.6046545
33.2 | 7.2589 | 56812 |  |  |  | 14.8 | 9.2 | 983.34752 | 6.734326398 | 8.065673602 | 121.9176 | 465.9869 | 0.4550221 | 0.60701
33.3 | 7.2796 | 56998 |  |  |  | 14.8 | 9.2 | 983.34752 | 6.753308967 | 8.046691033 | 122.2052 | 466.4122 | 0.4563047 | 0.6093662
33.4 | 7.3011 | 57181 |  |  |  | 14.8 | 9.2 | 983.34752 | 6.773119 | 8.026881 | 122.5068 | 466.7577 | 0.4576432 | 0.6118312
33.5 | 7.3218 | 57358 |  |  |  | 14.8 | 9.2 | 983.34752 | 6.792184907 | 8.007815093 | 122.7985 | 467.0905 | 0.4589314 | 0.6142092
33.6 | 7.3425 | 57541 |  |  |  | 14.8 | 9.2 | 983.34752 | 6.811195 | 7.988805 | 123.0907 | 467.4683 | 0.4602159 | 0.616586
33.7 | 7.3632 | 57721 |  |  |  | 14.8 | 9.2 | 983.34752 | 6.830233 | 7.969767 | 123.3847 | 467.8132 | 0.4615022 | 0.6189719
33.8 | 7.3838 | 57910 |  |  |  | 14.8 | 9.2 | 983.34752 | 6.849088015 | 7.950911985 | 123.6773 | 468.2346 | 0.4627762 | 0.6213405
33.9 | 7.4045 | 58095 |  |  |  | 14.8 | 9.2 | 983.34752 | 6.86808 | 7.93192 | 123.9735 | 468.6084 | 0.4640594 | 0.623732
34 | 7.4251 | 58280 |  |  |  | 14.8 | 9.2 | 983.34752 | 6.88697162 | 7.91302838 | 124.2694 | 468.981 | 0.4653359 | 0.6261166
34.1 | 7.4457 | 58458 |  |  |  | 14.8 | 9.2 | 983.34752 | 6.905928057 | 7.894071943 | 124.5678 | 469.2864 | 0.4666168 | 0.6285151
34.2 | 7.4669 | 58662 |  |  |  | 14.8 | 9.2 | 983.34752 | 6.925244423 | 7.874755577 | 124.8734 | 469.7718 | 0.4679219 | 0.630965
34.3 | 7.4875 | 58862 |  |  |  | 14.8 | 9.2 | 983.34752 | 6.943997723 | 7.856002277 | 125.1715 | 470.2508 | 0.469189 | 0.6333493
34.4 | 7.5082 | 59047 |  |  |  | 14.8 | 9.2 | 983.34752 | 6.96299 | 7.83701 | 125.4748 | 470.5884 | 0.4704723 | 0.6357697
34.5 | 7.5289 | 59237 |  |  |  | 14.8 | 9.2 | 983.34752 | 6.981935 | 7.818065 | 125.7789 | 470.9614 | 0.4717524 | 0.6381901
34.6 | 7.5491 | 59519 |  |  |  | 14.8 | 9.2 | 983.34752 | 6.999531 | 7.800469 | 126.0626 | 472.1384 | 0.4729413 | 0.6404434
34.7 | 7.5698 | 59624 |  |  |  | 14.8 | 9.2 | 983.34752 | 7.019261796 | 7.780738204 | 126.3823 | 471.775 | 0.4742744 | 0.642976
34.8 | 7.5905 | 59815 |  |  |  | 14.8 | 9.2 | 983.34752 | 7.038198 | 7.761802 | 126.6906 | 472.1344 | 0.4755539 | 0.6454127
34.9 | 7.6111 | 60004 |  |  |  | 14.8 | 9.2 | 983.34752 | 7.057053066 | 7.742946934 | 126.9991 | 472.4757 | 0.4768279 | 0.6478448
35 | 7.6327 | 60197 |  |  |  | 14.8 | 9.2 | 983.34752 | 7.076871 | 7.723129 | 127.325 | 472.7822 | 0.478167 | 0.6504076
35.1 | 7.6533 | 60389 |  |  |  | 14.8 | 9.2 | 983.34752 | 7.095698 | 7.704302 | 127.6362 | 473.1339 | 0.4794391 | 0.6528483
35.2 | 7.6739 | 60583 |  |  |  | 14.8 | 9.2 | 983.34752 | 7.114507 | 7.685493 | 127.9485 | 473.4951 | 0.4807099 | 0.6552926
35.3 | 7.6944 | 60770 |  |  |  | 14.8 | 9.2 | 983.34752 | 7.133280205 | 7.666719795 | 128.2618 | 473.7964 | 0.4819784 | 0.6577383
35.4 | 7.715 | 60973 |  |  |  | 14.8 | 9.2 | 983.34752 | 7.152006 | 7.647994 | 128.5759 | 474.2181 | 0.4832436 | 0.6601838
35.5 | 7.7356 | 61174 |  |  |  | 14.8 | 9.2 | 983.34752 | 7.170749871 | 7.629250129 | 128.8918 | 474.6153 | 0.4845101 | 0.6626376
35.6 | 7.7561 | 61380 |  |  |  | 14.8 | 9.2 | 983.34752 | 7.18934777 | 7.61065223 | 129.2067 | 475.0526 | 0.4857667 | 0.6650783
35.7 | 7.7767 | 61577 |  |  |  | 14.8 | 9.2 | 983.34752 | 7.208129 | 7.591871 | 129.5264 | 475.4013 | 0.4870357 | 0.6675491
35.8 | 7.7981 | 61800 |  |  |  | 14.8 | 9.2 | 983.34752 | 7.2274697 | 7.5725303 | 129.8572 | 475.9074 | 0.4883425 | 0.6700999
35.9 | 7.8189 | 61995 |  |  |  | 14.8 | 9.2 | 983.34752 | 7.246469 | 7.553531 | 130.1838 | 476.2112 | 0.4896263 | 0.6726121
36 | 7.8397 | 62207 |  |  |  | 14.8 | 9.2 | 983.34752 | 7.265312 | 7.534688 | 130.5094 | 476.6477 | 0.4908994 | 0.6751097
36.1 | 7.8605 | 62422 |  |  |  | 14.8 | 9.2 | 983.34752 | 7.284126463 | 7.515873537 | 130.8361 | 477.1008 | 0.4921707 | 0.6776099
36.2 | 7.8811 | 62627 |  |  |  | 14.8 | 9.2 | 983.34752 | 7.302834 | 7.497166 | 131.1626 | 477.4762 | 0.4934347 | 0.680102
36.3 | 7.9018 | 62820 |  |  |  | 14.8 | 9.2 | 983.34752 | 7.32175153 | 7.47824847 | 131.4944 | 477.7391 | 0.4947129 | 0.6826286
36.4 | 7.9224 | 63025 |  |  |  | 14.8 | 9.2 | 983.34752 | 7.340459 | 7.459541 | 131.8241 | 478.0991 | 0.4959769 | 0.6851333
36.5 | 7.9429 | 63234 |  |  |  | 14.8 | 9.2 | 983.34752 | 7.359028861 | 7.440971139 | 132.1531 | 478.4904 | 0.4972317 | 0.6876258
36.6 | 7.9641 | 63446 |  |  |  | 14.8 | 9.2 | 983.34752 | 7.378271359 | 7.421728641 | 132.4958 | 478.8531 | 0.4985318 | 0.6902152
36.7 | 7.9847 | 63664 |  |  |  | 14.8 | 9.2 | 983.34752 | 7.396858456 | 7.403141544 | 132.8284 | 479.2951 | 0.4997877 | 0.6927227
36.8 | 8.0053 | 63886 |  |  |  | 14.8 | 9.2 | 983.34752 | 7.415408619 | 7.384591381 | 133.1621 | 479.7612 | 0.5010411 | 0.6952316
36.9 | 8.0259 | 64093 |  |  |  | 14.8 | 9.2 | 983.34752 | 7.434097 | 7.365903 | 133.4999 | 480.0976 | 0.5023039 | 0.6977656
37 | 8.0465 | 64314 |  |  |  | 14.8 | 9.2 | 983.34752 | 7.452656681 | 7.347343319 | 133.8372 | 480.5392 | 0.5035579 | 0.7002884
37.1 | 8.0672 | 64533 |  |  |  | 14.8 | 9.2 | 983.34752 | 7.471335 | 7.328665 | 134.1783 | 480.9498 | 0.5048199 | 0.7028337
37.2 | 8.0879 | 64757 |  |  |  | 14.8 | 9.2 | 983.34752 | 7.489966 | 7.310034 | 134.5202 | 481.3922 | 0.5060788 | 0.7053793
37.3 | 8.1085 | 64972 |  |  |  | 14.8 | 9.2 | 983.34752 | 7.508581038 | 7.291418962 | 134.8637 | 481.7606 | 0.5073366 | 0.707929
37.4 | 8.1294 | 65246 |  |  |  | 14.8 | 9.2 | 983.34752 | 7.526951059 | 7.273048941 | 135.2043 | 482.5734 | 0.5085778 | 0.7104516
37.5 | 8.1506 | 65442 |  |  |  | 14.8 | 9.2 | 983.34752 | 7.546341293 | 7.253658707 | 135.5657 | 482.7326 | 0.5098879 | 0.7131212
37.6 | 8.1713 | 65654 |  |  |  | 14.8 | 9.2 | 983.34752 | 7.565083791 | 7.234916209 | 135.9169 | 483.0451 | 0.5111543 | 0.7157084
37.7 | 8.1919 | 65876 |  |  |  | 14.8 | 9.2 | 983.34752 | 7.583633954 | 7.216366046 | 136.2663 | 483.4357 | 0.5124077 | 0.7182757
37.8 | 8.2125 | 66100 |  |  |  | 14.8 | 9.2 | 983.34752 | 7.60216565 | 7.19783435 | 136.6171 | 483.8339 | 0.5136598 | 0.720847
37.9 | 8.2331 | 66325 |  |  |  | 14.8 | 9.2 | 983.34752 | 7.620688 | 7.179312 | 136.9696 | 484.2315 | 0.5149114 | 0.7234236
38 | 8.2538 | 66543 |  |  |  | 14.8 | 9.2 | 983.34752 | 7.639375 | 7.160625 | 137.3271 | 484.5586 | 0.516174 | 0.7260299
38.1 | 8.2745 | 66774 |  |  |  | 14.8 | 9.2 | 983.34752 | 7.657942271 | 7.142057729 | 137.6841 | 484.9799 | 0.5174285 | 0.7286262
38.2 | 8.2953 | 67006 |  |  |  | 14.8 | 9.2 | 983.34752 | 7.676600099 | 7.123399901 | 138.0447 | 485.3935 | 0.5186892 | 0.7312421
38.3 | 8.3581 | 67703 |  |  |  | 14.8 | 9.2 | 983.34752 | 7.732964 | 7.067036 | 139.1457 | 486.562 | 0.5224976 | 0.7391861
38.4 | 8.4194 | 68377 |  |  |  | 14.8 | 9.2 | 983.34752 | 7.788041 | 7.011959 | 140.2386 | 487.5761 | 0.526219 | 0.7470101
38.5 | 8.4399 | 68611 |  |  |  | 14.8 | 9.2 | 983.34752 | 7.80638 | 6.99362 | 140.6064 | 487.9651 | 0.5274581 | 0.7496289
38.6 | 8.4606 | 68850 |  |  |  | 14.8 | 9.2 | 983.34752 | 7.824873525 | 6.975126475 | 140.9792 | 488.37 | 0.5287077 | 0.7522767
38.7 | 8.4819 | 69090 |  |  |  | 14.8 | 9.2 | 983.34752 | 7.843957485 | 6.956042515 | 141.3659 | 488.7316 | 0.5299971 | 0.7550165
38.8 | 8.5026 | 69333 |  |  |  | 14.8 | 9.2 | 983.34752 | 7.862414 | 6.937586 | 141.742 | 489.1492 | 0.5312442 | 0.7576733
38.9 | 8.5234 | 69561 |  |  |  | 14.8 | 9.2 | 983.34752 | 7.881109 | 6.918891 | 142.125 | 489.4353 | 0.5325073 | 0.7603716
39 | 8.5441 | 69805 |  |  |  | 14.8 | 9.2 | 983.34752 | 7.899556 | 6.900444 | 142.505 | 489.8426 | 0.5337538 | 0.7630414
39.1 | 8.5648 | 70047 |  |  |  | 14.8 | 9.2 | 983.34752 | 7.918021 | 6.881979 | 142.8873 | 490.2255 | 0.5350014 | 0.7657209
39.2 | 8.5855 | 70295 |  |  |  | 14.8 | 9.2 | 983.34752 | 7.936431 | 6.863569 | 143.2706 | 490.645 | 0.5362453 | 0.7683996
39.3 | 8.6062 | 70529 |  |  |  | 14.8 | 9.2 | 983.34752 | 7.95497 | 6.84503 | 143.6586 | 490.9486 | 0.537498 | 0.7711044
39.4 | 8.6269 | 70777 |  |  |  | 14.8 | 9.2 | 983.34752 | 7.973381 | 6.826619 | 144.046 | 491.3498 | 0.5387419 | 0.7737976
39.5 | 8.6483 | 71043 |  |  |  | 14.8 | 9.2 | 983.34752 | 7.992324 | 6.807676 | 144.4469 | 491.8278 | 0.5400219 | 0.7765764
39.6 | 8.6689 | 71502 |  |  |  | 14.8 | 9.2 | 983.34752 | 8.008686283 | 6.791313717 | 144.7949 | 493.8158 | 0.5411275 | 0.7789828
39.7 | 8.6895 | 71575 |  |  |  | 14.8 | 9.2 | 983.34752 | 8.028612 | 6.771388 | 145.221 | 492.8696 | 0.5424738 | 0.7819211
39.8 | 8.71 | 71794 |  |  |  | 14.8 | 9.2 | 983.34752 | 8.047090101 | 6.752909899 | 145.6183 | 493.0286 | 0.5437223 | 0.7846537
39.9 | 8.7306 | 72049 |  |  |  | 14.8 | 9.2 | 983.34752 | 8.065336 | 6.734664 | 146.0128 | 493.4429 | 0.5449551 | 0.7873592
40 | 8.7512 | 72293 |  |  |  | 14.8 | 9.2 | 983.34752 | 8.083683 | 6.716317 | 146.4117 | 493.7651 | 0.5461948 | 0.7900872
40.1 | 8.7718 | 72553 |  |  |  | 14.8 | 9.2 | 983.34752 | 8.101882 | 6.698118 | 146.8095 | 494.1982 | 0.5474245 | 0.7928006
40.2 | 8.7924 | 72813 |  |  |  | 14.8 | 9.2 | 983.34752 | 8.120081 | 6.679919 | 147.2095 | 494.6216 | 0.5486541 | 0.7955213
40.3 | 8.8138 | 73072 |  |  |  | 14.8 | 9.2 | 983.34752 | 8.139089688 | 6.660910312 | 147.6296 | 494.9685 | 0.5499385 | 0.798371
40.4 | 8.8345 | 73333 |  |  |  | 14.8 | 9.2 | 983.34752 | 8.15738 | 6.64262 | 148.0361 | 495.3725 | 0.5511743 | 0.8011207
40.5 | 8.8552 | 73593 |  |  |  | 14.8 | 9.2 | 983.34752 | 8.175679 | 6.624321 | 148.445 | 495.7593 | 0.5524107 | 0.8038793
40.6 | 8.8759 | 73837 |  |  |  | 14.8 | 9.2 | 983.34752 | 8.194126 | 6.605874 | 148.8596 | 496.0178 | 0.5536572 | 0.8066679
40.7 | 8.8966 | 74096 |  |  |  | 14.8 | 9.2 | 983.34752 | 8.212434584 | 6.587565416 | 149.2733 | 496.3782 | 0.5548942 | 0.8094433
40.8 | 8.9172 | 74362 |  |  |  | 14.8 | 9.2 | 983.34752 | 8.230578473 | 6.569421527 | 149.6856 | 496.7881 | 0.5561202 | 0.8122014
40.9 | 8.9378 | 74628 |  |  |  | 14.8 | 9.2 | 983.34752 | 8.248722362 | 6.551277638 | 150.1001 | 497.1882 | 0.5573461 | 0.8149671
41 | 8.9584 | 74882 |  |  |  | 14.8 | 9.2 | 983.34752 | 8.266977053 | 6.533022947 | 150.5195 | 497.4903 | 0.5585795 | 0.8177574
41.1 | 8.9797 | 75167 |  |  |  | 14.8 | 9.2 | 983.34752 | 8.285646 | 6.514354 | 150.9509 | 497.9567 | 0.5598409 | 0.8206191
41.2 | 9.0003 | 75425 |  |  |  | 14.8 | 9.2 | 983.34752 | 8.303863 | 6.496137 | 151.3742 | 498.2685 | 0.5610718 | 0.8234195
41.3 | 9.0209 | 75701 |  |  |  | 14.8 | 9.2 | 983.34752 | 8.321915 | 6.478085 | 151.796 | 498.7022 | 0.5622915 | 0.8262022
41.4 | 9.0416 | 75972 |  |  |  | 14.8 | 9.2 | 983.34752 | 8.340112538 | 6.459887462 | 152.2236 | 499.0815 | 0.5635211 | 0.8290153
41.5 | 9.0624 | 76245 |  |  |  | 14.8 | 9.2 | 983.34752 | 8.358392 | 6.441608 | 152.6556 | 499.4576 | 0.5647562 | 0.831849
41.6 | 9.0831 | 76511 |  |  |  | 14.8 | 9.2 | 983.34752 | 8.376636 | 6.423364 | 153.0892 | 499.7806 | 0.5659889 | 0.8346852
41.7 | 9.1038 | 76796 |  |  |  | 14.8 | 9.2 | 983.34752 | 8.394704134 | 6.405295866 | 153.521 | 500.2312 | 0.5672097 | 0.8375021
41.8 | 9.1245 | 77084 |  |  |  | 14.8 | 9.2 | 983.34752 | 8.412744886 | 6.387255114 | 153.9546 | 500.693 | 0.5684287 | 0.8403226
41.9 | 9.1459 | 77369 |  |  |  | 14.8 | 9.2 | 983.34752 | 8.431513 | 6.368487 | 154.4084 | 501.0675 | 0.5696968 | 0.8432653
42 | 9.1666 | 77650 |  |  |  | 14.8 | 9.2 | 983.34752 | 8.449618725 | 6.350381275 | 154.8486 | 501.4576 | 0.5709202 | 0.8461123
42.1 | 9.1869 | 77988 |  |  |  | 14.8 | 9.2 | 983.34752 | 8.466797802 | 6.333202198 | 155.2686 | 502.2779 | 0.5720809 | 0.8488212
42.2 | 9.2075 | 78199 |  |  |  | 14.8 | 9.2 | 983.34752 | 8.48545 | 6.31455 | 155.7272 | 502.1536 | 0.5733412 | 0.8517706
42.3 | 9.2281 | 78618 |  |  |  | 14.8 | 9.2 | 983.34752 | 8.502180697 | 6.297819303 | 156.141 | 503.5066 | 0.5744717 | 0.8544237
42.4 | 9.2487 | 78792 |  |  |  | 14.8 | 9.2 | 983.34752 | 8.521174068 | 6.278825932 | 156.6133 | 503.0991 | 0.575755 | 0.8574442
42.5 | 9.2694 | 79063 |  |  |  | 14.8 | 9.2 | 983.34752 | 8.539372 | 6.260628 | 157.0685 | 503.3663 | 0.5769846 | 0.8603466
42.6 | 9.2901 | 79354 |  |  |  | 14.8 | 9.2 | 983.34752 | 8.557384841 | 6.242615159 | 157.5217 | 503.7654 | 0.5782017 | 0.863228
42.7 | 9.3111 | 79844 |  |  |  | 14.8 | 9.2 | 983.34752 | 8.573860426 | 6.226139574 | 157.9386 | 505.5384 | 0.5793149 | 0.8658707
42.8 | 9.3318 | 79960 |  |  |  | 14.8 | 9.2 | 983.34752 | 8.59348934 | 6.20651066 | 158.4381 | 504.6767 | 0.5806412 | 0.8690283
42.9 | 9.3525 | 80300 |  |  |  | 14.8 | 9.2 | 983.34752 | 8.61104995 | 6.18895005 | 158.8876 | 505.3887 | 0.5818277 | 0.8718617
43 | 9.3731 | 80518 |  |  |  | 14.8 | 9.2 | 983.34752 | 8.629637047 | 6.170362953 | 159.3662 | 505.2388 | 0.5830836 | 0.8748695
43.1 | 9.3939 | 80813 |  |  |  | 14.8 | 9.2 | 983.34752 | 8.647713 | 6.152287 | 159.8345 | 505.6043 | 0.5843049 | 0.8778033
43.2 | 9.4146 | 81109 |  |  |  | 14.8 | 9.2 | 983.34752 | 8.66568 | 6.13432 | 160.3026 | 505.9743 | 0.5855189 | 0.880728
43.3 | 9.435 | 81387 |  |  |  | 14.8 | 9.2 | 983.34752 | 8.683513 | 6.116487 | 160.77 | 506.2325 | 0.5867239 | 0.8836393
43.4 | 9.4555 | 81684 |  |  |  | 14.8 | 9.2 | 983.34752 | 8.701270786 | 6.098729214 | 161.2381 | 506.6048 | 0.5879237 | 0.8865468
43.5 | 9.4767 | 81995 |  |  |  | 14.8 | 9.2 | 983.34752 | 8.719599 | 6.080401 | 161.7241 | 507.0054 | 0.5891621 | 0.8895566
43.6 | 9.4974 | 82408 |  |  |  | 14.8 | 9.2 | 983.34752 | 8.736485732 | 6.063514268 | 162.1745 | 508.1439 | 0.59030309 | 0.8923376
43.7 | 9.5181 | 82592 |  |  |  | 14.8 | 9.2 | 983.34752 | 8.755486768 | 6.044513232 | 162.6843 | 507.6826 | 0.5915869 | 0.8954762
43.8 | 9.5388 | 82900 |  |  |  | 14.8 | 9.2 | 983.34752 | 8.77334285 | 6.02665715 | 163.1663 | 508.0705 | 0.5927934 | 0.8984347
43.9 | 9.5591 | 83380 |  |  |  | 14.8 | 9.2 | 983.34752 | 8.78921077 | 6.01078923 | 163.5971 | 509.6668 | 0.5938656 | 0.9010711
44 | 9.5799 | 83706 |  |  |  | 14.8 | 9.2 | 983.34752 | 8.807000649 | 5.992999351 | 164.0827 | 510.1452 | 0.5950676 | 0.9040352
44.1 | 9.6002 | 83921 |  |  |  | 14.8 | 9.2 | 983.34752 | 8.825315 | 5.974685 | 164.5857 | 509.8925 | 0.5963051 | 0.9070959
44.2 | 9.6206 | 84266 |  |  |  | 14.8 | 9.2 | 983.34752 | 8.842529889 | 5.957470111 | 165.0613 | 510.5135 | 0.5974682 | 0.9099813
44.3 | 9.6421 | 84537 |  |  |  | 14.8 | 9.2 | 983.34752 | 8.861528 | 5.938472 | 165.5893 | 510.5221 | 0.5987519 | 0.9131753
44.4 | 9.6624 | 84870 |  |  |  | 14.8 | 9.2 | 983.34752 | 8.878752855 | 5.921247145 | 166.071 | 511.0464 | 0.5999157 | 0.9160801
44.5 | 9.683 | 85300 |  |  |  | 14.8 | 9.2 | 983.34752 | 8.89538245 | 5.90461755 | 166.5387 | 512.1932 | 0.6010394 | 0.9188925
44.6 | 9.7028 | 85530 |  |  |  | 14.8 | 9.2 | 983.34752 | 8.913058745 | 5.886941255 | 167.0388 | 512.0368 | 0.6022337 | 0.9218906
44.7 | 9.7235 | 85700 |  |  |  | 14.8 | 9.2 | 983.34752 | 8.93218905 | 5.86781095 | 167.5834 | 511.3873 | 0.6035263 | 0.9251455
44.8 | 9.7442 | 86143 |  |  |  | 14.8 | 9.2 | 983.34752 | 8.948799 | 5.851201 | 168.0591 | 512.5757 | 0.6046486 | 0.9279802
44.9 | 9.7648 | 86618 |  |  |  | 14.8 | 9.2 | 983.34752 | 8.965012697 | 5.834987303 | 168.5261 | 513.9739 | 0.6057441 | 0.9307551
45 | 9.785 | 86954 |  |  |  | 14.8 | 9.2 | 983.34752 | 8.982110241 | 5.817889759 | 169.0213 | 514.4558 | 0.6068993 | 0.9336896
45.1 | 9.8065 | 87051 |  |  |  | 14.8 | 9.2 | 983.34752 | 9.002715 | 5.797285 | 169.6221 | 513.2056 | 0.6082915 | 0.9372374
45.2 | 9.8268 | 87520 |  |  |  | 14.8 | 9.2 | 983.34752 | 9.01868408 | 5.78131592 | 170.0906 | 514.5493 | 0.6093705 | 0.9399959
45.3 | 9.8471 | 87904 |  |  |  | 14.8 | 9.2 | 983.34752 | 9.035438416 | 5.764561584 | 170.585 | 515.3092 | 0.6105026 | 0.9428981
45.4 | 9.8678 | 88207 |  |  |  | 14.8 | 9.2 | 983.34752 | 9.053341 | 5.746659 | 171.1164 | 515.4796 | 0.6117122 | 0.9460085
45.5 | 9.8885 | 88522 |  |  |  | 14.8 | 9.2 | 983.34752 | 9.071132113 | 5.728867887 | 171.6478 | 515.7188 | 0.6129143 | 0.9491092
45.6 | 9.9083 | 88786 |  |  |  | 14.8 | 9.2 | 983.34752 | 9.088494469 | 5.711505531 | 172.1696 | 515.6892 | 0.6140875 | 0.9521445
45.7 | 9.9289 | 89204 |  |  |  | 14.8 | 9.2 | 983.34752 | 9.105234866 | 5.694765134 | 172.6757 | 516.5985 | 0.6152186 | 0.9550798
45.8 | 9.9487 | 89463 |  |  |  | 14.8 | 9.2 | 983.34752 | 9.122643 | 5.677357 | 173.2052 | 516.5146 | 0.6163948 | 0.9581414
45.9 | 9.97 | 89762 |  |  |  | 14.8 | 9.2 | 983.34752 | 9.141182573 | 5.658817427 | 173.7726 | 516.5486 | 0.6176475 | 0.9614122
46 | 9.9906 | 90115 |  |  |  | 14.8 | 9.2 | 983.34752 | 9.158523 | 5.641477 | 174.3068 | 516.9909 | 0.6188191 | 0.9644813
46.1 | 10.0108 | 90411 |  |  |  | 14.8 | 9.2 | 983.34752 | 9.17599 | 5.62401 | 174.8481 | 517.0831 | 0.6199993 | 0.9675823
46.2 | 10.0314 | 90857 |  |  |  | 14.8 | 9.2 | 983.34752 | 9.192472 | 5.607528 | 175.362 | 518.111 | 0.621113 | 0.9705172
46.3 | 10.0517 | 91124 |  |  |  | 14.8 | 9.2 | 983.34752 | 9.210306546 | 5.589693454 | 175.9215 | 517.9809 | 0.622318 | 0.9737027
46.4 | 10.0719 | 91536 |  |  |  | 14.8 | 9.2 | 983.34752 | 9.226702344 | 5.573297656 | 176.4391 | 518.7966 | 0.6234258 | 0.9766403
46.5 | 10.0921 | 91859 |  |  |  | 14.8 | 9.2 | 983.34752 | 9.24392 | 5.55608 | 176.9858 | 519.0189 | 0.6245892 | 0.9797343
46.6 | 10.1115 | 92156 |  |  |  | 14.8 | 9.2 | 983.34752 | 9.260577574 | 5.539422426 | 177.5181 | 519.1359 | 0.6257147 | 0.9827369
46.7 | 10.1325 | 92550 |  |  |  | 14.8 | 9.2 | 983.34752 | 9.277939575 | 5.522060425 | 178.0762 | 519.7213 | 0.6268878 | 0.9858761
46.8 | 10.1528 | 92789 |  |  |  | 14.8 | 9.2 | 983.34752 | 9.296033 | 5.503967 | 178.6616 | 519.3562 | 0.6281103 | 0.989158
46.9 | 10.1731 | 93187 |  |  |  | 14.8 | 9.2 | 983.34752 | 9.312658 | 5.487342 | 179.2029 | 520.0084 | 0.6292336 | 0.9921832
47 | 10.1938 | 93528 |  |  |  | 14.8 | 9.2 | 983.34752 | 9.330209212 | 5.469790788 | 179.7779 | 520.2419 | 0.6304195 | 0.9953868
47.1 | 10.2144 | 93950 |  |  |  | 14.8 | 9.2 | 983.34752 | 9.346912675 | 5.453087325 | 180.3286 | 520.9934 | 0.6315482 | 0.9984453
47.2 | 10.235 | 94316 |  |  |  | 14.8 | 9.2 | 983.34752 | 9.364133214 | 5.435866786 | 180.8999 | 521.3713 | 0.6327117 | 1.001608
47.3 | 10.2553 | 94668 |  |  |  | 14.8 | 9.2 | 983.34752 | 9.381183022 | 5.418816978 | 181.469 | 521.6758 | 0.6338637 | 1.00475
47.4 | 10.276 | 95022 |  |  |  | 14.8 | 9.2 | 983.34752 | 9.398614363 | 5.401385637 | 182.0547 | 521.9421 | 0.6350415 | 1.007972
47.5 | 10.297 | 95360 |  |  |  | 14.8 | 9.2 | 983.34752 | 9.41649344 | 5.38350656 | 182.6593 | 522.0649 | 0.6362496 | 1.011287
47.6 | 10.3175 | 95762 |  |  |  | 14.8 | 9.2 | 983.34752 | 9.433281573 | 5.366718427 | 183.2307 | 522.6308 | 0.6373839 | 1.014411
47.7 | 10.3378 | 96153 |  |  |  | 14.8 | 9.2 | 983.34752 | 9.449971 | 5.350029 | 183.8023 | 523.1328 | 0.6385116 | 1.017525
47.8 | 10.3581 | 96507 |  |  |  | 14.8 | 9.2 | 983.34752 | 9.467003 | 5.332997 | 184.3893 | 523.3873 | 0.6396623 | 1.020714
47.9 | 10.3784 | 96815 |  |  |  | 14.8 | 9.2 | 983.34752 | 9.484459 | 5.315541 | 184.9948 | 523.339 | 0.6408418 | 1.023992
48 | 10.3992 | 97232 |  |  |  | 14.8 | 9.2 | 983.34752 | 9.501408328 | 5.298591672 | 185.5866 | 523.9172 | 0.641987 | 1.027186
48.1 | 10.4195 | 97537 |  |  |  | 14.8 | 9.2 | 983.34752 | 9.518892 | 5.281108 | 186.201 | 523.8264 | 0.6431684 | 1.030491
48.2 | 10.4393 | 97956 |  |  |  | 14.8 | 9.2 | 983.34752 | 9.534823274 | 5.265176726 | 186.7644 | 524.4897 | 0.6442448 | 1.033512
48.3 | 10.46 | 98345 |  |  |  | 14.8 | 9.2 | 983.34752 | 9.551931 | 5.248069 | 187.3732 | 524.8615 | 0.6454008 | 1.036767
48.4 | 10.4812 | 98705 |  |  |  | 14.8 | 9.2 | 983.34752 | 9.569807 | 5.230193 | 188.0136 | 524.9885 | 0.6466086 | 1.040179
48.5 | 10.5019 | 99049 |  |  |  | 14.8 | 9.2 | 983.34752 | 9.587331 | 5.212669 | 188.6457 | 525.0531 | 0.6477926 | 1.043535
48.6 | 10.5226 | 99446 |  |  |  | 14.8 | 9.2 | 983.34752 | 9.604365359 | 5.195634641 | 189.2642 | 525.4349 | 0.6489436 | 1.046808
48.7 | 10.5433 | 99811 |  |  |  | 14.8 | 9.2 | 983.34752 | 9.621695 | 5.178305 | 189.8976 | 525.6044 | 0.6501145 | 1.050149
48.8 | 10.564 | 100206 |  |  |  | 14.8 | 9.2 | 983.34752 | 9.638747899 | 5.161252101 | 190.525 | 525.9467 | 0.6512667 | 1.053448
48.9 | 10.5847 | 100658 |  |  |  | 14.8 | 9.2 | 983.34752 | 9.655274357 | 5.144725643 | 191.137 | 526.6274 | 0.6523834025 | 1.056655
49 | 10.6054 | 100986 |  |  |  | 14.8 | 9.2 | 983.34752 | 9.672945769 | 5.127054231 | 191.7958 | 526.5287 | 0.6535774 | 1.060096
49.1 | 10.6262 | 101382 |  |  |  | 14.8 | 9.2 | 983.34752 | 9.690089303 | 5.109910697 | 192.4393 | 526.8259 | 0.6547358 | 1.063445
49.2 | 10.6475 | 101812 |  |  |  | 14.8 | 9.2 | 983.34752 | 9.707418898 | 5.092581102 | 193.0941 | 527.2662 | 0.6559067 | 1.066842
49.3 | 10.668 | 102233 |  |  |  | 14.8 | 9.2 | 983.34752 | 9.724032 | 5.075968 | 193.7261 | 527.7193 | 0.6570292 | 1.07011
49.4 | 10.6885 | 102587 |  |  |  | 14.8 | 9.2 | 983.34752 | 9.741263 | 5.058737 | 194.386 | 527.749 | 0.6581934 | 1.07351
49.5 | 10.7086 | 102979 |  |  |  | 14.8 | 9.2 | 983.34752 | 9.757743 | 5.042257 | 195.0213 | 528.0397 | 0.659307 | 1.076773
49.6 | 10.7292 | 103390 |  |  |  | 14.8 | 9.2 | 983.34752 | 9.774548435 | 5.025451565 | 195.6735 | 528.3803 | 0.6604425 | 1.080112
49.7 | 10.7499 | 103811 |  |  |  | 14.8 | 9.2 | 983.34752 | 9.791361 | 5.008639 | 196.3303 | 528.7569 | 0.6615785 | 1.083463
49.8 | 10.7706 | 104205 |  |  |  | 14.8 | 9.2 | 983.34752 | 9.808423 | 4.991577 | 197.0014 | 528.9557 | 0.6627313 | 1.086875
49.9 | 10.7915 | 104621 |  |  |  | 14.8 | 9.2 | 983.34752 | 9.825482 | 4.974518 | 197.6769 | 529.2524 | 0.6638839 | 1.090299
50 | 10.8128 | 105105 |  |  |  | 14.8 | 9.2 | 983.34752 | 9.842313 | 4.957687 | 198.348 | 529.9019 | 0.6650211 | 1.093688
50.1 | 10.8332 | 105494 |  |  |  | 14.8 | 9.2 | 983.34752 | 9.859121151 | 4.940878849 | 199.0228 | 530.0599 | 0.6661568 | 1.097084
50.2 | 10.8539 | 105924 |  |  |  | 14.8 | 9.2 | 983.34752 | 9.875850746 | 4.924149254 | 199.699 | 530.4184 | 0.6672872 | 1.100476
50.3 | 10.8746 | 106328 |  |  |  | 14.8 | 9.2 | 983.34752 | 9.892820412 | 4.907179588 | 200.3896 | 530.6065 | 0.6684338 | 1.103928
50.4 | 10.8949 | 106757 |  |  |  | 14.8 | 9.2 | 983.34752 | 9.909159 | 4.890841 | 201.059 | 530.9735 | 0.6695378 | 1.107263
50.5 | 10.9156 | 107169 |  |  |  | 14.8 | 9.2 | 983.34752 | 9.926055 | 4.873945 | 201.756 | 531.1813 | 0.6706794 | 1.110724
50.6 | 10.9362 | 107603 |  |  |  | 14.8 | 9.2 | 983.34752 | 9.942648 | 4.857352 | 202.4452 | 531.5168 | 0.6718005 | 1.114134
50.7 | 10.9569 | 108037 |  |  |  | 14.8 | 9.2 | 983.34752 | 9.95934 | 4.84066 | 203.1433 | 531.8266 | 0.6729284 | 1.117576
50.8 | 10.9782 | 108481 |  |  |  | 14.8 | 9.2 | 983.34752 | 9.976541 | 4.823459 | 203.8677 | 532.1147 | 0.6740906 | 1.121136
50.9 | 10.9989 | 108919 |  |  |  | 14.8 | 9.2 | 983.34752 | 9.993196 | 4.806804 | 204.5741 | 532.4183 | 0.675216 | 1.124595
51 | 11.0196 | 109359 |  |  |  | 14.8 | 9.2 | 983.34752 | 10.00983 | 4.790166 | 205.2846 | 532.7189 | 0.6763401 | 1.128062
51.1 | 11.0402 | 109779 |  |  |  | 14.8 | 9.2 | 983.34752 | 10.02656 | 4.773444 | 206.0038 | 532.898 | 0.67747 | 1.131559
51.2 | 11.0609 | 110232 |  |  |  | 14.8 | 9.2 | 983.34752 | 10.04307 | 4.756927172 | 206.7191 | 533.2455 | 0.678586 | 1.135025
51.3 | 11.0816 | 110682 |  |  |  | 14.8 | 9.2 | 983.34752 | 10.05962 | 4.740382247 | 207.4406 | 533.5601 | 0.6797039 | 1.138509
51.4 | 11.1022 | 111150 |  |  |  | 14.8 | 9.2 | 983.34752 | 10.0759 | 4.724103525 | 208.1554 | 533.9761 | 0.6808038 | 1.141949
51.5 | 11.1229 | 111590 |  |  |  | 14.8 | 9.2 | 983.34752 | 10.09253 | 4.707466265 | 208.891 | 534.2019 | 0.681928 | 1.145477
51.6 | 11.1444 | 112078 |  |  |  | 14.8 | 9.2 | 983.34752 | 10.10953 | 4.690472213 | 209.6479 | 534.6012 | 0.6830762 | 1.149094
51.7 | 11.1651 | 112524 |  |  |  | 14.8 | 9.2 | 983.34752 | 10.12611 | 4.673890354 | 210.3917 | 534.8311 | 0.6841966 | 1.152635
51.8 | 11.1857 | 113002 |  |  |  | 14.8 | 9.2 | 983.34752 | 10.1423 | 4.657703967 | 211.1228 | 535.243 | 0.6852902725 | 1.156105
51.9 | 11.2063 | 113479 |  |  |  | 14.8 | 9.2 | 983.34752 | 10.15849 | 4.641508 | 211.8595 | 535.6333 | 0.6863846 | 1.159588
52 | 11.2269 | 113937 |  |  |  | 14.8 | 9.2 | 983.34752 | 10.17486 | 4.625137 | 212.6094 | 535.8983 | 0.6874907 | 1.163121
52.1 | 11.2475 | 114420 |  |  |  | 14.8 | 9.2 | 983.34752 | 10.19100293 | 4.60899707 | 213.3539 | 536.292 | 0.6885813 | 1.166617
52.2 | 11.2681 | 114911 |  |  |  | 14.8 | 9.2 | 983.34752 | 10.20707 | 4.592931 | 214.1002 | 536.7159 | 0.6896668 | 1.170109
52.3 | 11.2887 | 115392 |  |  |  | 14.8 | 9.2 | 983.34752 | 10.22323 | 4.576772032 | 214.8561 | 537.0664 | 0.6907586 | 1.173633
52.4 | 11.31 | 115876 |  |  |  | 14.8 | 9.2 | 983.34752 | 10.24006 | 4.559941046 | 215.6492 | 537.3357 | 0.6918959 | 1.177317
52.5 | 11.3307 | 116369 |  |  |  | 14.8 | 9.2 | 983.34752 | 10.25621 | 4.543793 | 216.4156 | 537.7109 | 0.6929869 | 1.180865
52.6 | 11.3514 | 116829 |  |  |  | 14.8 | 9.2 | 983.34752 | 10.27266 | 4.527341 | 217.202 | 537.8817 | 0.6940986 | 1.184492
52.7 | 11.372 | 117322 |  |  |  | 14.8 | 9.2 | 983.34752 | 10.28871 | 4.511292687 | 217.9747 | 538.2369 | 0.6951829 | 1.188043
52.8 | 11.3928 | 117820 |  |  |  | 14.8 | 9.2 | 983.34752 | 10.30490903 | 4.49509097 | 218.7603 | 538.5803 | 0.6962776 | 1.191641
52.9 | 11.4135 | 118347 |  |  |  | 14.8 | 9.2 | 983.34752 | 10.32074 | 4.479257 | 219.5336 | 539.0837 | 0.6973475 | 1.19517
53 | 11.4341 | 118829 |  |  |  | 14.8 | 9.2 | 983.34752 | 10.33689 | 4.463108 | 220.328 | 539.3278 | 0.6984387 | 1.198782
53.1 | 11.4548 | 119338 |  |  |  | 14.8 | 9.2 | 983.34752 | 10.35289 | 4.447107423 | 221.1207 | 539.6962 | 0.6995198 | 1.202373
53.2 | 11.4761 | 119851 |  |  |  | 14.8 | 9.2 | 983.34752 | 10.36946 | 4.430544 | 221.9473 | 539.9975 | 0.7006389 | 1.206105
53.3 | 11.4968 | 120376 |  |  |  | 14.8 | 9.2 | 983.34752 | 10.38531 | 4.414691796 | 222.7443 | 540.4223 | 0.70171 | 1.209689
53.4 | 11.5175 | 120888 |  |  |  | 14.8 | 9.2 | 983.34752 | 10.40128 | 4.398719348 | 223.5531 | 540.7573 | 0.7027892 | 1.213314
53.5 | 11.5382 | 121413 |  |  |  | 14.8 | 9.2 | 983.34752 | 10.41713 | 4.382867 | 224.3617 | 541.1485 | 0.7038603 | 1.216924
53.6 | 11.559 | 121910 |  |  |  | 14.8 | 9.2 | 983.34752 | 10.43334 | 4.366655985 | 225.1946 | 541.3539 | 0.7049557 | 1.22063
53.7 | 11.5797 | 122433 |  |  |  | 14.8 | 9.2 | 983.34752 | 10.44921 | 4.350785 | 226.0161 | 541.7003 | 0.706028 | 1.224271
53.8 | 11.6005 | 122973 |  |  |  | 14.8 | 9.2 | 983.34752 | 10.46503 | 4.334971 | 226.8406 | 542.1119 | 0.7070965 | 1.227912
53.9 | 11.6213 | 123512 |  |  |  | 14.8 | 9.2 | 983.34752 | 10.48085 | 4.319148052 | 227.6716 | 542.5006 | 0.7081657 | 1.231569
54 | 11.6428 | 124055 |  |  |  | 14.8 | 9.2 | 983.34752 | 10.49734 | 4.302662 | 228.544 | 542.8058 | 0.7092796 | 1.235393
54.1 | 11.6635 | 124586 |  |  |  | 14.8 | 9.2 | 983.34752 | 10.51314 | 4.286864831 | 229.3862 | 543.1278 | 0.710347 | 1.239072
54.2 | 11.6841 | 125091 |  |  |  | 14.8 | 9.2 | 983.34752 | 10.52907 | 4.270928 | 230.2421 | 543.3019 | 0.7114238 | 1.242796
54.3 | 11.7046 | 125637 |  |  |  | 14.8 | 9.2 | 983.34752 | 10.54453 | 4.255469 | 231.0785 | 543.6983 | 0.7124683 | 1.246422
54.4 | 11.7252 | 126184 |  |  |  | 14.8 | 9.2 | 983.34752 | 10.56008 | 4.239919964 | 231.926 | 544.0702 | 0.7135189 | 1.250083
54.5 | 11.7459 | 126717 |  |  |  | 14.8 | 9.2 | 983.34752 | 10.57586 | 4.224141 | 232.7923 | 544.3351 | 0.714585 | 1.253811
54.6 | 11.7665 | 127275 |  |  |  | 14.8 | 9.2 | 983.34752 | 10.59131 | 4.208694 | 233.6467 | 544.7326 | 0.7156288 | 1.257475
54.7 | 11.7871 | 127838 |  |  |  | 14.8 | 9.2 | 983.34752 | 10.60671 | 4.193292173 | 234.5049 | 545.14 | 0.7166694 | 1.261141
54.8 | 11.8085 | 128407 |  |  |  | 14.8 | 9.2 | 983.34752 | 10.62285 | 4.177146 | 235.4113 | 545.458 | 0.7177604 | 1.264999
54.9 | 11.8293 | 128980 |  |  |  | 14.8 | 9.2 | 983.34752 | 10.63836317 | 4.16163683 | 236.2886 | 545.8578 | 0.7188083 | 1.268719
55 | 11.85 | 129541 |  |  |  | 14.8 | 9.2 | 983.34752 | 10.65388 | 4.146117 | 237.1731 | 546.1875 | 0.719857 | 1.272455
55.1 | 11.8706 | 130085 |  |  |  | 14.8 | 9.2 | 983.34752 | 10.66946 | 4.13054 | 238.0676 | 546.4205 | 0.7209095 | 1.276219
55.2 | 11.9109 | 131199 |  |  |  | 14.8 | 9.2 | 983.34752 | 10.69947 | 4.100526 | 239.8101 | 547.0954 | 0.7229374 | 1.283512
55.3 | 11.9316 | 131777 |  |  |  | 14.8 | 9.2 | 983.34752 | 10.71484 | 4.085163 | 240.7119 | 547.4469 | 0.7239755 | 1.287266
55.4 | 11.9521 | 132355 |  |  |  | 14.8 | 9.2 | 983.34752 | 10.73 | 4.07 | 241.6087 | 547.8072 | 0.725 | 1.290984
55.5 | 11.9734 | 132975 |  |  |  | 14.8 | 9.2 | 983.34752 | 10.74558 | 4.054425 | 242.5369 | 548.2671 | 0.7260524 | 1.294818
55.6 | 11.994 | 133534 |  |  |  | 14.8 | 9.2 | 983.34752 | 10.76101 | 4.038986189 | 243.4639 | 548.4755 | 0.7270955 | 1.298633
55.7 | 12.0147 | 134125 |  |  |  | 14.8 | 9.2 | 983.34752 | 10.77626 | 4.023743 | 244.3863 | 548.8238 | 0.7281255 | 1.302415
55.8 | 12.0354 | 134720 |  |  |  | 14.8 | 9.2 | 983.34752 | 10.79146288 | 4.00853712 | 245.3133 | 549.1753 | 0.7291529 | 1.306201
55.9 | 12.0562 | 135311 |  |  |  | 14.8 | 9.2 | 983.34752 | 10.80681 | 3.993194 | 246.2559 | 549.4732 | 0.7301896 | 1.310036
56 | 12.077 | 135894 |  |  |  | 14.8 | 9.2 | 983.34752 | 10.82222 | 3.977777249 | 247.2103 | 549.7101 | 0.7312313 | 1.313904
56.1 | 12.0978 | 136497 |  |  |  | 14.8 | 9.2 | 983.34752 | 10.83745 | 3.962545 | 248.1606 | 550.035 | 0.7322605 | 1.317741
56.2 | 12.1186 | 137117 |  |  |  | 14.8 | 9.2 | 983.34752 | 10.85253 | 3.94747 | 249.1083 | 550.4313 | 0.7332791 | 1.321552
56.3 | 12.1401 | 137740 |  |  |  | 14.8 | 9.2 | 983.34752 | 10.86827771 | 3.93172229 | 250.106 | 550.7264 | 0.7343431 | 1.32555
56.4 | 12.1609 | 138354 |  |  |  | 14.8 | 9.2 | 983.34752 | 10.88341 | 3.916591659 | 251.0723 | 551.0525 | 0.7353654 | 1.329405
56.5 | 12.1815 | 138971 |  |  |  | 14.8 | 9.2 | 983.34752 | 10.89831 | 3.901689 | 252.0313 | 551.4038 | 0.7363724 | 1.333218
56.6 | 12.2022 | 139565 |  |  |  | 14.8 | 9.2 | 983.34752 | 10.91353 | 3.886473 | 253.0179 | 551.6012 | 0.7374004 | 1.337125
56.7 | 12.2228 | 140188 |  |  |  | 14.8 | 9.2 | 983.34752 | 10.92837 | 3.871625898 | 253.9883 | 551.9468 | 0.7384037 | 1.340953
56.8 | 12.2435 | 140811 |  |  |  | 14.8 | 9.2 | 983.34752 | 10.94332 | 3.856678 | 254.9727 | 552.2592 | 0.7394136 | 1.344821
56.9 | 12.2642 | 141402 |  |  |  | 14.8 | 9.2 | 983.34752 | 10.95856 | 3.841435367 | 255.9844 | 552.3852 | 0.7404436 | 1.348781
57 | 12.2849 | 142042 |  |  |  | 14.8 | 9.2 | 983.34752 | 10.97336 | 3.826644807 | 256.9738 | 552.7489 | 0.7414429 | 1.352639
57.1 | 12.3063 | 142681 |  |  |  | 14.8 | 9.2 | 983.34752 | 10.98885 | 3.811145 | 258.0189 | 552.9866 | 0.7424902 | 1.356698
57.2 | 12.327 | 143309 |  |  |  | 14.8 | 9.2 | 983.34752 | 11.00376 | 3.796244 | 259.0317 | 553.2488 | 0.7434971 | 1.360615
57.3 | 12.3476 | 143937 |  |  |  | 14.8 | 9.2 | 983.34752 | 11.01856 | 3.781442 | 260.0456 | 553.5067 | 0.7444971 | 1.364522
57.4 | 12.3682 | 144571 |  |  |  | 14.8 | 9.2 | 983.34752 | 11.0333 | 3.766696 | 261.0637 | 553.7768 | 0.7454935 | 1.368429
57.5 | 12.3889 | 145168 |  |  |  | 14.8 | 9.2 | 983.34752 | 11.04849 | 3.751508728 | 262.1205 | 553.8215 | 0.7465197 | 1.372469
57.6 | 12.4096 | 145807 |  |  |  | 14.8 | 9.2 | 983.34752 | 11.06329 | 3.736709 | 263.1587 | 554.0649 | 0.7475197 | 1.376422
57.7 | 12.4302 | 146446 |  |  |  | 14.8 | 9.2 | 983.34752 | 11.07799 | 3.722009141 | 264.198 | 554.3039 | 0.7485129 | 1.380364
57.8 | 12.4509 | 147086 |  |  |  | 14.8 | 9.2 | 983.34752 | 11.09278 | 3.707218581 | 265.2521 | 554.514 | 0.7495123 | 1.384345
57.9 | 12.4722 | 147725 |  |  |  | 14.8 | 9.2 | 983.34752 | 11.10818 | 3.691819 | 266.3586 | 554.6096 | 0.7505528 | 1.388508
58 | 12.4929 | 148391 |  |  |  | 14.8 | 9.2 | 983.34752 | 11.12273 | 3.677268 | 267.4125 | 554.9142 | 0.7515359 | 1.392457
58.1 | 12.5137 | 148978 |  |  |  | 14.8 | 9.2 | 983.34752 | 11.13811 | 3.661888363 | 268.5356 | 554.7793 | 0.7525751 | 1.396648
58.2 | 12.5343 | 149613 |  |  |  | 14.8 | 9.2 | 983.34752 | 11.15285 | 3.647152 | 269.6207 | 554.9018 | 0.7535708 | 1.400681
58.3 | 12.555 | 150250 |  |  |  | 14.8 | 9.2 | 983.34752 | 11.16767 | 3.632333375 | 270.7206 | 555.0002 | 0.7545721 | 1.404752
58.4 | 12.5756 | 150890 |  |  |  | 14.8 | 9.2 | 983.34752 | 11.18236 | 3.617642815 | 271.82 | 555.1101 | 0.7555647 | 1.408805
58.5 | 12.5963 | 151498 |  |  |  | 14.8 | 9.2 | 983.34752 | 11.19744 | 3.602556783 | 272.9582 | 555.0227 | 0.756584 | 1.412983
58.6 | 12.617 | 152138 |  |  |  | 14.8 | 9.2 | 983.34752 | 11.21223 | 3.587766223 | 274.0835 | 555.079 | 0.7575834 | 1.417097
58.7 | 12.6386 | 152770 |  |  |  | 14.8 | 9.2 | 983.34752 | 11.228 | 3.572001795 | 275.2931 | 554.9358 | 0.7586485 | 1.421501
58.8 | 12.6593 | 153408 |  |  |  | 14.8 | 9.2 | 983.34752 | 11.24281 | 3.557192768 | 276.4392 | 554.943 | 0.7596491 | 1.425655
58.9 | 12.6799 | 154034 |  |  |  | 14.8 | 9.2 | 983.34752 | 11.25763 | 3.542372939 | 277.5957 | 554.8861 | 0.7606505 | 1.42983
59 | 12.7005 | 154666 |  |  |  | 14.8 | 9.2 | 983.34752 | 11.27239 | 3.527608511 | 278.7576 | 554.8406 | 0.7616481 | 1.434007
59.1 | 12.7212 | 155268 |  |  |  | 14.8 | 9.2 | 983.34752 | 11.28753 | 3.512467078 | 279.9592 | 554.6094 | 0.7626711 | 1.438309
59.2 | 12.7418 | 155899 |  |  |  | 14.8 | 9.2 | 983.34752 | 11.30231 | 3.497693 | 281.1417 | 554.5211 | 0.7636694 | 1.442523
59.3 | 12.7625 | 156528 |  |  |  | 14.8 | 9.2 | 983.34752 | 11.3172 | 3.482801288 | 282.3438 | 554.3879 | 0.7646756 | 1.44679
59.4 | 12.7832 | 157124 |  |  |  | 14.8 | 9.2 | 983.34752 | 11.3324 | 3.467604454 | 283.5812 | 554.0705 | 0.7657024 | 1.451163
59.5 | 12.8047 | 157786 |  |  |  | 14.8 | 9.2 | 983.34752 | 11.34778 | 3.452217031 | 284.8452 | 553.9359 | 0.7667420925 | 1.455611
59.6 | 12.8255 | 158379 |  |  |  | 14.8 | 9.2 | 983.34752 | 11.36311 | 3.436892 | 286.1153 | 553.5496 | 0.7677775 | 1.460059
59.7 | 12.8462 | 159003 |  |  |  | 14.8 | 9.2 | 983.34752 | 11.37805 | 3.421954 | 287.3643 | 553.3151 | 0.7687869 | 1.464415
59.8 | 12.8669 | 159620 |  |  |  | 14.8 | 9.2 | 983.34752 | 11.39304873 | 3.40695127 | 288.6298 | 553.0268 | 0.7698006 | 1.468809
59.9 | 12.8876 | 160240 |  |  |  | 14.8 | 9.2 | 983.34752 | 11.40802396 | 3.39197604 | 289.904 | 552.7346 | 0.7708124 | 1.473215
60 | 12.9083 | 160831 |  |  |  | 14.8 | 9.2 | 983.34752 | 11.42327 | 3.376733 | 291.2127 | 552.2802 | 0.7718424 | 1.477718
60.1 | 12.9289 | 161448 |  |  |  | 14.8 | 9.2 | 983.34752 | 11.43817 | 3.361830108 | 292.5036 | 551.9521 | 0.7728493 | 1.482142
60.2 | 12.9495 | 162062 |  |  |  | 14.8 | 9.2 | 983.34752 | 11.4531 | 3.346899477 | 293.8085 | 551.5906 | 0.7738581 | 1.486593
60.3 | 12.9708 | 162664 |  |  |  | 14.8 | 9.2 | 983.34752 | 11.46884 | 3.331158044 | 295.1969 | 551.0356 | 0.7749218 | 1.491307
60.4 | 12.9914 | 163269 |  |  |  | 14.8 | 9.2 | 983.34752 | 11.48386 | 3.316144 | 296.5334 | 550.5923 | 0.7759362 | 1.495824
60.5 | 13.012 | 163890 |  |  |  | 14.8 | 9.2 | 983.34752 | 11.49872 | 3.301278315 | 297.8687 | 550.2088 | 0.7769407 | 1.500317
60.6 | 13.052 | 165068 |  |  |  | 14.8 | 9.2 | 983.34752 | 11.52784 | 3.272155378 | 300.5198 | 549.2749 | 0.7789084 | 1.509178
60.7 | 13.0728 | 165675 |  |  |  | 14.8 | 9.2 | 983.34752 | 11.54304 | 3.25696 | 301.9219 | 548.7347 | 0.7799351 | 1.513833
60.8 | 13.0934 | 166252 |  |  |  | 14.8 | 9.2 | 983.34752 | 11.55831 | 3.241687842 | 303.3443 | 548.0637 | 0.780967 | 1.518533
60.9 | 13.1141 | 166859 |  |  |  | 14.8 | 9.2 | 983.34752 | 11.57341 | 3.226593 | 304.7635 | 547.5033 | 0.781987 | 1.523201
61 | 13.1355 | 167503 |  |  |  | 14.8 | 9.2 | 983.34752 | 11.58886 | 3.211139 | 306.2301 | 546.984 | 0.7830312 | 1.528001
61.1 | 13.1562 | 168074 |  |  |  | 14.8 | 9.2 | 983.34752 | 11.60429 | 3.195711279 | 307.7085 | 546.2118 | 0.7840736 | 1.532817
61.2 | 13.1769 | 168677 |  |  |  | 14.8 | 9.2 | 983.34752 | 11.61942 | 3.180579 | 309.1725 | 545.5757 | 0.785096 | 1.537564
61.3 | 13.1974 | 169276 |  |  |  | 14.8 | 9.2 | 983.34752 | 11.63439 | 3.165609946 | 310.6345 | 544.9363 | 0.7861074 | 1.542281
61.4 | 13.218 | 169842 |  |  |  | 14.8 | 9.2 | 983.34752 | 11.64976 | 3.150236107 | 312.1504 | 544.1031 | 0.7871462 | 1.54715
61.5 | 13.2386 | 170471 |  |  |  | 14.8 | 9.2 | 983.34752 | 11.66456 | 3.135444 | 313.6231 | 543.5538 | 0.7881457 | 1.551856
61.6 | 13.2593 | 171080 |  |  |  | 14.8 | 9.2 | 983.34752 | 11.67963282 | 3.12036718 | 315.1384 | 542.8726 | 0.7891644 | 1.556676
61.7 | 13.28 | 171689 |  |  |  | 14.8 | 9.2 | 983.34752 | 11.69471 | 3.10529 | 316.6685 | 542.1727 | 0.7901831 | 1.56152
61.8 | 13.3015 | 172303 |  |  |  | 14.8 | 9.2 | 983.34752 | 11.71054 | 3.08946 | 318.2911 | 541.3378 | 0.7912527 | 1.566631
61.9 | 13.3223 | 172909 |  |  |  | 14.8 | 9.2 | 983.34752 | 11.72574 | 3.074255 | 319.8653 | 540.5682 | 0.7922801 | 1.571565
62 | 13.343 | 173492 |  |  |  | 14.8 | 9.2 | 983.34752 | 11.74106 | 3.058938382 | 321.4669 | 539.6885 | 0.793315 | 1.576559
62.1 | 13.3637 | 174087 |  |  |  | 14.8 | 9.2 | 983.34752 | 11.75627 | 3.043732 | 323.0729 | 538.8474 | 0.7943424 | 1.581543
62.2 | 13.3844 | 174690 |  |  |  | 14.8 | 9.2 | 983.34752 | 11.7714 | 3.028600115 | 324.6871 | 538.0256 | 0.7953649 | 1.586527
62.3 | 13.4051 | 175293 |  |  |  | 14.8 | 9.2 | 983.34752 | 11.78653 | 3.013468 | 326.3176 | 537.1853 | 0.7963873 | 1.591536
62.4 | 13.4257 | 175878 |  |  |  | 14.8 | 9.2 | 983.34752 | 11.80173 | 2.998269513 | 327.9717 | 536.2597 | 0.7974142 | 1.596592
62.5 | 13.4464 | 176483 |  |  |  | 14.8 | 9.2 | 983.34752 | 11.81684 | 2.983156 | 329.6333 | 535.3919 | 0.7984354 | 1.601645
62.6 | 13.4678 | 177096 |  |  |  | 14.8 | 9.2 | 983.34752 | 11.83258 | 2.967415916 | 331.3818 | 534.4169 | 0.7994989 | 1.606936
62.7 | 13.4885 | 177701 |  |  |  | 14.8 | 9.2 | 983.34752 | 11.8477 | 2.952302 | 333.0782 | 533.5113 | 0.8005201 | 1.612042
62.8 | 13.5092 | 178309 |  |  |  | 14.8 | 9.2 | 983.34752 | 11.86278 | 2.937216 | 334.789 | 532.6012 | 0.8015394 | 1.617165
62.9 | 13.5298 | 178910 |  |  |  | 14.8 | 9.2 | 983.34752 | 11.87783 | 2.922165485 | 336.5133 | 531.6581 | 0.8025564 | 1.622302
63 | 13.5505 | 179510 |  |  |  | 14.8 | 9.2 | 983.34752 | 11.89299 | 2.907005585 | 338.2682 | 530.6736 | 0.8035807 | 1.627504
63.1 | 13.5711 | 180107 |  |  |  | 14.8 | 9.2 | 983.34752 | 11.90808 | 2.891918 | 340.033 | 529.6751 | 0.8046001 | 1.632707
63.2 | 13.5918 | 180700 |  |  |  | 14.8 | 9.2 | 983.34752 | 11.92330655 | 2.87669345 | 341.8326 | 528.6214 | 0.8056288 | 1.637986
63.3 | 13.6124 | 181272 |  |  |  | 14.8 | 9.2 | 983.34752 | 11.93862 | 2.861375012 | 343.6626 | 527.4709 | 0.8066639 | 1.643325
63.4 | 13.6337 | 181912 |  |  |  | 14.8 | 9.2 | 983.34752 | 11.95402 | 2.845984452 | 345.521 | 526.486 | 0.8077038 | 1.648718
63.5 | 13.6545 | 182483 |  |  |  | 14.8 | 9.2 | 983.34752 | 11.96954 | 2.830457 | 347.4165 | 525.2571 | 0.8087529 | 1.654189
63.6 | 13.6751 | 183083 |  |  |  | 14.8 | 9.2 | 983.34752 | 11.9846 | 2.815397 | 349.2749 | 524.1802 | 0.8097705 | 1.659524
63.7 | 13.6956 | 183684 |  |  |  | 14.8 | 9.2 | 983.34752 | 11.99955 | 2.800446214 | 351.1396 | 523.1082 | 0.8107807 | 1.664848
63.8 | 13.7162 | 184297 |  |  |  | 14.8 | 9.2 | 983.34752 | 12.01449 | 2.785506 | 353.0229 | 522.054 | 0.8117901 | 1.670198
63.9 | 13.7368 | 184873 |  |  |  | 14.8 | 9.2 | 983.34752 | 12.02978 | 2.770225 | 354.9703 | 520.8126 | 0.8128226 | 1.675699
64 | 13.7574 | 185472 |  |  |  | 14.8 | 9.2 | 983.34752 | 12.04484 | 2.755155712 | 356.9118 | 519.6578 | 0.8138408 | 1.681153
64.1 | 13.7781 | 186071 |  |  |  | 14.8 | 9.2 | 983.34752 | 12.06001 | 2.739987 | 358.8877 | 518.4658 | 0.8148658 | 1.686674
64.2 | 13.7996 | 186668 |  |  |  | 14.8 | 9.2 | 983.34752 | 12.076 | 2.723998978 | 360.9941 | 517.0943 | 0.815946015 | 1.692526
64.3 | 13.8204 | 187252 |  |  |  | 14.8 | 9.2 | 983.34752 | 12.09141 | 2.708591342 | 363.0476 | 515.7781 | 0.8169871 | 1.698198
64.4 | 13.8412 | 187846 |  |  |  | 14.8 | 9.2 | 983.34752 | 12.10672 | 2.693276041 | 365.112 | 514.4886 | 0.8180219 | 1.703869
64.5 | 13.862 | 188393 |  |  |  | 14.8 | 9.2 | 983.34752 | 12.12247 | 2.677527 | 367.2596 | 512.9695 | 0.819086 | 1.709734
64.6 | 13.8828 | 188972 |  |  |  | 14.8 | 9.2 | 983.34752 | 12.13793 | 2.662072962 | 369.3916 | 511.5763 | 0.8201302 | 1.715522
64.7 | 13.9035 | 189553 |  |  |  | 14.8 | 9.2 | 983.34752 | 12.15326 | 2.646738 | 371.5319 | 510.193 | 0.8211664 | 1.721299
64.8 | 13.9242 | 190124 |  |  |  | 14.8 | 9.2 | 983.34752 | 12.16869 | 2.631309954 | 373.7103 | 508.7471 | 0.8222088 | 1.727145
64.9 | 13.9449 | 190677 |  |  |  | 14.8 | 9.2 | 983.34752 | 12.18428 | 2.615716 | 375.9382 | 507.2031 | 0.8232624 | 1.733089
65 | 13.9663 | 191268 |  |  |  | 14.8 | 9.2 | 983.34752 | 12.20023 | 2.599773078 | 378.2436 | 505.6741 | 0.8243397 | 1.739203
65.1 | 13.987 | 191784 |  |  |  | 14.8 | 9.2 | 983.34752 | 12.21616 | 2.583837564 | 380.5764 | 503.9304 | 0.8254164 | 1.745351
65.2 | 14.0077 | 192326 |  |  |  | 14.8 | 9.2 | 983.34752 | 12.23186 | 2.568142121 | 382.9023 | 502.2848 | 0.8264769 | 1.751444
65.3 | 14.0283 | 192859 |  |  |  | 14.8 | 9.2 | 983.34752 | 12.24754 | 2.552464 | 385.2543 | 500.6018 | 0.8275362 | 1.757568
65.4 | 14.049 | 193353 |  |  |  | 14.8 | 9.2 | 983.34752 | 12.26368 | 2.536325 | 387.7057 | 498.7108 | 0.8286267 | 1.763911
65.5 | 14.0698 | 193861 |  |  |  | 14.8 | 9.2 | 983.34752 | 12.27978 | 2.520216 | 390.1839 | 496.8452 | 0.8297152 | 1.770283
65.6 | 14.0905 | 194355 |  |  |  | 14.8 | 9.2 | 983.34752 | 12.29592 | 2.504077 | 392.6986 | 494.9215 | 0.8308056 | 1.776707
65.7 | 14.1112 | 194813 |  |  |  | 14.8 | 9.2 | 983.34752 | 12.31239 | 2.487606 | 395.2988 | 492.8247 | 0.8319185 | 1.783306
65.8 | 14.1326 | 195218 |  |  |  | 14.8 | 9.2 | 983.34752 | 12.33005 | 2.469945403 | 398.1252 | 490.3432 | 0.8331118 | 1.790431
65.9 | 14.1533 | 195543 |  |  |  | 14.8 | 9.2 | 983.34752 | 12.34775 | 2.452246 | 400.9987 | 487.64 | 0.8343077 | 1.797623
66 | 14.174 | 195917 |  |  |  | 14.8 | 9.2 | 983.34752 | 12.365 | 2.435 | 403.8389 | 485.1365 | 0.835473 | 1.804681
66.1 | 14.1938 | 196064 |  |  |  | 14.8 | 9.2 | 983.34752 | 12.38344 | 2.416556944 | 406.9209 | 481.8234 | 0.8367191 | 1.812283
66.2 | 14.2144 | 196263 |  |  |  | 14.8 | 9.2 | 983.34752 | 12.40221 | 2.397794 | 410.105 | 478.5677 | 0.8379869 | 1.820078
66.3 | 14.235 | 196506 |  |  |  | 14.8 | 9.2 | 983.34752 | 12.42056 | 2.379438151 | 413.2688 | 475.492 | 0.8392272 | 1.827763
66.4 | 14.2556 | 196738 |  |  |  | 14.8 | 9.2 | 983.34752 | 12.43902 | 2.360980323 | 416.4997 | 472.3605 | 0.8404743025 | 1.83555
66.5 | 14.2762 | 196972 |  |  |  | 14.8 | 9.2 | 983.34752 | 12.45746 | 2.342540962 | 419.7782 | 469.2288 | 0.8417202 | 1.843391
66.6 | 14.2976 | 197251 |  |  |  | 14.8 | 9.2 | 983.34752 | 12.47628 | 2.323717 | 423.1787 | 466.1175 | 0.8429921 | 1.851459
66.7 | 14.3183 | 197500 |  |  |  | 14.8 | 9.2 | 983.34752 | 12.49468375 | 2.30531625 | 426.5565 | 463.0102 | 0.8442354 | 1.859409
66.8 | 14.3389 | 197777 |  |  |  | 14.8 | 9.2 | 983.34752 | 12.51273 | 2.287274 | 429.9212 | 460.0308 | 0.8454545 | 1.867266
66.9 | 14.3591 | 198156 |  |  |  | 14.8 | 9.2 | 983.34752 | 12.52943 | 2.270573426 | 433.0833 | 457.547 | 0.8465829 | 1.874595
67 | 14.3794 | 198629 |  |  |  | 14.8 | 9.2 | 983.34752 | 12.54536 | 2.254641 | 436.1437 | 455.4209 | 0.8476594 | 1.881636
67.1 | 14.3991 | 198848 |  |  |  | 14.8 | 9.2 | 983.34752 | 12.56304 | 2.236963008 | 439.5904 | 452.3483 | 0.8488539 | 1.889508
67.2 | 14.4197 | 199226 |  |  |  | 14.8 | 9.2 | 983.34752 | 12.58015 | 2.219853271 | 442.9786 | 449.7418 | 0.8500099 | 1.897186
67.3 | 14.44 | 199458 |  |  |  | 14.8 | 9.2 | 983.34752 | 12.5983 | 2.201695443 | 446.6319 | 446.5825 | 0.8512368 | 1.905399
67.4 | 14.4614 | 199664 |  |  |  | 14.8 | 9.2 | 983.34752 | 12.6178 | 2.182197544 | 450.6226 | 443.0848 | 0.85255422 | 1.914295
67.5 | 14.4821 | 199958 |  |  |  | 14.8 | 9.2 | 983.34752 | 12.63579 | 2.164212193 | 454.3674 | 440.08 | 0.8537694 | 1.922571

## 10_200
Файл | C:\Testsystems\Metal\Tests\Зульфия\Горячая_быстрая_200_50\200_50_1\200_50_1.001.rez
Вид испытания | сжатие | 1
Дата | 28 Ноябрь 2025 г. | 15:59
Скорость [мм/мин] | 50
Форма | Круглый | 0
Начальные размеры: [мм]
Диаметр | Толщина | Ширина | Длина | База | Расч.дл
9.2 |  |  | 15 | 10 | 14.9
Размеры после испытания: [мм]
[6 empty] | H0 | D0 | V | Hк
Количество точек | 102 |  |  |  |  | 14.9 | 9.2 | 989.99176 | 4.46
Время [с] | Перемещение [мм] | Усилие [Н] |  |  |  | H0 | D0 | V | ∆H оконч, мм | Hi оконч, мм | Si, мм2 | σi, МПа | ε | e
0 | 0 | 105 |  |  |  | 14.9 | 9.2 | 989.99176 | 0 | 14.9 | 66.4424 | 1.580316 | 0 | 0
0.1 | 0.6006 | 2273 |  |  |  | 14.9 | 9.2 | 989.99176 | 0.5796122545 | 14.32039 | 69.13163 | 32.87931 | 0.03890015 | 0.03967697
0.2 | 0.6996 | 2796 |  |  |  | 14.9 | 9.2 | 989.99176 | 0.673783134 | 14.22622 | 69.58925 | 40.17862 | 0.04522034 | 0.04627469
0.3 | 0.9939 | 8256 |  |  |  | 14.9 | 9.2 | 989.99176 | 0.917668224 | 13.98233 | 70.80305 | 116.6051 | 0.06158847 | 0.0635667
0.4 | 1.3924 | 19957 |  |  |  | 14.9 | 9.2 | 989.99176 | 1.208127 | 13.69187 | 72.30506 | 276.0111 | 0.08108235 | 0.08455877
0.5 | 1.4936 | 22438 |  |  |  | 14.9 | 9.2 | 989.99176 | 1.286418727 | 13.61358 | 72.72089 | 308.5496 | 0.08633683 | 0.0902933
0.6 | 1.5953 | 24841 |  |  |  | 14.9 | 9.2 | 989.99176 | 1.365931 | 13.53407 | 73.14812 | 339.5986 | 0.0916732 | 0.09615105
0.7 | 1.6966 | 26812 |  |  |  | 14.9 | 9.2 | 989.99176 | 1.449031398 | 13.45097 | 73.60004 | 364.2933 | 0.09725043 | 0.1023101
0.8 | 1.7985 | 27993 |  |  |  | 14.9 | 9.2 | 989.99176 | 1.540027 | 13.35997 | 74.10133 | 377.7665 | 0.1033575 | 0.109098
0.9 | 2.0012 | 29544 |  |  |  | 14.9 | 9.2 | 989.99176 | 1.728405476 | 13.17159 | 75.16112 | 393.0756 | 0.1160004 | 0.1232986
1 | 2.1052 | 30120 |  |  |  | 14.9 | 9.2 | 989.99176 | 1.82708698 | 13.07291302 | 75.72847 | 397.7368 | 0.1226233 | 0.1308188
1.1 | 2.2064 | 30644 |  |  |  | 14.9 | 9.2 | 989.99176 | 1.923448626 | 12.97655 | 76.29082 | 401.6735 | 0.1290905 | 0.1382172
1.2 | 2.3083 | 31153 |  |  |  | 14.9 | 9.2 | 989.99176 | 2.020649 | 12.87935 | 76.86659 | 405.2866 | 0.135614 | 0.1457359
1.3 | 2.4101 | 31685 |  |  |  | 14.9 | 9.2 | 989.99176 | 2.117537 | 12.78246 | 77.44922 | 409.1068 | 0.1421165 | 0.153287
1.4 | 2.5118 | 32184 |  |  |  | 14.9 | 9.2 | 989.99176 | 2.214629036 | 12.68537 | 78.042 | 412.3933 | 0.1486328 | 0.1609118
1.5 | 2.6136 | 32703 |  |  |  | 14.9 | 9.2 | 989.99176 | 2.311637 | 12.58836 | 78.64341 | 415.8391 | 0.1551434 | 0.1685884
1.6 | 2.7147 | 33242 |  |  |  | 14.9 | 9.2 | 989.99176 | 2.407759993 | 12.49224 | 79.24854 | 419.4652 | 0.1615946 | 0.1762536
1.7 | 2.8165 | 33708 |  |  |  | 14.9 | 9.2 | 989.99176 | 2.505257182 | 12.39474 | 79.87191 | 422.0257 | 0.1681381 | 0.1840888
1.8 | 3.0229 | 34762 |  |  |  | 14.9 | 9.2 | 989.99176 | 2.701925073 | 12.19807 | 81.15967 | 428.3162 | 0.1813373 | 0.2000831
1.9 | 3.1247 | 35274 |  |  |  | 14.9 | 9.2 | 989.99176 | 2.798997521 | 12.101 | 81.81072 | 431.166 | 0.1878522 | 0.2080729
2 | 3.2263 | 35769 |  |  |  | 14.9 | 9.2 | 989.99176 | 2.896027 | 12.00397 | 82.47201 | 433.7108 | 0.1943642 | 0.2161235
2.1 | 3.3281 | 36311 |  |  |  | 14.9 | 9.2 | 989.99176 | 2.992822 | 11.90718 | 83.14244 | 436.7324 | 0.2008606 | 0.2242198
2.2 | 3.4301 | 36793 |  |  |  | 14.9 | 9.2 | 989.99176 | 3.090372 | 11.80963 | 83.82921 | 438.9043 | 0.2074075 | 0.2324461
2.3 | 3.5326 | 37303 |  |  |  | 14.9 | 9.2 | 989.99176 | 3.188163 | 11.71184 | 84.52916 | 441.3033 | 0.2139707 | 0.2407612
2.4 | 3.7354 | 38298 |  |  |  | 14.9 | 9.2 | 989.99176 | 3.381775417 | 11.51822 | 85.95003 | 445.5845 | 0.2269648 | 0.2574307
2.5 | 3.8404 | 38801 |  |  |  | 14.9 | 9.2 | 989.99176 | 3.482131 | 11.41787 | 86.70548 | 447.5035 | 0.2337001 | 0.2661816
2.6 | 3.9426 | 39279 |  |  |  | 14.9 | 9.2 | 989.99176 | 3.579917 | 11.32008 | 87.45446 | 449.1366 | 0.2402629 | 0.2747828
2.7 | 4.0452 | 39793 |  |  |  | 14.9 | 9.2 | 989.99176 | 3.677771 | 11.22223 | 88.21704 | 451.0807 | 0.2468303 | 0.2834647
2.8 | 4.1475 | 40274 |  |  |  | 14.9 | 9.2 | 989.99176 | 3.775630021 | 11.12437 | 88.99306 | 452.5521 | 0.253398 | 0.292223
2.9 | 4.2499 | 40799 |  |  |  | 14.9 | 9.2 | 989.99176 | 3.873182 | 11.02682 | 89.78037 | 454.4312 | 0.2599451 | 0.3010309
3 | 4.3525 | 41306 |  |  |  | 14.9 | 9.2 | 989.99176 | 3.971101049 | 10.9289 | 90.58477 | 455.9928 | 0.2665168 | 0.3099507
3.1 | 4.5567 | 42368 |  |  |  | 14.9 | 9.2 | 989.99176 | 4.165495072 | 10.7345 | 92.22519 | 459.3973 | 0.2795634 | 0.3278979
3.2 | 4.6625 | 42906 |  |  |  | 14.9 | 9.2 | 989.99176 | 4.266327449 | 10.63367 | 93.0997 | 460.8608 | 0.2863307 | 0.3373356
3.3 | 4.7658 | 43411 |  |  |  | 14.9 | 9.2 | 989.99176 | 4.364965 | 10.53504 | 93.97137 | 461.9598 | 0.2929506 | 0.3466548
3.4 | 4.8693 | 43935 |  |  |  | 14.9 | 9.2 | 989.99176 | 4.463626 | 10.43637 | 94.85975 | 463.1575 | 0.2995722 | 0.356064
3.5 | 4.9727 | 44460 |  |  |  | 14.9 | 9.2 | 989.99176 | 4.56217859 | 10.33782141 | 95.76406 | 464.266 | 0.3061865 | 0.3655521
3.6 | 5.0762 | 44984 |  |  |  | 14.9 | 9.2 | 989.99176 | 4.660840236 | 10.23916 | 96.68682 | 465.2547 | 0.3128081 | 0.3751417
3.7 | 5.1792 | 45469 |  |  |  | 14.9 | 9.2 | 989.99176 | 4.759362 | 10.14064 | 97.62618 | 465.746 | 0.3194203 | 0.3848103
3.8 | 5.2827 | 46007 |  |  |  | 14.9 | 9.2 | 989.99176 | 4.857894 | 10.04211 | 98.58408 | 466.6778 | 0.3260332 | 0.3945744
3.9 | 5.3894 | 46552 |  |  |  | 14.9 | 9.2 | 989.99176 | 4.959562108 | 9.940437892 | 99.59237 | 467.4254 | 0.3328565 | 0.4047501
4 | 5.4927 | 47104 |  |  |  | 14.9 | 9.2 | 989.99176 | 5.057765216 | 9.842234784 | 100.5861 | 468.2954 | 0.3394473 | 0.4146784
4.1 | 5.5964 | 47662 |  |  |  | 14.9 | 9.2 | 989.99176 | 5.156312923 | 9.743687077 | 101.6034 | 469.0985 | 0.34606127 | 0.4247416
4.2 | 5.6995 | 48230 |  |  |  | 14.9 | 9.2 | 989.99176 | 5.254168295 | 9.645831705 | 102.6342 | 469.9216 | 0.3526287 | 0.4348353
4.3 | 5.8029 | 48780 |  |  |  | 14.9 | 9.2 | 989.99176 | 5.35248987 | 9.54751013 | 103.6911 | 470.4358 | 0.3592275 | 0.4450808
4.4 | 5.9059 | 49375 |  |  |  | 14.9 | 9.2 | 989.99176 | 5.449996 | 9.450004 | 104.761 | 471.3109 | 0.3657715 | 0.455346
4.5 | 6.0094 | 49973 |  |  |  | 14.9 | 9.2 | 989.99176 | 5.547974 | 9.352026 | 105.8585 | 472.0734 | 0.3723473 | 0.4657682
4.6 | 6.1128 | 50598 |  |  |  | 14.9 | 9.2 | 989.99176 | 5.645603367 | 9.254396633 | 106.9753 | 472.9877 | 0.3788996 | 0.4762625
4.7 | 6.2192 | 51265 |  |  |  | 14.9 | 9.2 | 989.99176 | 5.745845 | 9.154155 | 108.1467 | 474.032 | 0.3856272 | 0.4871533
4.8 | 6.3227 | 51910 |  |  |  | 14.9 | 9.2 | 989.99176 | 5.843389015 | 9.056610985 | 109.3115 | 474.8814 | 0.3921738 | 0.4978662
4.9 | 6.4257 | 52540 |  |  |  | 14.9 | 9.2 | 989.99176 | 5.94057191 | 8.95942809 | 110.4972 | 475.4871 | 0.3986961 | 0.5086548
5 | 6.5291 | 53196 |  |  |  | 14.9 | 9.2 | 989.99176 | 6.037914734 | 8.862085266 | 111.7109 | 476.1933 | 0.4052292 | 0.5195791
5.1 | 6.6323 | 53880 |  |  |  | 14.9 | 9.2 | 989.99176 | 6.13479902 | 8.76520098 | 112.9457 | 477.0434 | 0.4117315 | 0.5305718
5.2 | 6.7357 | 54579 |  |  |  | 14.9 | 9.2 | 989.99176 | 6.231745 | 8.668255 | 114.2089 | 477.8875 | 0.4182379 | 0.5416937
5.3 | 6.8391 | 55337 |  |  |  | 14.9 | 9.2 | 989.99176 | 6.328146 | 8.571854 | 115.4933 | 479.136 | 0.4247078 | 0.5528771
5.4 | 7.0477 | 56918 |  |  |  | 14.9 | 9.2 | 989.99176 | 6.522147647 | 8.377852353 | 118.1677 | 481.6713 | 0.43772803 | 0.5757696
5.5 | 7.1506 | 57744 |  |  |  | 14.9 | 9.2 | 989.99176 | 6.617420776 | 8.282579224 | 119.527 | 483.1043 | 0.4441222 | 0.5872068
5.6 | 7.254 | 58597 |  |  |  | 14.9 | 9.2 | 989.99176 | 6.712945 | 8.187055 | 120.9216 | 484.5867 | 0.4505332 | 0.5988069
5.7 | 7.3574 | 59421 |  |  |  | 14.9 | 9.2 | 989.99176 | 6.808736 | 8.091264 | 122.3532 | 485.6515 | 0.4569622 | 0.6105763
5.8 | 7.4603 | 60282 |  |  |  | 14.9 | 9.2 | 989.99176 | 6.903686153 | 7.996313847 | 123.806 | 486.9069 | 0.4633346 | 0.6223805
5.9 | 7.5636 | 61168 |  |  |  | 14.9 | 9.2 | 989.99176 | 6.998805272 | 7.901194728 | 125.2965 | 488.1862 | 0.4697185 | 0.6343472
6 | 7.6667 | 62136 |  |  |  | 14.9 | 9.2 | 989.99176 | 7.092967244 | 7.807032756 | 126.8077 | 490.0018 | 0.4760381 | 0.6463363
6.1 | 7.7836 | 63208 |  |  |  | 14.9 | 9.2 | 989.99176 | 7.199968932 | 7.700031068 | 128.5698 | 491.6239 | 0.4832194 | 0.6601368
6.2 | 7.8902 | 64260 |  |  |  | 14.9 | 9.2 | 989.99176 | 7.29685529 | 7.60314471 | 130.2082 | 493.5173 | 0.4897218 | 0.6727993
6.3 | 7.9937 | 65321 |  |  |  | 14.9 | 9.2 | 989.99176 | 7.390559 | 7.509441 | 131.8329 | 495.4831 | 0.4960106 | 0.6852001
6.4 | 8.0971 | 66363 |  |  |  | 14.9 | 9.2 | 989.99176 | 7.484337 | 7.415663 | 133.5001 | 497.1007 | 0.5023045 | 0.6977669
6.5 | 8.2002 | 67482 |  |  |  | 14.9 | 9.2 | 989.99176 | 7.577104953 | 7.322895047 | 135.1913 | 499.1593 | 0.5085305 | 0.7103555
6.6 | 8.3036 | 68630 |  |  |  | 14.9 | 9.2 | 989.99176 | 7.669904895 | 7.230095105 | 136.9265 | 501.2177 | 0.5147587 | 0.723109
6.7 | 8.4067 | 69828 |  |  |  | 14.9 | 9.2 | 989.99176 | 7.761943162 | 7.138056838 | 138.6921 | 503.4751 | 0.5209358 | 0.7359206
6.8 | 8.51 | 70965 |  |  |  | 14.9 | 9.2 | 989.99176 | 7.854745 | 7.045255 | 140.5189 | 505.0209 | 0.5271641 | 0.7490068
6.9 | 8.6136 | 72213 |  |  |  | 14.9 | 9.2 | 989.99176 | 7.946821 | 6.953179 | 142.3797 | 507.1859 | 0.5333437 | 0.7621623
7 | 8.8208 | 74779 |  |  |  | 14.9 | 9.2 | 989.99176 | 8.130328 | 6.769672 | 146.2393 | 511.347 | 0.5456596 | 0.7889086
7.1 | 8.924 | 76205 |  |  |  | 14.9 | 9.2 | 989.99176 | 8.220361 | 6.679639 | 148.2104 | 514.1678 | 0.5517021 | 0.8022973
7.2 | 9.0274 | 77524 |  |  |  | 14.9 | 9.2 | 989.99176 | 8.311582146 | 6.588417854 | 150.2624 | 515.924 | 0.5578243 | 0.816048
7.3 | 9.1309 | 78946 |  |  |  | 14.9 | 9.2 | 989.99176 | 8.401952109 | 6.498047891 | 152.3522 | 518.181 | 0.5638894 | 0.8298594
7.4 | 9.2342 | 80438 |  |  |  | 14.9 | 9.2 | 989.99176 | 8.491475727 | 6.408524273 | 154.4805 | 520.7002 | 0.5698977 | 0.8437322
7.5 | 9.3376 | 81885 |  |  |  | 14.9 | 9.2 | 989.99176 | 8.581515 | 6.318485 | 156.6818 | 522.6197 | 0.5759406 | 0.8578817
7.6 | 9.4406 | 83426 |  |  |  | 14.9 | 9.2 | 989.99176 | 8.670286029 | 6.229713971 | 158.9145 | 524.9742 | 0.5818984 | 0.8720308
7.7 | 9.547 | 85112 |  |  |  | 14.9 | 9.2 | 989.99176 | 8.761118348 | 6.138881652 | 161.2658 | 527.7746 | 0.58799452 | 0.8867186
7.8 | 9.6504 | 86657 |  |  |  | 14.9 | 9.2 | 989.99176 | 8.850253 | 6.049747 | 163.6418 | 529.5529 | 0.5939767 | 0.9013447
7.9 | 9.754 | 88332 |  |  |  | 14.9 | 9.2 | 989.99176 | 8.938386478 | 5.961613522 | 166.061 | 531.9249 | 0.5998917 | 0.91602
8 | 9.8575 | 90077 |  |  |  | 14.9 | 9.2 | 989.99176 | 9.025774 | 5.874226 | 168.5314 | 534.4819 | 0.6057566 | 0.9307869
8.1 | 9.9607 | 91730 |  |  |  | 14.9 | 9.2 | 989.99176 | 9.113711045 | 5.786288955 | 171.0927 | 536.1421 | 0.6116585 | 0.9458701
8.2 | 10.0642 | 93512 |  |  |  | 14.9 | 9.2 | 989.99176 | 9.200756948 | 5.699243052 | 173.7058 | 538.3354 | 0.6175005 | 0.9610278
8.3 | 10.1673 | 95373 |  |  |  | 14.9 | 9.2 | 989.99176 | 9.286673 | 5.613327 | 176.3645 | 540.772 | 0.6232667 | 0.9762177
8.4 | 10.271 | 97312 |  |  |  | 14.9 | 9.2 | 989.99176 | 9.372469648 | 5.527530352 | 179.102 | 543.3328 | 0.6290248 | 0.9916201
8.5 | 10.3778 | 99274 |  |  |  | 14.9 | 9.2 | 989.99176 | 9.461153521 | 5.438846479 | 182.0224 | 545.3945 | 0.6349767 | 1.007794
8.6 | 10.4813 | 101293 |  |  |  | 14.9 | 9.2 | 989.99176 | 9.546011 | 5.353989 | 184.9073 | 547.8042 | 0.6406719 | 1.023519
8.7 | 10.5848 | 103291 |  |  |  | 14.9 | 9.2 | 989.99176 | 9.631063 | 5.268937 | 187.8921 | 549.7357 | 0.64638 | 1.039532
8.8 | 10.688 | 105439 |  |  |  | 14.9 | 9.2 | 989.99176 | 9.714429 | 5.185571 | 190.9128 | 552.2889 | 0.6519751 | 1.055481
8.9 | 10.8931 | 109844 |  |  |  | 14.9 | 9.2 | 989.99176 | 9.878855426 | 5.021144574 | 197.1646 | 557.1184 | 0.6630104 | 1.087703
9 | 10.9966 | 112219 |  |  |  | 14.9 | 9.2 | 989.99176 | 9.960426 | 4.939574 | 200.4205 | 559.9179 | 0.668485 | 1.104082
9.1 | 11.1005 | 114685 |  |  |  | 14.9 | 9.2 | 989.99176 | 10.04156 | 4.858444 | 203.7672 | 562.8235 | 0.6739299 | 1.120643
9.2 | 11.2069 | 117224 |  |  |  | 14.9 | 9.2 | 989.99176 | 10.12451 | 4.775487804 | 207.3069 | 565.4611 | 0.6794975 | 1.137865
9.3 | 11.3105 | 119858 |  |  |  | 14.9 | 9.2 | 989.99176 | 10.20379 | 4.696208843 | 210.8066 | 568.5686 | 0.6848182 | 1.154606
9.4 | 11.4137 | 122584 |  |  |  | 14.9 | 9.2 | 989.99176 | 10.28182 | 4.618179364 | 214.3684 | 571.838 | 0.6900551 | 1.171361
9.5 | 11.5175 | 125299 |  |  |  | 14.9 | 9.2 | 989.99176 | 10.36055 | 4.539448 | 218.0864 | 574.5385 | 0.695339 | 1.188556
9.6 | 11.6215 | 128286 |  |  |  | 14.9 | 9.2 | 989.99176 | 10.43697 | 4.463028781 | 221.8206 | 578.3322 | 0.7004679 | 1.205534
9.7 | 11.725 | 131428 |  |  |  | 14.9 | 9.2 | 989.99176 | 10.51146 | 4.388540438 | 225.5857 | 582.608 | 0.7054671 | 1.222365
9.8 | 11.8285 | 134574 |  |  |  | 14.9 | 9.2 | 989.99176 | 10.58591 | 4.314089029 | 229.4788 | 586.4334 | 0.7104638 | 1.239475
9.9 | 11.9318 | 137656 |  |  |  | 14.9 | 9.2 | 989.99176 | 10.66075 | 4.239246676 | 233.5301 | 589.4572 | 0.7154868 | 1.256976
10 | 12.0384 | 141225 |  |  |  | 14.9 | 9.2 | 989.99176 | 10.7344 | 4.165601 | 237.6588 | 594.2342 | 0.7204295 | 1.274501
10.1 | 12.2432 | 148252 |  |  |  | 14.9 | 9.2 | 989.99176 | 10.87432 | 4.025684842 | 245.9188 | 602.8493 | 0.7298198 | 1.308666

## 11_200
Файл | C:\Testsystems\Metal\Tests\Зульфия\Горячая_бстрая_200_30\200_30\200_30.001.rez
Вид испытания | сжатие | 1
Дата | 28 Ноябрь 2025 г. | 15:47
Скорость [мм/мин] | 30
Форма | Круглый | 0
Начальные размеры: [мм]
Диаметр | Толщина | Ширина | Длина | База | Расч.дл
9.2 |  |  | 14.9 | 10 | 14.9
Размеры после испытания: [мм]
[6 empty] | H0 | D0 | V | Hк
Количество точек | 188 |  |  |  |  | 14.9 | 9.2 | 989.99176 | 4.46
Время [с] | Перемещение [мм] | Усилие [Н] |  |  |  | H0 | D0 | V | ∆H оконч, мм | Hi оконч, мм | Si, мм2 | σi, МПа | ε | e
0 | 0 | 103 |  |  |  | 14.9 | 9.2 | 989.99176 | 0 | 14.9 | 66.4424 | 1.550215 | 0 | 0
0.1 | 0.243 | 712 |  |  |  | 14.9 | 9.2 | 989.99176 | 0.236425748 | 14.66357 | 67.51367 | 10.54601 | 0.0158675 | 0.01599474
0.2 | 0.3602 | 1096 |  |  |  | 14.9 | 9.2 | 989.99176 | 0.350080084 | 14.54992 | 68.04105 | 16.10792 | 0.02349531 | 0.02377572
0.3 | 0.5398 | 1475 |  |  |  | 14.9 | 9.2 | 989.99176 | 0.5261805875 | 14.37382 | 68.87465 | 21.41572 | 0.03531413 | 0.03595276
0.4 | 0.6005 | 1611 |  |  |  | 14.9 | 9.2 | 989.99176 | 0.5856248315 | 14.31438 | 69.16067 | 23.29359 | 0.03930368 | 0.04009692
0.5 | 0.6613 | 2046 |  |  |  | 14.9 | 9.2 | 989.99176 | 0.642408259 | 14.25759 | 69.43611 | 29.46593 | 0.04311465 | 0.04407169
0.6 | 0.7224 | 2344 |  |  |  | 14.9 | 9.2 | 989.99176 | 0.700756676 | 14.19924 | 69.72144 | 33.6195 | 0.04703065 | 0.04817254
0.7 | 0.9041 | 3633 |  |  |  | 14.9 | 9.2 | 989.99176 | 0.8705546945 | 14.02945 | 70.56528 | 51.48424 | 0.05842649 | 0.06020286
0.8 | 0.9647 | 4698 |  |  |  | 14.9 | 9.2 | 989.99176 | 0.921321017 | 13.97868 | 70.82155 | 66.33574 | 0.06183363 | 0.06382797
0.9 | 1.0838 | 7550 |  |  |  | 14.9 | 9.2 | 989.99176 | 1.014087075 | 13.88591 | 71.29468 | 105.8985 | 0.06805954 | 0.07048635
1 | 1.2601 | 14476 |  |  |  | 14.9 | 9.2 | 989.99176 | 1.126435854 | 13.77356 | 71.87622 | 201.4018 | 0.07559972 | 0.0786101
1.1 | 1.3227 | 17768 |  |  |  | 14.9 | 9.2 | 989.99176 | 1.158639172 | 13.74136 | 72.04467 | 246.6248 | 0.07776102 | 0.08095089
1.2 | 1.382 | 18258 |  |  |  | 14.9 | 9.2 | 989.99176 | 1.213414757 | 13.68659 | 72.333 | 252.4159 | 0.08143723 | 0.08494504
1.3 | 1.4427 | 19179 |  |  |  | 14.9 | 9.2 | 989.99176 | 1.265611 | 13.63439 | 72.60991 | 264.1375 | 0.08494032 | 0.08876599
1.4 | 1.5038 | 20041 |  |  |  | 14.9 | 9.2 | 989.99176 | 1.318751 | 13.58125 | 72.89402 | 274.9334 | 0.08850681 | 0.09267115
1.5 | 1.5648 | 21054 |  |  |  | 14.9 | 9.2 | 989.99176 | 1.370397891 | 13.5296 | 73.17227 | 287.7319 | 0.09197301 | 0.09648118
1.6 | 1.6857 | 22736 |  |  |  | 14.9 | 9.2 | 989.99176 | 1.475767144 | 13.42423 | 73.74662 | 308.2989 | 0.09904477 | 0.1042997
1.7 | 1.7472 | 23835 |  |  |  | 14.9 | 9.2 | 989.99176 | 1.52712 | 13.37288 | 74.02981 | 321.9649 | 0.1024912 | 0.1081324
1.8 | 1.87 | 26193 |  |  |  | 14.9 | 9.2 | 989.99176 | 1.628147 | 13.27185 | 74.59333 | 351.144 | 0.1092716 | 0.1157157
1.9 | 1.9308 | 27206 |  |  |  | 14.9 | 9.2 | 989.99176 | 1.679593399 | 13.22041 | 74.88361 | 363.3105 | 0.1127244 | 0.1195996
2 | 1.992 | 28140 |  |  |  | 14.9 | 9.2 | 989.99176 | 1.73216931 | 13.16783069 | 75.1826 | 374.2887 | 0.116253 | 0.1235844
2.1 | 2.0532 | 28804 |  |  |  | 14.9 | 9.2 | 989.99176 | 1.787238266 | 13.11276 | 75.49834 | 381.5183 | 0.1199489 | 0.1277753
2.2 | 2.114 | 29324 |  |  |  | 14.9 | 9.2 | 989.99176 | 1.843236846 | 13.05676 | 75.82214 | 386.7472 | 0.1237072 | 0.132055
2.3 | 2.175 | 29658 |  |  |  | 14.9 | 9.2 | 989.99176 | 1.901152857 | 12.99885 | 76.15997 | 389.4172 | 0.1275942 | 0.1365005
2.4 | 2.2335 | 29932 |  |  |  | 14.9 | 9.2 | 989.99176 | 1.957122878 | 12.94288 | 76.48931 | 391.3226 | 0.1313505 | 0.1408156
2.5 | 2.2953 | 30256 |  |  |  | 14.9 | 9.2 | 989.99176 | 2.015931224 | 12.88407 | 76.83844 | 393.7612 | 0.1352974 | 0.1453696
2.6 | 2.3565 | 30385 |  |  |  | 14.9 | 9.2 | 989.99176 | 2.07594 | 12.82406 | 77.198 | 393.5983 | 0.1393248 | 0.1500381
2.7 | 2.4178 | 30757 |  |  |  | 14.9 | 9.2 | 989.99176 | 2.133805 | 12.76619 | 77.54791 | 396.6193 | 0.1432084 | 0.1545606
2.8 | 2.4793 | 30992 |  |  |  | 14.9 | 9.2 | 989.99176 | 2.193135368 | 12.70686 | 77.91 | 397.7923 | 0.1471903 | 0.1592188
2.9 | 2.5412 | 31359 |  |  |  | 14.9 | 9.2 | 989.99176 | 2.251647 | 12.64835 | 78.27041 | 400.6495 | 0.1511172 | 0.1638342
3 | 2.6025 | 31715 |  |  |  | 14.9 | 9.2 | 989.99176 | 2.30966 | 12.59034 | 78.63106 | 403.3394 | 0.1550107 | 0.1684313
3.1 | 2.6639 | 31905 |  |  |  | 14.9 | 9.2 | 989.99176 | 2.369305 | 12.53069 | 79.00534 | 403.8335 | 0.1590138 | 0.17318
3.2 | 2.7255 | 32194 |  |  |  | 14.9 | 9.2 | 989.99176 | 2.428236701 | 12.47176 | 79.37865 | 405.575 | 0.1629689 | 0.1778941
3.3 | 2.8503 | 32800 |  |  |  | 14.9 | 9.2 | 989.99176 | 2.5474412 | 12.3525588 | 80.14467 | 409.2599 | 0.1709692 | 0.187498
3.4 | 2.9115 | 33106 |  |  |  | 14.9 | 9.2 | 989.99176 | 2.605815749 | 12.29418 | 80.52521 | 411.1259 | 0.174887 | 0.1922349
3.5 | 2.9732 | 33394 |  |  |  | 14.9 | 9.2 | 989.99176 | 2.664856501 | 12.23514 | 80.91378 | 412.7109 | 0.1788494 | 0.1970488
3.6 | 3.0354 | 33694 |  |  |  | 14.9 | 9.2 | 989.99176 | 2.724286451 | 12.17571 | 81.30873 | 414.3959 | 0.182838 | 0.2019179
3.7 | 3.0974 | 33994 |  |  |  | 14.9 | 9.2 | 989.99176 | 2.783516401 | 12.11648 | 81.70619 | 416.0517 | 0.1868132 | 0.2067944
3.8 | 3.1594 | 34275 |  |  |  | 14.9 | 9.2 | 989.99176 | 2.842922 | 12.05708 | 82.10876 | 417.4341 | 0.1908001 | 0.2117093
3.9 | 3.2217 | 34575 |  |  |  | 14.9 | 9.2 | 989.99176 | 2.902452 | 11.99755 | 82.51617 | 419.0088 | 0.1947954 | 0.2166589
4 | 3.286 | 34880 |  |  |  | 14.9 | 9.2 | 989.99176 | 2.96393552 | 11.93606448 | 82.94122 | 420.5388 | 0.1989218 | 0.2217968
4.1 | 3.3481 | 35182 |  |  |  | 14.9 | 9.2 | 989.99176 | 3.023247003 | 11.87675 | 83.35542 | 422.0721 | 0.2029025 | 0.2267783
4.2 | 3.41 | 35480 |  |  |  | 14.9 | 9.2 | 989.99176 | 3.08239542 | 11.81760458 | 83.77263 | 423.5274 | 0.2068722 | 0.2317709
4.3 | 3.4721 | 35775 |  |  |  | 14.9 | 9.2 | 989.99176 | 3.141772 | 11.75823 | 84.19566 | 424.9032 | 0.2108572 | 0.2368079
4.4 | 3.5343 | 36059 |  |  |  | 14.9 | 9.2 | 989.99176 | 3.201349 | 11.69865 | 84.62444 | 426.1062 | 0.2148557 | 0.2418877
4.5 | 3.5961 | 36358 |  |  |  | 14.9 | 9.2 | 989.99176 | 3.260388407 | 11.63961 | 85.05368 | 427.4712 | 0.218818 | 0.2469471
4.6 | 3.6579 | 36652 |  |  |  | 14.9 | 9.2 | 989.99176 | 3.319473758 | 11.58053 | 85.48763 | 428.7404 | 0.2227835 | 0.2520363
4.7 | 3.7199 | 36928 |  |  |  | 14.9 | 9.2 | 989.99176 | 3.378925312 | 11.52107 | 85.92877 | 429.7513 | 0.2267735 | 0.2571833
4.8 | 3.7841 | 37236 |  |  |  | 14.9 | 9.2 | 989.99176 | 3.440281394 | 11.45972 | 86.38884 | 431.0279 | 0.2308914 | 0.2625231
4.9 | 3.8449 | 37610 |  |  |  | 14.9 | 9.2 | 989.99176 | 3.497628065 | 11.40237 | 86.82332 | 433.1786 | 0.2347401 | 0.2675398
5 | 3.9068 | 37833 |  |  |  | 14.9 | 9.2 | 989.99176 | 3.557469 | 11.34253 | 87.28138 | 433.4601 | 0.2387563 | 0.2728017
5.1 | 3.9689 | 38312 |  |  |  | 14.9 | 9.2 | 989.99176 | 3.615146148 | 11.28485 | 87.72748 | 436.7161 | 0.2426273 | 0.2778998
5.2 | 4.0311 | 38436 |  |  |  | 14.9 | 9.2 | 989.99176 | 3.676201194 | 11.2238 | 88.2047 | 435.7591 | 0.2467249 | 0.2833248
5.3 | 4.093 | 38718 |  |  |  | 14.9 | 9.2 | 989.99176 | 3.735497347 | 11.1645 | 88.67316 | 436.6372 | 0.2507045 | 0.2886219
5.4 | 4.1548 | 39015 |  |  |  | 14.9 | 9.2 | 989.99176 | 3.794555 | 11.10545 | 89.14472 | 437.6591 | 0.2546681 | 0.2939257
5.5 | 4.2167 | 39300 |  |  |  | 14.9 | 9.2 | 989.99176 | 3.85382345 | 11.04617655 | 89.62303 | 438.5034 | 0.2586459 | 0.2992769
5.6 | 4.3422 | 39904 |  |  |  | 14.9 | 9.2 | 989.99176 | 3.973746416 | 10.92625 | 90.6067 | 440.4089 | 0.2666944 | 0.3101927
5.7 | 4.4041 | 40323 |  |  |  | 14.9 | 9.2 | 989.99176 | 4.031778 | 10.86822 | 91.09049 | 442.6697 | 0.2705891 | 0.3155181
5.8 | 4.4661 | 40767 |  |  |  | 14.9 | 9.2 | 989.99176 | 4.089678 | 10.81032 | 91.57838 | 445.1597 | 0.274475 | 0.3208598
5.9 | 4.527 | 41050 |  |  |  | 14.9 | 9.2 | 989.99176 | 4.147964825 | 10.75204 | 92.07483 | 445.833 | 0.2783869 | 0.3262662
6 | 4.589 | 41150 |  |  |  | 14.9 | 9.2 | 989.99176 | 4.209041475 | 10.69096 | 92.60084 | 444.3804 | 0.282486 | 0.3319628
6.1 | 4.6509 | 41527 |  |  |  | 14.9 | 9.2 | 989.99176 | 4.26746 | 10.63254 | 93.10962 | 446.0012 | 0.2864067 | 0.3374421
6.2 | 4.7127 | 41701 |  |  |  | 14.9 | 9.2 | 989.99176 | 4.327654 | 10.57235 | 93.63974 | 445.3344 | 0.2904466 | 0.3431195
6.3 | 4.7767 | 42019 |  |  |  | 14.9 | 9.2 | 989.99176 | 4.388718 | 10.51128 | 94.18373 | 446.1386 | 0.2945448 | 0.348912
6.4 | 4.8386 | 42423 |  |  |  | 14.9 | 9.2 | 989.99176 | 4.446887 | 10.45311 | 94.70784 | 447.9354 | 0.2984488 | 0.3544614
6.5 | 4.9694 | 42958 |  |  |  | 14.9 | 9.2 | 989.99176 | 4.572747307 | 10.32725 | 95.86206 | 448.123 | 0.3068958 | 0.3665749
6.6 | 5.0314 | 43245 |  |  |  | 14.9 | 9.2 | 989.99176 | 4.632097 | 10.2679 | 96.41616 | 448.5244 | 0.310879 | 0.3723384
6.7 | 5.0934 | 43550 |  |  |  | 14.9 | 9.2 | 989.99176 | 4.691281075 | 10.20872 | 96.97512 | 449.0843 | 0.3148511 | 0.3781191
6.8 | 5.1555 | 43863 |  |  |  | 14.9 | 9.2 | 989.99176 | 4.750491 | 10.14951 | 97.54085 | 449.6885 | 0.3188249 | 0.3839359
6.9 | 5.2177 | 44178 |  |  |  | 14.9 | 9.2 | 989.99176 | 4.809782437 | 10.09022 | 98.11402 | 450.2721 | 0.3228042 | 0.3897948
7 | 5.2819 | 44703 |  |  |  | 14.9 | 9.2 | 989.99176 | 4.869135 | 10.03087 | 98.69455 | 452.9429 | 0.3267876 | 0.3956944
7.1 | 5.3426 | 44944 |  |  |  | 14.9 | 9.2 | 989.99176 | 4.927609576 | 9.972390424 | 99.27327 | 452.7301 | 0.3307121 | 0.4015409
7.2 | 5.4044 | 45156 |  |  |  | 14.9 | 9.2 | 989.99176 | 4.987452074 | 9.912547926 | 99.87258 | 452.1361 | 0.3347283 | 0.4075598
7.3 | 5.4653 | 45639 |  |  |  | 14.9 | 9.2 | 989.99176 | 5.043892 | 9.856108 | 100.4445 | 454.3703 | 0.3385163 | 0.4132699
7.4 | 5.5276 | 45763 |  |  |  | 14.9 | 9.2 | 989.99176 | 5.105047 | 9.794953 | 101.0716 | 452.7779 | 0.3426206 | 0.419494
7.5 | 5.5883 | 46218 |  |  |  | 14.9 | 9.2 | 989.99176 | 5.161546097 | 9.738453903 | 101.658 | 454.642 | 0.3464125 | 0.4252788
7.6 | 5.6491 | 46430 |  |  |  | 14.9 | 9.2 | 989.99176 | 5.220388595 | 9.679611405 | 102.276 | 453.9678 | 0.3503617 | 0.4313395
7.7 | 5.7111 | 46847 |  |  |  | 14.9 | 9.2 | 989.99176 | 5.278538 | 9.621462 | 102.8941 | 455.2933 | 0.3542643 | 0.437365
7.8 | 5.7753 | 47263 |  |  |  | 14.9 | 9.2 | 989.99176 | 5.338897 | 9.561103 | 103.5437 | 456.4547 | 0.3583152 | 0.4436581
7.9 | 5.8361 | 47566 |  |  |  | 14.9 | 9.2 | 989.99176 | 5.396899339 | 9.503100661 | 104.1757 | 456.5942 | 0.362208 | 0.4497431
8 | 5.8967 | 47868 |  |  |  | 14.9 | 9.2 | 989.99176 | 5.454710822 | 9.445289178 | 104.8133 | 456.6978 | 0.366088 | 0.4558451
8.1 | 5.9563 | 48142 |  |  |  | 14.9 | 9.2 | 989.99176 | 5.511780843 | 9.388219157 | 105.4504 | 456.5368 | 0.3699182 | 0.4619056
8.2 | 6.0185 | 48564 |  |  |  | 14.9 | 9.2 | 989.99176 | 5.570084306 | 9.329915694 | 106.1094 | 457.6786 | 0.3738312 | 0.4681352
8.3 | 6.0779 | 48845 |  |  |  | 14.9 | 9.2 | 989.99176 | 5.62689 | 9.27311 | 106.7594 | 457.5241 | 0.3776436 | 0.4742424
8.4 | 6.1372 | 49175 |  |  |  | 14.9 | 9.2 | 989.99176 | 5.683143 | 9.216857 | 107.411 | 457.8209 | 0.381419 | 0.4803271
8.5 | 6.1979 | 49501 |  |  |  | 14.9 | 9.2 | 989.99176 | 5.740833 | 9.159167 | 108.0875 | 457.9714 | 0.3852908 | 0.4866059
8.6 | 6.2623 | 49870 |  |  |  | 14.9 | 9.2 | 989.99176 | 5.801825355 | 9.098174645 | 108.8121 | 458.3129 | 0.3893843 | 0.4932874
8.7 | 6.3206 | 50202 |  |  |  | 14.9 | 9.2 | 989.99176 | 5.857059833 | 9.042940167 | 109.4768 | 458.5631 | 0.3930913 | 0.4993769
8.8 | 6.3812 | 50539 |  |  |  | 14.9 | 9.2 | 989.99176 | 5.914548 | 8.985452 | 110.1772 | 458.7066 | 0.3969495 | 0.5057544
8.9 | 6.4431 | 50842 |  |  |  | 14.9 | 9.2 | 989.99176 | 5.973650393 | 8.926349607 | 110.9067 | 458.4215 | 0.4009161 | 0.5123537
9 | 6.5041 | 51203 |  |  |  | 14.9 | 9.2 | 989.99176 | 6.031317 | 8.868683 | 111.6278 | 458.6939 | 0.4047864 | 0.5188349
9.1 | 6.5649 | 51537 |  |  |  | 14.9 | 9.2 | 989.99176 | 6.089033 | 8.810967 | 112.359 | 458.6814 | 0.4086599 | 0.525364
9.2 | 6.6872 | 52339 |  |  |  | 14.9 | 9.2 | 989.99176 | 6.203928 | 8.696072 | 113.8436 | 459.745 | 0.416371 | 0.5384898
9.3 | 6.7513 | 52686 |  |  |  | 14.9 | 9.2 | 989.99176 | 6.264823819 | 8.635176181 | 114.6464 | 459.5522 | 0.420458 | 0.5455171
9.4 | 6.8132 | 53091 |  |  |  | 14.9 | 9.2 | 989.99176 | 6.322984 | 8.577016 | 115.4238 | 459.9658 | 0.4243614 | 0.5522752
9.5 | 6.8751 | 53480 |  |  |  | 14.9 | 9.2 | 989.99176 | 6.38129242 | 8.51870758 | 116.2138 | 460.1861 | 0.4282747 | 0.5590966
9.6 | 6.9371 | 53880 |  |  |  | 14.9 | 9.2 | 989.99176 | 6.43959902 | 8.46040098 | 117.0148 | 460.4547 | 0.4321879 | 0.5659646
9.7 | 6.9995 | 54287 |  |  |  | 14.9 | 9.2 | 989.99176 | 6.498241 | 8.401759 | 117.8315 | 460.7173 | 0.4361236 | 0.5729201
9.8 | 7.0614 | 54714 |  |  |  | 14.9 | 9.2 | 989.99176 | 6.556198281 | 8.343801719 | 118.65 | 461.1379 | 0.4400133 | 0.5798423
9.9 | 7.1231 | 55149 |  |  |  | 14.9 | 9.2 | 989.99176 | 6.613882 | 8.286118 | 119.4759 | 461.5908 | 0.4438847 | 0.5867796
10 | 7.1851 | 55572 |  |  |  | 14.9 | 9.2 | 989.99176 | 6.671975938 | 8.228024062 | 120.3195 | 461.8703 | 0.44778362 | 0.5938153
10.1 | 7.2491 | 56055 |  |  |  | 14.9 | 9.2 | 989.99176 | 6.731516 | 8.168484 | 121.1965 | 462.5133 | 0.4517796 | 0.6010779
10.2 | 7.3111 | 56479 |  |  |  | 14.9 | 9.2 | 989.99176 | 6.789601 | 8.110399 | 122.0645 | 462.698 | 0.4556779 | 0.6082142
10.3 | 7.3728 | 56953 |  |  |  | 14.9 | 9.2 | 989.99176 | 6.846924 | 8.053076 | 122.9334 | 463.2835 | 0.4595251 | 0.6153071
10.4 | 7.4346 | 57440 |  |  |  | 14.9 | 9.2 | 989.99176 | 6.90422776 | 7.99577224 | 123.8144 | 463.9202 | 0.463371 | 0.6224483
10.5 | 7.4968 | 57940 |  |  |  | 14.9 | 9.2 | 989.99176 | 6.96181101 | 7.93818899 | 124.7125 | 464.5884 | 0.4672356 | 0.6296761
10.6 | 7.559 | 58419 |  |  |  | 14.9 | 9.2 | 989.99176 | 7.019588 | 7.880412 | 125.6269 | 465.0198 | 0.4711133 | 0.636981
10.7 | 7.6207 | 58936 |  |  |  | 14.9 | 9.2 | 989.99176 | 7.076514444 | 7.823485556 | 126.541 | 465.7462 | 0.4749339 | 0.644231
10.8 | 7.6825 | 59433 |  |  |  | 14.9 | 9.2 | 989.99176 | 7.133725 | 7.766275 | 127.4732 | 466.2392 | 0.4787735 | 0.6515706
10.9 | 7.7463 | 59961 |  |  |  | 14.9 | 9.2 | 989.99176 | 7.19265 | 7.70735 | 128.4478 | 466.8124 | 0.4827282 | 0.6591868
11 | 7.8083 | 60509 |  |  |  | 14.9 | 9.2 | 989.99176 | 7.24959 | 7.65041 | 129.4038 | 467.5985 | 0.4865497 | 0.666602
11.1 | 7.8701 | 61059 |  |  |  | 14.9 | 9.2 | 989.99176 | 7.306312 | 7.593688 | 130.3703 | 468.3504 | 0.4903565 | 0.6740438
11.2 | 7.9321 | 61593 |  |  |  | 14.9 | 9.2 | 989.99176 | 7.363381 | 7.536619 | 131.3575 | 468.8958 | 0.4941866 | 0.6815875
11.3 | 7.9942 | 62150 |  |  |  | 14.9 | 9.2 | 989.99176 | 7.420337975 | 7.479662025 | 132.3578 | 469.5605 | 0.4980093 | 0.6891736
11.4 | 8.0565 | 62730 |  |  |  | 14.9 | 9.2 | 989.99176 | 7.477282545 | 7.422717455 | 133.3732 | 470.3343 | 0.501831 | 0.696816
11.5 | 8.1182 | 63316 |  |  |  | 14.9 | 9.2 | 989.99176 | 7.533571714 | 7.366428286 | 134.3924 | 471.1279 | 0.5056088 | 0.7044283
11.6 | 8.1803 | 63893 |  |  |  | 14.9 | 9.2 | 989.99176 | 7.590344 | 7.309656 | 135.4362 | 471.7573 | 0.5094191 | 0.712165
11.7 | 8.2429 | 64524 |  |  |  | 14.9 | 9.2 | 989.99176 | 7.647117646 | 7.252882354 | 136.4963 | 472.716 | 0.5132294 | 0.7199623
11.8 | 8.3066 | 65136 |  |  |  | 14.9 | 9.2 | 989.99176 | 7.705166744 | 7.194833256 | 137.5976 | 473.3804 | 0.5171253 | 0.727998
11.9 | 8.3684 | 65765 |  |  |  | 14.9 | 9.2 | 989.99176 | 7.761159 | 7.138841 | 138.6768 | 474.2321 | 0.5208831 | 0.7358108
12 | 8.4301 | 66418 |  |  |  | 14.9 | 9.2 | 989.99176 | 7.816829397 | 7.083170603 | 139.7668 | 475.206 | 0.5246194 | 0.7436396
12.1 | 8.4922 | 67097 |  |  |  | 14.9 | 9.2 | 989.99176 | 7.87266 | 7.02734 | 140.8772 | 476.2802 | 0.5283664 | 0.7515529
12.2 | 8.5543 | 67732 |  |  |  | 14.9 | 9.2 | 989.99176 | 7.928896578 | 6.971103422 | 142.0136 | 476.9401 | 0.5321407 | 0.7595877
12.3 | 8.6161 | 68413 |  |  |  | 14.9 | 9.2 | 989.99176 | 7.984409 | 6.915591 | 143.1536 | 477.8993 | 0.5358663 | 0.7675827
12.4 | 8.6779 | 69093 |  |  |  | 14.9 | 9.2 | 989.99176 | 8.03993 | 6.86007 | 144.3122 | 478.7745 | 0.5395926 | 0.7756435
12.5 | 8.7405 | 69802 |  |  |  | 14.9 | 9.2 | 989.99176 | 8.095983233 | 6.804016767 | 145.5011 | 479.7353 | 0.5433546 | 0.7838481
12.6 | 8.8042 | 70507 |  |  |  | 14.9 | 9.2 | 989.99176 | 8.153174 | 6.746826 | 146.7344 | 480.5075 | 0.5471929 | 0.792289
12.7 | 8.8661 | 71239 |  |  |  | 14.9 | 9.2 | 989.99176 | 8.208315 | 6.691685 | 147.9436 | 481.5282 | 0.5508936 | 0.8004955
12.8 | 8.928 | 71927 |  |  |  | 14.9 | 9.2 | 989.99176 | 8.263862 | 6.636138 | 149.1819 | 482.1429 | 0.5546216 | 0.8088311
12.9 | 8.99 | 72718 |  |  |  | 14.9 | 9.2 | 989.99176 | 8.318558347 | 6.581441653 | 150.4217 | 483.4275 | 0.5582925 | 0.8171074
13 | 9.0521 | 73472 |  |  |  | 14.9 | 9.2 | 989.99176 | 8.373696288 | 6.526303712 | 151.6926 | 484.3481 | 0.561993 | 0.8255205
13.1 | 9.1136 | 74233 |  |  |  | 14.9 | 9.2 | 989.99176 | 8.42817 | 6.47183 | 152.9694 | 485.2802 | 0.565649 | 0.8339022
13.2 | 9.1756 | 74962 |  |  |  | 14.9 | 9.2 | 989.99176 | 8.483438373 | 6.416561627 | 154.287 | 485.8609 | 0.5693583 | 0.8424788
13.3 | 9.2381 | 75746 |  |  |  | 14.9 | 9.2 | 989.99176 | 8.538699309 | 6.361300691 | 155.6273 | 486.7142 | 0.5730671 | 0.8511283
13.4 | 9.3019 | 76544 |  |  |  | 14.9 | 9.2 | 989.99176 | 8.595130976 | 6.304869024 | 157.0202 | 487.4787 | 0.5768544 | 0.860039
13.5 | 9.3639 | 77364 |  |  |  | 14.9 | 9.2 | 989.99176 | 8.649559506 | 6.250440494 | 158.3875 | 488.4476 | 0.5805073 | 0.8687093
13.6 | 9.4258 | 78183 |  |  |  | 14.9 | 9.2 | 989.99176 | 8.703897 | 6.196103 | 159.7765 | 489.3272 | 0.5841542 | 0.8774407
13.7 | 9.4879 | 79007 |  |  |  | 14.9 | 9.2 | 989.99176 | 8.758389 | 6.141611 | 161.1941 | 490.1357 | 0.5878113 | 0.8862741
13.8 | 9.5502 | 79810 |  |  |  | 14.9 | 9.2 | 989.99176 | 8.813274365 | 6.086725635 | 162.6477 | 490.6925 | 0.5914949 | 0.8952509
13.9 | 9.6119 | 80661 |  |  |  | 14.9 | 9.2 | 989.99176 | 8.867117 | 6.032883 | 164.0993 | 491.5378 | 0.5951085 | 0.9041362
14 | 9.6736 | 81541 |  |  |  | 14.9 | 9.2 | 989.99176 | 8.920691 | 5.979309 | 165.5696 | 492.4878 | 0.5987041 | 0.9130562
14.1 | 9.7366 | 82410 |  |  |  | 14.9 | 9.2 | 989.99176 | 8.975667265 | 5.924332735 | 167.106 | 493.1599 | 0.6023938 | 0.9222932
14.2 | 9.8612 | 84169 |  |  |  | 14.9 | 9.2 | 989.99176 | 9.084026 | 5.815974 | 170.2194 | 494.4736 | 0.6096661 | 0.9407529
14.3 | 9.9231 | 85100 |  |  |  | 14.9 | 9.2 | 989.99176 | 9.13732915 | 5.76267085 | 171.7939 | 495.361 | 0.6132436 | 0.9499602
14.4 | 9.9853 | 86034 |  |  |  | 14.9 | 9.2 | 989.99176 | 9.190905061 | 5.709094939 | 173.4061 | 496.1418 | 0.6168393 | 0.9593007
14.5 | 10.0475 | 86991 |  |  |  | 14.9 | 9.2 | 989.99176 | 9.244269 | 5.655731 | 175.0422 | 496.9715 | 0.6204207 | 0.9686918
14.6 | 10.1095 | 87910 |  |  |  | 14.9 | 9.2 | 989.99176 | 9.297783015 | 5.602216985 | 176.7143 | 497.4697 | 0.6240123 | 0.9781988
14.7 | 10.1715 | 88880 |  |  |  | 14.9 | 9.2 | 989.99176 | 9.35082652 | 5.54917348 | 178.4035 | 498.1966 | 0.6275722 | 0.9877122
14.8 | 10.2335 | 89890 |  |  |  | 14.9 | 9.2 | 989.99176 | 9.403500685 | 5.496499315 | 180.1131 | 499.0752 | 0.6311074 | 0.9972498
14.9 | 10.2976 | 90895 |  |  |  | 14.9 | 9.2 | 989.99176 | 9.458321 | 5.441679 | 181.9276 | 499.6217 | 0.6347866 | 1.007274
15 | 10.4199 | 92904 |  |  |  | 14.9 | 9.2 | 989.99176 | 9.562070916 | 5.337929084 | 185.4636 | 500.9284 | 0.6417497 | 1.026523
15.1 | 10.4821 | 93974 |  |  |  | 14.9 | 9.2 | 989.99176 | 9.614391071 | 5.285608929 | 187.2995 | 501.7313 | 0.6452611 | 1.036373
15.2 | 10.5443 | 95060 |  |  |  | 14.9 | 9.2 | 989.99176 | 9.66656349 | 5.23343651 | 189.1667 | 502.5198 | 0.6487627 | 1.046293
15.3 | 10.6064 | 96116 |  |  |  | 14.9 | 9.2 | 989.99176 | 9.718912914 | 5.181087086 | 191.078 | 503.0197 | 0.652276 | 1.056346
15.4 | 10.6684 | 97242 |  |  |  | 14.9 | 9.2 | 989.99176 | 9.770515993 | 5.129484007 | 193.0003 | 503.8439 | 0.6557393 | 1.066356
15.5 | 10.7304 | 98428 |  |  |  | 14.9 | 9.2 | 989.99176 | 9.821565062 | 5.078434938 | 194.9403 | 504.9135 | 0.6591654 | 1.076358
15.6 | 10.7945 | 99594 |  |  |  | 14.9 | 9.2 | 989.99176 | 9.874898801 | 5.025101199 | 197.0093 | 505.5294 | 0.6627449 | 1.086916
15.7 | 10.8565 | 100777 |  |  |  | 14.9 | 9.2 | 989.99176 | 9.925976 | 4.974024 | 199.0323 | 506.3348 | 0.6661729 | 1.097132
15.8 | 10.9184 | 101969 |  |  |  | 14.9 | 9.2 | 989.99176 | 9.976869 | 4.923131 | 201.0899 | 507.0817 | 0.6695885 | 1.107417
15.9 | 10.9803 | 103120 |  |  |  | 14.9 | 9.2 | 989.99176 | 10.02814148 | 4.87185852 | 203.2062 | 507.4649 | 0.6730296 | 1.117886
16 | 11.0424 | 104358 |  |  |  | 14.9 | 9.2 | 989.99176 | 10.07881 | 4.821189593 | 205.3418 | 508.2161 | 0.6764302 | 1.128341
16.1 | 11.1046 | 105620 |  |  |  | 14.9 | 9.2 | 989.99176 | 10.12935773 | 4.77064227 | 207.5175 | 508.9691 | 0.6798227 | 1.13888
16.2 | 11.1666 | 106925 |  |  |  | 14.9 | 9.2 | 989.99176 | 10.17931 | 4.720692 | 209.7133 | 509.8628 | 0.683175 | 1.149406
16.3 | 11.2289 | 108162 |  |  |  | 14.9 | 9.2 | 989.99176 | 10.23019 | 4.669813827 | 211.9981 | 510.2026 | 0.6865897 | 1.160242
16.4 | 11.2931 | 109542 |  |  |  | 14.9 | 9.2 | 989.99176 | 10.28164 | 4.618356057 | 214.3602 | 511.0184 | 0.6900432 | 1.171322
16.5 | 11.3551 | 110872 |  |  |  | 14.9 | 9.2 | 989.99176 | 10.33136 | 4.568636612 | 216.693 | 511.6546 | 0.6933801 | 1.182146
16.6 | 11.4171 | 112172 |  |  |  | 14.9 | 9.2 | 989.99176 | 10.38136 | 4.518640162 | 219.0906 | 511.989 | 0.6967356 | 1.19315
16.7 | 11.4792 | 113604 |  |  |  | 14.9 | 9.2 | 989.99176 | 10.43024 | 4.469762534 | 221.4864 | 512.9163 | 0.7000159 | 1.204026
16.8 | 11.5415 | 115051 |  |  |  | 14.9 | 9.2 | 989.99176 | 10.47918 | 4.420823 | 223.9383 | 513.762 | 0.7033004 | 1.215035
16.9 | 11.6034 | 116513 |  |  |  | 14.9 | 9.2 | 989.99176 | 10.52758 | 4.372423 | 226.4172 | 514.5943 | 0.7065488 | 1.226044
17 | 11.6653 | 117938 |  |  |  | 14.9 | 9.2 | 989.99176 | 10.57632 | 4.323680523 | 228.9697 | 515.0813 | 0.7098201 | 1.237254
17.1 | 11.7277 | 119480 |  |  |  | 14.9 | 9.2 | 989.99176 | 10.62448142 | 4.27551858 | 231.5489 | 516.0032 | 0.7130524 | 1.248456
17.2 | 11.7922 | 121046 |  |  |  | 14.9 | 9.2 | 989.99176 | 10.67452 | 4.225478241 | 234.2911 | 516.648 | 0.7164109 | 1.260229
17.3 | 11.8546 | 122640 |  |  |  | 14.9 | 9.2 | 989.99176 | 10.72220356 | 4.17779644 | 236.9651 | 517.5447 | 0.719611 | 1.271577
17.4 | 11.9164 | 124265 |  |  |  | 14.9 | 9.2 | 989.99176 | 10.769 | 4.131001 | 239.6494 | 518.5284 | 0.7227516 | 1.282841
17.5 | 11.9787 | 125924 |  |  |  | 14.9 | 9.2 | 989.99176 | 10.81598 | 4.084019254 | 242.4062 | 519.4751 | 0.7259047 | 1.29428
17.6 | 12.0408 | 127541 |  |  |  | 14.9 | 9.2 | 989.99176 | 10.86315 | 4.03685 | 245.2387 | 520.0688 | 0.7290705 | 1.305897
17.7 | 12.1029 | 129288 |  |  |  | 14.9 | 9.2 | 989.99176 | 10.90912 | 3.990880748 | 248.0635 | 521.1892 | 0.7321557 | 1.317349
17.8 | 12.165 | 131076 |  |  |  | 14.9 | 9.2 | 989.99176 | 10.95471 | 3.945290246 | 250.93 | 522.3608 | 0.7352154 | 1.328839
17.9 | 12.2269 | 132898 |  |  |  | 14.9 | 9.2 | 989.99176 | 10.99979 | 3.900213683 | 253.8301 | 523.5706 | 0.7382407 | 1.34033
18 | 12.291 | 134751 |  |  |  | 14.9 | 9.2 | 989.99176 | 11.04678 | 3.853223 | 256.9256 | 524.4748 | 0.7413944 | 1.352451
18.1 | 12.3532 | 136661 |  |  |  | 14.9 | 9.2 | 989.99176 | 11.09134 | 3.808659 | 259.9318 | 525.7571 | 0.7443853 | 1.364084
18.2 | 12.4152 | 138498 |  |  |  | 14.9 | 9.2 | 989.99176 | 11.13638 | 3.763621283 | 263.0423 | 526.5236 | 0.747408 | 1.37598
18.3 | 12.4775 | 140461 |  |  |  | 14.9 | 9.2 | 989.99176 | 11.18055 | 3.719447 | 266.1664 | 527.7187 | 0.7503727 | 1.387786
18.4 | 12.5399 | 142492 |  |  |  | 14.9 | 9.2 | 989.99176 | 11.2242 | 3.675799882 | 269.3269 | 529.0671 | 0.753302 | 1.39959
18.5 | 12.6017 | 144598 |  |  |  | 14.9 | 9.2 | 989.99176 | 11.26655 | 3.633445633 | 272.4664 | 530.7003 | 0.7561446 | 1.41118
18.6 | 12.6634 | 146622 |  |  |  | 14.9 | 9.2 | 989.99176 | 11.30957 | 3.590434237 | 275.7304 | 531.7586 | 0.7590313 | 1.423088
18.7 | 12.7255 | 148747 |  |  |  | 14.9 | 9.2 | 989.99176 | 11.35204 | 3.547955 | 279.0316 | 533.0829 | 0.7618822 | 1.43499

## 12_100
Файл | D:\Зульфия\холодная_100\20_100\20_100.001.rez
Вид испытания | сжатие | 1
Дата | 28 Ноябрь 2025 г. | 14:23
Скорость [мм/мин] | 5
Форма | Круглый | 0
Начальные размеры: [мм]
Диаметр | Толщина | Ширина | Длина | База | Расч.дл
9.2 |  |  | 15 | 10 | 14.9
Размеры после испытания: [мм]
[6 empty] | H0 | D0 | V | Hк
Количество точек | 43 |  |  |  |  | 14.9 | 9.2 | 989.99176 | 4.46
Время [с] | Перемещение [мм] | Усилие [Н] |  |  |  | H0 | D0 | V | ∆H оконч, мм | Hi оконч, мм | Si, мм2 | σi, МПа | ε | e
0 | 0 | 1321 |  |  |  | 14.9 | 9.2 | 989.99176 | 0 | 14.9 | 66.4424 | 19.88188 | 0 | 0
0.1 | 1.202 | 24730 |  |  |  | 14.9 | 9.2 | 989.99176 | 0.973655545 | 13.92634 | 71.0877 | 347.8802 | 0.06534601 | 0.06757888
0.2 | 1.601 | 28019 |  |  |  | 14.9 | 9.2 | 989.99176 | 1.342287 | 13.55771 | 73.02056 | 383.7139 | 0.09008635 | 0.09440557
0.3 | 1.8042 | 29656 |  |  |  | 14.9 | 9.2 | 989.99176 | 1.530371324 | 13.36963 | 74.04781 | 400.498 | 0.1027095 | 0.1083756
0.4 | 2.0073 | 31212 |  |  |  | 14.9 | 9.2 | 989.99176 | 1.719103998 | 13.1809 | 75.10808 | 415.5612 | 0.1153761 | 0.1225927
0.5 | 2.4164 | 34073 |  |  |  | 14.9 | 9.2 | 989.99176 | 2.101787 | 12.79821 | 77.35391 | 440.482 | 0.1410595 | 0.1520557
0.6 | 2.8187 | 36747 |  |  |  | 14.9 | 9.2 | 989.99176 | 2.479397 | 12.4206 | 79.70561 | 461.0341 | 0.1664025 | 0.1820046
0.7 | 3.0217 | 37989 |  |  |  | 14.9 | 9.2 | 989.99176 | 2.670929 | 12.22907 | 80.95396 | 469.2667 | 0.179257 | 0.1975452
0.8 | 3.2249 | 39232 |  |  |  | 14.9 | 9.2 | 989.99176 | 2.862651328 | 12.03735 | 82.24334 | 477.0234 | 0.1921243 | 0.213347
0.9 | 3.6282 | 41745 |  |  |  | 14.9 | 9.2 | 989.99176 | 3.242748 | 11.65725 | 84.92497 | 491.5516 | 0.2176341 | 0.2454327
1 | 3.8378 | 43043 |  |  |  | 14.9 | 9.2 | 989.99176 | 3.440362 | 11.45964 | 86.38945 | 498.2437 | 0.2308968 | 0.2625301
1.1 | 4.0406 | 44268 |  |  |  | 14.9 | 9.2 | 989.99176 | 3.631851422 | 11.26815 | 87.85754 | 503.8612 | 0.2437484 | 0.2793812
1.2 | 4.2437 | 45596 |  |  |  | 14.9 | 9.2 | 989.99176 | 3.822689334 | 11.07731 | 89.37113 | 510.1871 | 0.2565563 | 0.2964623
1.3 | 4.4465 | 46845 |  |  |  | 14.9 | 9.2 | 989.99176 | 4.013957 | 10.88604 | 90.94138 | 515.1121 | 0.2693931 | 0.3138797
1.4 | 4.649 | 48195 |  |  |  | 14.9 | 9.2 | 989.99176 | 4.203991 | 10.69601 | 92.55712 | 520.7055 | 0.2821471 | 0.3314906
1.5 | 4.8527 | 49501 |  |  |  | 14.9 | 9.2 | 989.99176 | 4.395633 | 10.50437 | 94.24573 | 525.2334 | 0.2950089 | 0.3495701
1.6 | 5.0547 | 50846 |  |  |  | 14.9 | 9.2 | 989.99176 | 4.585213459 | 10.31479 | 95.97792 | 529.7677 | 0.3077324 | 0.3677828
1.7 | 5.4612 | 53721 |  |  |  | 14.9 | 9.2 | 989.99176 | 4.965167 | 9.934833 | 99.64856 | 539.1046 | 0.3332327 | 0.4053142
1.8 | 5.6703 | 55272 |  |  |  | 14.9 | 9.2 | 989.99176 | 5.159945988 | 9.740054012 | 101.6413 | 543.7947 | 0.3463051 | 0.4251145
1.9 | 5.8734 | 56871 |  |  |  | 14.9 | 9.2 | 989.99176 | 5.348282 | 9.551718 | 103.6454 | 548.7074 | 0.3589451 | 0.4446401
2 | 6.0766 | 58428 |  |  |  | 14.9 | 9.2 | 989.99176 | 5.537105062 | 9.362894938 | 105.7356 | 552.5856 | 0.3716178 | 0.4646067
2.1 | 6.2811 | 60197 |  |  |  | 14.9 | 9.2 | 989.99176 | 5.725271 | 9.174729 | 107.9042 | 557.8745 | 0.3842464 | 0.4849084
2.2 | 6.4857 | 62044 |  |  |  | 14.9 | 9.2 | 989.99176 | 5.912816726 | 8.987183274 | 110.156 | 563.2378 | 0.3968333 | 0.5055617
2.3 | 6.6903 | 64220 |  |  |  | 14.9 | 9.2 | 989.99176 | 6.09732463 | 8.80267537 | 112.4649 | 571.0227 | 0.4092164 | 0.5263055
2.4 | 6.8946 | 66276 |  |  |  | 14.9 | 9.2 | 989.99176 | 6.282640554 | 8.617359446 | 114.8834 | 576.8978 | 0.4216537 | 0.5475825
2.5 | 7.3082 | 71000 |  |  |  | 14.9 | 9.2 | 989.99176 | 6.6526215 | 8.2473785 | 120.0371 | 591.4836 | 0.4464847 | 0.5914658
2.6 | 7.5135 | 73384 |  |  |  | 14.9 | 9.2 | 989.99176 | 6.835908836 | 8.064091164 | 122.7654 | 597.7578 | 0.4587858 | 0.6139402
2.7 | 7.7183 | 76040 |  |  |  | 14.9 | 9.2 | 989.99176 | 7.01618466 | 7.88381534 | 125.5727 | 605.5458 | 0.4708849 | 0.6365492
2.8 | 7.9235 | 78662 |  |  |  | 14.9 | 9.2 | 989.99176 | 7.197174423 | 7.702825577 | 128.5232 | 612.0452 | 0.4830318 | 0.659774
2.9 | 8.1286 | 81536 |  |  |  | 14.9 | 9.2 | 989.99176 | 7.375737344 | 7.524262656 | 131.5733 | 619.7004 | 0.4950159 | 0.6832284
3 | 8.5379 | 87579 |  |  |  | 14.9 | 9.2 | 989.99176 | 7.729239 | 7.170761 | 138.0595 | 634.3568 | 0.5187409 | 0.7313495
3.1 | 8.7459 | 90907 |  |  |  | 14.9 | 9.2 | 989.99176 | 7.90651 | 6.99349 | 141.559 | 642.1843 | 0.5306383 | 0.7563815
3.2 | 8.9576 | 94392 |  |  |  | 14.9 | 9.2 | 989.99176 | 8.086031468 | 6.813968532 | 145.2886 | 649.6863 | 0.5426867 | 0.7823865
3.3 | 9.1647 | 98077 |  |  |  | 14.9 | 9.2 | 989.99176 | 8.259106 | 6.640894 | 149.0751 | 657.9034 | 0.5543024 | 0.8081146
3.4 | 9.3715 | 101709 |  |  |  | 14.9 | 9.2 | 989.99176 | 8.43237 | 6.46763 | 153.0687 | 664.4663 | 0.5659309 | 0.8345515
3.5 | 9.5779 | 105746 |  |  |  | 14.9 | 9.2 | 989.99176 | 8.601494309 | 6.298505691 | 157.1788 | 672.7751 | 0.5772815 | 0.8610488
3.6 | 9.7849 | 110016 |  |  |  | 14.9 | 9.2 | 989.99176 | 8.769067264 | 6.130932736 | 161.4749 | 681.3195 | 0.588528 | 0.8880143
3.7 | 9.9908 | 114484 |  |  |  | 14.9 | 9.2 | 989.99176 | 8.933711986 | 5.966288014 | 165.9309 | 689.9497 | 0.599578 | 0.9152363
3.8 | 10.1974 | 119017 |  |  |  | 14.9 | 9.2 | 989.99176 | 9.098457 | 5.801543 | 170.6428 | 697.4627 | 0.6106347 | 0.9432372
3.9 | 10.4046 | 124034 |  |  |  | 14.9 | 9.2 | 989.99176 | 9.259332061 | 5.640667939 | 175.5097 | 706.7075 | 0.6214317 | 0.9713587
4 | 10.6158 | 129384 |  |  |  | 14.9 | 9.2 | 989.99176 | 9.421132836 | 5.478867164 | 180.6928 | 716.0441 | 0.6322908 | 1.000463
4.1 | 11.0264 | 141348 |  |  |  | 14.9 | 9.2 | 989.99176 | 9.721263242 | 5.178736758 | 191.1647 | 739.4042 | 0.6524338 | 1.0568
4.2 | 11.2333 | 147729 |  |  |  | 14.9 | 9.2 | 989.99176 | 9.869244 | 5.030756 | 196.7879 | 750.7017 | 0.6623654 | 1.085791

## 13_20
Файл | C:\Testsystems\Metal\Tests\Зульфия\холодная_быстрая\31.10.2025_20_50\31.10.2025_20_50.001.rez
Вид испытания | сжатие | 1
Дата | 31 Октябрь 2025 г. | 17:02
Скорость [мм/мин] | 50
Форма | Круглый | 0
Начальные размеры: [мм]
Диаметр | Толщина | Ширина | Длина | База | Расч.дл
9.2 |  |  | 14.8 | 11 | 14.9
Размеры после испытания: [мм]
[6 empty] | H0 | D0 | V | Hк
Количество точек | 92 |  |  |  |  | 15 | 9.2 | 996.636 | 4.46
Время [с] | Перемещение [мм] | Усилие [Н] |  |  |  | H0 | D0 | V | ∆H оконч, мм | Hi оконч, мм | Si, мм2 | σi, МПа | ε | e
0 | 0 | 213 |  |  |  | 15 | 9.2 | 996.636 | 0 | 15 | 66.4424 | 3.205784 | 0 | 0
0.1 | 0.4024 | 4602 |  |  |  | 15 | 9.2 | 996.636 | 0.359907433 | 14.64009 | 68.0758 | 67.60112 | 0.02399383 | 0.02428637
0.2 | 0.8944 | 18260 |  |  |  | 15 | 9.2 | 996.636 | 0.72579629 | 14.27420371 | 69.82078 | 261.5267 | 0.04838642 | 0.04959623
0.3 | 0.9958 | 25637 |  |  |  | 15 | 9.2 | 996.636 | 0.7590807605 | 14.24092 | 69.98397 | 366.3268 | 0.05060538 | 0.05193074
0.4 | 1.2976 | 33171 |  |  |  | 15 | 9.2 | 996.636 | 0.9913155715 | 14.00868 | 71.14415 | 466.2505 | 0.0660877 | 0.06837275
0.5 | 1.3993 | 34094 |  |  |  | 15 | 9.2 | 996.636 | 1.084493051 | 13.91551 | 71.62053 | 476.0367 | 0.07229954 | 0.07504637
0.6 | 1.5043 | 35007 |  |  |  | 15 | 9.2 | 996.636 | 1.181063 | 13.81894 | 72.12103 | 485.3924 | 0.07873752 | 0.08201029
0.7 | 1.606 | 36018 |  |  |  | 15 | 9.2 | 996.636 | 1.273427797 | 13.72657 | 72.60633 | 496.0725 | 0.08489519 | 0.08871667
0.8 | 1.7081 | 36897 |  |  |  | 15 | 9.2 | 996.636 | 1.367412 | 13.63259 | 73.10688 | 504.6994 | 0.09116077 | 0.09558707
0.9 | 1.8091 | 37739 |  |  |  | 15 | 9.2 | 996.636 | 1.460637 | 13.53936 | 73.61026 | 512.6867 | 0.0973758 | 0.102449
1 | 2.0117 | 39384 |  |  |  | 15 | 9.2 | 996.636 | 1.648047836 | 13.35195 | 74.64347 | 527.6282 | 0.1098699 | 0.1163876
1.1 | 2.1132 | 40221 |  |  |  | 15 | 9.2 | 996.636 | 1.741819 | 13.25818 | 75.1714 | 535.0572 | 0.1161212931 | 0.1234354
1.2 | 2.215 | 40973 |  |  |  | 15 | 9.2 | 996.636 | 1.836676 | 13.16332 | 75.71309 | 541.1613 | 0.1224451 | 0.1306157
1.3 | 2.3198 | 41778 |  |  |  | 15 | 9.2 | 996.636 | 1.934042837 | 13.06596 | 76.27731 | 547.7121 | 0.1289362 | 0.13804
1.4 | 2.4214 | 42508 |  |  |  | 15 | 9.2 | 996.636 | 2.028902382 | 12.9711 | 76.83513 | 553.2365 | 0.1352601588 | 0.1453266
1.5 | 2.5228 | 43287 |  |  |  | 15 | 9.2 | 996.636 | 2.123109 | 12.87689 | 77.39726 | 559.2834 | 0.1415406 | 0.1526159
1.6 | 2.6243 | 44013 |  |  |  | 15 | 9.2 | 996.636 | 2.217906 | 12.78209 | 77.97126 | 564.4772 | 0.1478604 | 0.1600049
1.7 | 2.7259 | 44760 |  |  |  | 15 | 9.2 | 996.636 | 2.31260854 | 12.68739146 | 78.55326 | 569.8045 | 0.1541739 | 0.1674415
1.8 | 2.8275 | 45467 |  |  |  | 15 | 9.2 | 996.636 | 2.40768 | 12.59232 | 79.14634 | 574.4675 | 0.160512 | 0.1749631
1.9 | 3.0314 | 46906 |  |  |  | 15 | 9.2 | 996.636 | 2.598293449 | 12.40171 | 80.36281 | 583.6779 | 0.1732196 | 0.1902161
2 | 3.1362 | 47633 |  |  |  | 15 | 9.2 | 996.636 | 2.696381 | 12.30362 | 81.00348 | 588.0365 | 0.1797587 | 0.1981567
2.1 | 3.2384 | 48314 |  |  |  | 15 | 9.2 | 996.636 | 2.792292681 | 12.20771 | 81.6399 | 591.794 | 0.1861528454 | 0.2059827
2.2 | 3.3406 | 49040 |  |  |  | 15 | 9.2 | 996.636 | 2.88778916 | 12.11221084 | 82.28357 | 595.9877 | 0.1925193 | 0.2138361
2.3 | 3.4432 | 49723 |  |  |  | 15 | 9.2 | 996.636 | 2.984083 | 12.01592 | 82.94298 | 599.4841 | 0.1989388453 | 0.221818
2.4 | 3.5455 | 50454 |  |  |  | 15 | 9.2 | 996.636 | 3.079632991 | 11.92037 | 83.60783 | 603.4602 | 0.2053089 | 0.2298018
2.5 | 3.6482 | 51178 |  |  |  | 15 | 9.2 | 996.636 | 3.175647937 | 11.82435 | 84.28673 | 607.1893 | 0.2117099 | 0.2378891
2.6 | 3.7505 | 51858 |  |  |  | 15 | 9.2 | 996.636 | 3.271669157 | 11.72833 | 84.9768 | 610.2607 | 0.2181113 | 0.2460428
2.7 | 3.8526 | 52582 |  |  |  | 15 | 9.2 | 996.636 | 3.367084103 | 11.63292 | 85.67379 | 613.7466 | 0.2244723 | 0.2542115
2.8 | 3.9586 | 53318 |  |  |  | 15 | 9.2 | 996.636 | 3.466288247 | 11.53371 | 86.41069 | 617.0301 | 0.2310859 | 0.262776
2.9 | 4.0612 | 54028 |  |  |  | 15 | 9.2 | 996.636 | 3.562332462 | 11.43767 | 87.1363 | 620.0401 | 0.2374888308 | 0.2711381
3 | 4.1636 | 54806 |  |  |  | 15 | 9.2 | 996.636 | 3.657548799 | 11.34245 | 87.86778 | 623.7326 | 0.2438365866 | 0.2794978
3.1 | 4.2667 | 55550 |  |  |  | 15 | 9.2 | 996.636 | 3.753779075 | 11.24622 | 88.61964 | 626.8362 | 0.2502519 | 0.288018
3.2 | 4.3697 | 56265 |  |  |  | 15 | 9.2 | 996.636 | 3.850177 | 11.14982 | 89.38581 | 629.4623 | 0.2566785 | 0.2966266
3.3 | 4.473 | 57021 |  |  |  | 15 | 9.2 | 996.636 | 3.946497 | 11.0535 | 90.16472 | 632.4092 | 0.2630997731 | 0.3053028
3.4 | 4.7838 | 59321 |  |  |  | 15 | 9.2 | 996.636 | 4.23606 | 10.76394 | 92.59026 | 640.683 | 0.282404 | 0.3318485
3.5 | 4.8871 | 60106 |  |  |  | 15 | 9.2 | 996.636 | 4.332111249 | 10.66789 | 93.42392 | 643.3684 | 0.2888074166 | 0.340812
3.6 | 4.9903 | 60903 |  |  |  | 15 | 9.2 | 996.636 | 4.427952 | 10.57205 | 94.27086 | 646.0427 | 0.2951968 | 0.3498367
3.7 | 5.0933 | 61721 |  |  |  | 15 | 9.2 | 996.636 | 4.523399 | 10.4766 | 95.12971 | 648.8089 | 0.3015599431 | 0.3589059
3.8 | 5.1966 | 62502 |  |  |  | 15 | 9.2 | 996.636 | 4.619487783 | 10.38051 | 96.01029 | 650.9927 | 0.3079658522 | 0.36812
3.9 | 5.3003 | 63329 |  |  |  | 15 | 9.2 | 996.636 | 4.715552 | 10.28445 | 96.90709 | 653.5022 | 0.3143701119 | 0.3774173
4 | 5.4036 | 64161 |  |  |  | 15 | 9.2 | 996.636 | 4.811169 | 10.18883 | 97.81652 | 655.9321 | 0.3207446271 | 0.3867581
4.1 | 5.5068 | 65026 |  |  |  | 15 | 9.2 | 996.636 | 4.906382429 | 10.09362 | 98.73923 | 658.563 | 0.3270922 | 0.3961469
4.2 | 5.6131 | 65896 |  |  |  | 15 | 9.2 | 996.636 | 5.004649284 | 9.995350716 | 99.70996 | 660.8768 | 0.3336432856 | 0.4059301
4.3 | 5.7167 | 66772 |  |  |  | 15 | 9.2 | 996.636 | 5.100160738 | 9.899839262 | 100.6719 | 663.2633 | 0.3400107 | 0.4155317
4.4 | 5.8198 | 67610 |  |  |  | 15 | 9.2 | 996.636 | 5.195523065 | 9.804476935 | 101.6511 | 665.1181 | 0.3463682 | 0.4252111
4.5 | 5.9234 | 68516 |  |  |  | 15 | 9.2 | 996.636 | 5.290757514 | 9.709242486 | 102.6482 | 667.4839 | 0.3527171676 | 0.4349719
4.6 | 6.0268 | 69436 |  |  |  | 15 | 9.2 | 996.636 | 5.385662694 | 9.614337306 | 103.6614 | 669.8344 | 0.3590441796 | 0.4447947
4.7 | 6.1298 | 70379 |  |  |  | 15 | 9.2 | 996.636 | 5.479956 | 9.520044 | 104.6882 | 672.2727 | 0.3653303669 | 0.4546507
4.8 | 6.2332 | 71272 |  |  |  | 15 | 9.2 | 996.636 | 5.575109988 | 9.424890012 | 105.7451 | 673.9981 | 0.3716739992 | 0.4646961
4.9 | 6.3363 | 72245 |  |  |  | 15 | 9.2 | 996.636 | 5.669226 | 9.330774 | 106.8117 | 676.3771 | 0.3779484 | 0.4747322
5 | 6.4432 | 73222 |  |  |  | 15 | 9.2 | 996.636 | 5.767104663 | 9.232895337 | 107.944 | 678.333 | 0.3844736442 | 0.4852775
5.1 | 6.547 | 74236 |  |  |  | 15 | 9.2 | 996.636 | 5.861541894 | 9.138458106 | 109.0595 | 680.6924 | 0.3907694596 | 0.4955585
5.2 | 6.6498 | 75269 |  |  |  | 15 | 9.2 | 996.636 | 5.954804 | 9.045196 | 110.184 | 683.1209 | 0.3969869 | 0.5058164
5.3 | 6.7533 | 76307 |  |  |  | 15 | 9.2 | 996.636 | 6.048719 | 8.951281 | 111.34 | 685.3509 | 0.403248 | 0.5162536
5.4 | 6.8564 | 77308 |  |  |  | 15 | 9.2 | 996.636 | 6.142576582 | 8.857423418 | 112.5199 | 687.061 | 0.4095051 | 0.5267943
5.5 | 6.9599 | 78433 |  |  |  | 15 | 9.2 | 996.636 | 6.235689 | 8.764311 | 113.7153 | 689.7315 | 0.4157126 | 0.5373623
5.6 | 7.1651 | 80638 |  |  |  | 15 | 9.2 | 996.636 | 6.420529027 | 8.579470973 | 116.1652 | 694.1666 | 0.4280353 | 0.5586779
5.7 | 7.2718 | 81863 |  |  |  | 15 | 9.2 | 996.636 | 6.515918 | 8.484082 | 117.4713 | 696.8767 | 0.4343945 | 0.5698585
5.8 | 7.3747 | 82978 |  |  |  | 15 | 9.2 | 996.636 | 6.608522637 | 8.391477363 | 118.7676 | 698.6583 | 0.4405681758 | 0.5808336
5.9 | 7.4782 | 84182 |  |  |  | 15 | 9.2 | 996.636 | 6.700905503 | 8.299094497 | 120.0897 | 700.9925 | 0.446727 | 0.5919038
6 | 7.5816 | 85430 |  |  |  | 15 | 9.2 | 996.636 | 6.792782095 | 8.207217905 | 121.4341 | 703.5092 | 0.4528521 | 0.6030362
6.1 | 7.6987 | 86825 |  |  |  | 15 | 9.2 | 996.636 | 6.897001 | 8.102999 | 122.9959 | 705.9176 | 0.4598001 | 0.615816
6.2 | 7.8025 | 88119 |  |  |  | 15 | 9.2 | 996.636 | 6.988853 | 8.011147 | 124.4062 | 708.317 | 0.4659235 | 0.6272163
6.3 | 7.9059 | 89439 |  |  |  | 15 | 9.2 | 996.636 | 7.080065 | 7.919935 | 125.8389 | 710.742 | 0.4720043329 | 0.6386672
6.4 | 8.0096 | 90717 |  |  |  | 15 | 9.2 | 996.636 | 7.171965 | 7.828035 | 127.3162 | 712.5328 | 0.478131 | 0.6503386
6.5 | 8.1164 | 92179 |  |  |  | 15 | 9.2 | 996.636 | 7.265265 | 7.734735 | 128.852 | 715.3867 | 0.484351 | 0.662329
6.6 | 8.2198 | 93526 |  |  |  | 15 | 9.2 | 996.636 | 7.356227679 | 7.643772321 | 130.3854 | 717.3045 | 0.4904151786 | 0.674159
6.7 | 8.3232 | 94982 |  |  |  | 15 | 9.2 | 996.636 | 7.446183703 | 7.553816297 | 131.9381 | 719.8983 | 0.4964122 | 0.6859973
6.8 | 8.4268 | 96472 |  |  |  | 15 | 9.2 | 996.636 | 7.536025788 | 7.463974212 | 133.5262 | 722.495 | 0.5024017192 | 0.6979622
6.9 | 8.5303 | 97986 |  |  |  | 15 | 9.2 | 996.636 | 7.625546269 | 7.374453731 | 135.1471 | 725.0322 | 0.5083698 | 0.7100284
7 | 8.634 | 99460 |  |  |  | 15 | 9.2 | 996.636 | 7.71563609 | 7.28436391 | 136.8185 | 726.9483 | 0.5143757 | 0.7223201
7.1 | 8.7373 | 101043 |  |  |  | 15 | 9.2 | 996.636 | 7.804319 | 7.195681 | 138.5048 | 729.5273 | 0.520288 | 0.7345693
7.2 | 8.8405 | 102692 |  |  |  | 15 | 9.2 | 996.636 | 7.892293418 | 7.107706582 | 140.2191 | 732.3683 | 0.5261529 | 0.7468706
7.3 | 8.9476 | 104358 |  |  |  | 15 | 9.2 | 996.636 | 7.984010407 | 7.015989593 | 142.0521 | 734.646 | 0.5322674 | 0.7598584
7.4 | 9.051 | 106093 |  |  |  | 15 | 9.2 | 996.636 | 8.07139 | 6.92861 | 143.8436 | 737.5581 | 0.5380927 | 0.772391
7.5 | 9.1541 | 107840 |  |  |  | 15 | 9.2 | 996.636 | 8.15835936 | 6.84164064 | 145.6721 | 740.2929 | 0.543890624 | 0.7850226
7.6 | 9.2575 | 109544 |  |  |  | 15 | 9.2 | 996.636 | 8.246025476 | 6.753974524 | 147.5629 | 742.3547 | 0.549735 | 0.7979191
7.7 | 9.3605 | 111378 |  |  |  | 15 | 9.2 | 996.636 | 8.332091237 | 6.667908763 | 149.4676 | 745.1651 | 0.5554727 | 0.8107439
7.8 | 9.5654 | 115126 |  |  |  | 15 | 9.2 | 996.636 | 8.502384079 | 6.497615921 | 153.3849 | 750.5694 | 0.5668256 | 0.8366149
7.9 | 9.6688 | 117233 |  |  |  | 15 | 9.2 | 996.636 | 8.586329 | 6.413671 | 155.3924 | 754.4318 | 0.5724219 | 0.8496184
8 | 9.7757 | 119296 |  |  |  | 15 | 9.2 | 996.636 | 8.674180384 | 6.325819616 | 157.5505 | 757.1922 | 0.5782787 | 0.8634106
8.1 | 9.8791 | 121399 |  |  |  | 15 | 9.2 | 996.636 | 8.758162 | 6.241838 | 159.6703 | 760.3105 | 0.5838774889 | 0.8767756
8.2 | 9.9824 | 123548 |  |  |  | 15 | 9.2 | 996.636 | 8.841619542 | 6.158380458 | 161.8341 | 763.4237 | 0.5894413028 | 0.8902364
8.3 | 10.0855 | 125653 |  |  |  | 15 | 9.2 | 996.636 | 8.925283 | 6.074717 | 164.063 | 765.8828 | 0.5950188683 | 0.9039148
8.4 | 10.1891 | 127972 |  |  |  | 15 | 9.2 | 996.636 | 9.007470538 | 5.992529462 | 166.3131 | 769.4645 | 0.600498 | 0.9175366
8.5 | 10.2926 | 130364 |  |  |  | 15 | 9.2 | 996.636 | 9.088884006 | 5.911115994 | 168.6037 | 773.1978 | 0.6059256004 | 0.9312156
8.6 | 10.3954 | 132816 |  |  |  | 15 | 9.2 | 996.636 | 9.169043464 | 5.830956536 | 170.9215 | 777.0583 | 0.6112696 | 0.9448691
8.7 | 10.4986 | 135229 |  |  |  | 15 | 9.2 | 996.636 | 9.249963 | 5.750037 | 173.3269 | 780.1963 | 0.6166642019 | 0.9588439
8.8 | 10.6048 | 138005 |  |  |  | 15 | 9.2 | 996.636 | 9.330531 | 5.669469 | 175.79 | 785.056 | 0.6220354 | 0.9729547
8.9 | 10.7082 | 140577 |  |  |  | 15 | 9.2 | 996.636 | 9.410182 | 5.589818 | 178.2949 | 788.4522 | 0.6273454847 | 0.9871035
9 | 10.8114 | 143386 |  |  |  | 15 | 9.2 | 996.636 | 9.487445369 | 5.512554631 | 180.7939 | 793.0911 | 0.6324964 | 1.001022
9.1 | 11.0157 | 149159 |  |  |  | 15 | 9.2 | 996.636 | 9.63844 | 5.36156 | 185.8855 | 802.4242 | 0.6425627 | 1.028795