## 1Base Properties
MATERIAL DATA CARD / ДАННЫЕ О СВОЙСТВАХ МАТЕРИАЛА
|  | Material Standard | Material | Grade | Thickness, mm | Date of issue
|  | Стандарт | Материал | Марка | Толщина, мм | Дата представления
|  | ГОСТ 9045 | Cold-rolled steel / Холоднокатанная сталь | 08Ю | 2 | 2023-11-14
Chemical Composition / Химический состав
C | Si | Mn | P | S | Al | V
0.045 | 0.011 | 0.158 | 0.0083 | 0.016 | 0.044 | 0.0013
Cr | Mo | Ti | Nb | Cu | Ni | N
0.026 | 0.0034 | 0.0013 | 0.0027 | 0.018 | 0.023 | 0.005
Mechanical Properties / Механические свойства при t=20 ˚С
Test Direction | Young’s Modulus (E), (MPa) | Poisson’s Ratio, (ν) | Yield Strength, (MPa) | Tensile strength, (MPa) | Elongation, (%) | BH-Effect, (MPa)
Направление испытания | Модуль Юнга, МПа | Коэффициент Пуассона | Предел текучести, МПа | Предел прочности, МПа | Относительное удлинение, % | Эффект термического упрочнения, (МПа)
0 | 210000 | 0.3 | 184 | 294 | 50.3 | -
45 | 210000 | 0.3 | 181 | 291 | 43.4 | -
90 | 210000 | 0.3 | 180 | 288 | 44.56 | -
Test Method / Методика испытаний |  | EN 10002 |  |  |  | EN ISO 10325
Thermal Properties / Теплофизические свойства при t=20 ˚С
Density, (kg/m³) | Specific Heat, J/(kg*C) |  | Thermal Conductivity, (W/(m*C)) |  | Thermal Expansion Coefficient, 10-6*K-1
Плотность, (кг/м³) | Теплоемкость, Дж/(кг·С) |  | Теплопроводность, (Вт/(м*C)) |  | Коэффициент теплового расширения, 10-6*K-1
7854.59 | 448.12 |  | 75.53357 |  | 12.55871
Calculated data / Расчетные данные
The data provided in this card is created using average coil data; Severstal does not accept responsibility or liability for errors or information which is found to be misleading / Данные являются справочными, Северсталь не несет ответственность за возможные последствия использования данных.

## 2Forming
MATERIAL DATA CARD / ДАННЫЕ О СВОЙСТВАХ МАТЕРИАЛА
|  | Material Standard | Material | Grade | Thickness, mm | Date of issue
|  | Стандарт | Материал | Марка | Толщина, мм | Дата представления
|  | ГОСТ 9045 | Cold-rolled steel / Холоднокатанная сталь | 08Ю | 2 | 2023-11-14
Mechanical Properties / Механические свойства при t=20 ˚С
Test Direction | Young’s Modulus (E), (MPa) | Poisson’s Ratio, (ν) | Rp 0,2%, (MPa) | Tensile strength, (MPa) | Elongation, (%) | BH-Effect, (MPa)
Направление испытания | Модуль Юнга, МПа | Коэффициент Пуассона | Предел текучести, МПа | Предел прочности, МПа | Относительное удлинение, % | Эффект термического упрочнения, (МПа)
0 | 210000 | 0.3 | 184 | 294 | 50.3 | -
45 | 210000 | 0.3 | 181 | 291 | 43.4 | -
90 | 210000 | 0.3 | 180 | 288 | 44.56 | -
Test Method / Методика испытаний |  |  | EN 10002 |  |  | EN ISO 10325
Test Direction | r-value | n-value | r bar | delta r | K-Value | Uniform Elongation
Направление испытания | Коэффициент анизотропии, r | Коэффициент деформационного упрочнения, n | r среднее | дельта r | K-Value | Равномерное удлинение
0 | 2.05 | 0.2 |  |  | 495.4505 | -
45 | 1.6 | 0.19 | 1.8425 | 0.485 | 482.4427 | -
90 | 2.12 | 0.19 |  |  | 477.4691 | -
Test Method / Методика испытаний | ISO 10113 | ISO 10275 | Calculated data / Расчетные данные |  |  | EN 10002
Hardening curve |  | Yield Surface |  | FLC
Кривая упрочнения |  | Поверхность текучести |  | Кривая предела формообразования
Available also in Database Доступно в базе материалов |  | https://vmeste.severstal.com/engineering-portal/
The data provided in this card is created using average coil data; Severstal does not accept responsibility or liability for errors or information which is found to be misleading / Данные являются справочными, Северсталь не несет ответственность за возможные последствия использования данных.

## 3Thermal Properties
MATERIAL DATA CARD / ДАННЫЕ О СВОЙСТВАХ МАТЕРИАЛА
|  | Material Standard | Material | Grade | Thickness, mm | Date of issue
|  | Стандарт | Материал | Марка | Толщина, мм | Дата представления
|  | ГОСТ 9045 | Cold-rolled steel / Холоднокатанная сталь | 08Ю | 2 | 2023-11-14
Thermal Properties / Теплофизические свойства
Temperature, (˚C) | Density, (kg/m³) | Specific Heat, J/(kg*C) | Thermal Conductivity, (W/(m*C)) |  | Thermal Expansion Coefficient, 10-6*K-1
Температура, (˚C) | Плотность, (кг/м³) | Теплоемкость, Дж/(кг·С) | Теплопроводность, (Вт/(м*C)) |  | Коэффициент теплового расширения, 10-6*K-1
20 | 7854.59 | 448.12 | 75.53357 | #N/A
100 | 7830.96 | 480.32 | 68.28248 | #N/A | 12.55871 | #N/A
200 | 7800.09 | 521.9 | 60.13755 | #N/A | 12.92357 | #N/A
300 | 7767.54 | 570.13 | 52.74877 | #N/A | 13.32487 | #N/A
400 | 7733.66 | 621.99 | 46.61219 | #N/A | 13.70034 | #N/A
500 | 7698.44 | 692.34 | 41.66586 | #N/A | 14.06974 | #N/A
600 | 7661.75 | 791.44 | 37.74008 | #N/A | 14.44882 | #N/A
700 | 7623.15 | 952.18 | 34.7755 | #N/A | 14.86613 | #N/A
800 | 7594.35 | 876.56 | 31.86396 | #N/A | 14.63195 | #N/A
900 | 7621.37 | 610.19 | 28.08999 | #N/A | 11.59734 | #N/A
1000 | 7615.87 | 623.5 | 28.21006 | #N/A | 11.74523 | #N/A
1100 | 7615.87 | 623.5 | 28.21006 | #N/A | 11.74523 | #N/A
1200 | 7615.87 | 623.5 | 28.21006 | #N/A | 11.74523 | #N/A
Calculated data / Расчетные данные
Temperature, (˚C) | Yield Strength, (MPa) | Tensile strength, (MPa) | Elongation, (%) | r-value | n-value
Температура, (˚C) | Предел текучести, МПа | Предел прочности, МПа | Относительное удлинение, % | Коэффициент анизотропии, r | Коэффициент деформационного упрочнения, n
20
100
200
300
400
500
600
700
800
900
1000
1100
1200
Calculated data / Расчетные данные
The data provided in this card is created using average coil data; Severstal does not accept responsibility or liability for errors or information which is found to be misleading / Данные являются справочными, Северсталь не несет ответственность за возможные последствия использования данных.

## 4AF
Curve Name: | Longitudinal True Stress Strain Graph File | 1 |  | Curve Name: | Transverse True Stress Strain Graph File | 1 | Curve Name: | Diagonal True Stress Strain Graph File | 1 | Curve Name: | Longitudinal Eng'g Stress Strain Graph File | 1 | Curve Name: | Transverse Eng'g Stress Strain Graph File | 1 | Curve Name: | Diagonal Eng'g Stress Strain Graph File | 1
X Axis: Strain (mm/mm) | Y Axis: Stress (MPa) | % |  | X Axis: Strain (mm/mm) | Y Axis: Stress (MPa) | % | X Axis: Strain (mm/mm) | Y Axis: Stress (MPa) | % | X Axis: Strain (mm/mm) | Y Axis: Stress (MPa) | % | X Axis: Strain (mm/mm) | Y Axis: Stress (MPa) | % | X Axis: Strain (mm/mm) | Y Axis: Stress (MPa) | %
0 | 0 | 0 | 0 | 0 | 0 | 0 | 0 | 0 | 0 | 0 | 0 | 0 | 0 | 0 | 0 | 0 | 0 | 0
0.00197429 | 179.3 | 0.197429 |  | 0.001996755 | 176.2 | 0.1996755 | 0.00197429 | 168.5 | 0.197429 | 0.00197624 | 178.9 | 0.197624 | 0.00199875 | 175.8 | 0.199875 | 0.00197624 | 168.2 | 0.197624
0.003642 | 186.4 | 0.3642 |  | 0.000866 | 140.9 | 0.0866 | 0.003078 | 173.9 | 0.3078 | 0.023408 | 225 | 2.3408 | 0.000866 | 140.8 | 0.0866 | 0.003082 | 173.3 | 0.3082
0.013347 | 212 | 1.3347 |  | 0.001577 | 171.7 | 0.1577 | 0.010037 | 195.6 | 1.0037 | 0.033454 | 236.9 | 3.3454 | 0.001579 | 171.5 | 0.1579 | 0.010088 | 193.7 | 1.0088
0.023138 | 230.2 | 2.3138 |  | 0.002711 | 179.8 | 0.2711 | 0.018676 | 214.1 | 1.8676 | 0.023408 | 225 | 2.3408 | 0.002715 | 179.3 | 0.2715 | 0.018851 | 210.2 | 1.8851
0.032906 | 244.9 | 3.2906 |  | 0.00424 | 186.4 | 0.424 | 0.027197 | 229.1 | 2.7197 | 0.033454 | 236.9 | 3.3454 | 0.004249 | 185.6 | 0.4249 | 0.02757 | 223 | 2.757
0.042422 | 257.6 | 4.2422 |  | 0.008491 | 198 | 0.8491 | 0.035957 | 242.5 | 3.5957 | 0.043335 | 246.9 | 4.3335 | 0.008527 | 196.4 | 0.8527 | 0.036611 | 234 | 3.6611
0.052062 | 269.2 | 5.2062 |  | 0.015609 | 212.6 | 1.5609 | 0.044494 | 254.2 | 4.4494 | 0.053441 | 255.6 | 5.3441 | 0.015731 | 209.4 | 1.5731 | 0.045499 | 243.2 | 4.5499
0.061571 | 279.3 | 6.1571 |  | 0.023812 | 225.7 | 2.3812 | 0.052984 | 264.8 | 5.2984 | 0.063506 | 262.6 | 6.3506 | 0.024097 | 220.4 | 2.4097 | 0.054413 | 251.1 | 5.4413
0.070785 | 287.9 | 7.0785 |  | 0.031755 | 237.2 | 3.1755 | 0.061501 | 274.1 | 6.1501 | 0.07335 | 268.2 | 7.335 | 0.032265 | 229.8 | 3.2265 | 0.063431 | 257.8 | 6.3431
0.07999 | 295.6 | 7.999 |  | 0.039344 | 247.3 | 3.9344 | 0.069736 | 282.1 | 6.9736 | 0.083276 | 272.9 | 8.3276 | 0.040129 | 237.8 | 4.0129 | 0.072225 | 263.1 | 7.2225
0.089033 | 302.6 | 8.9033 |  | 0.046504 | 256 | 4.6504 | 0.077987 | 289.6 | 7.7987 | 0.093116 | 276.8 | 9.3116 | 0.047602 | 244.4 | 4.7602 | 0.081109 | 267.8 | 8.1109
0.098001 | 308.9 | 9.8001 |  | 0.053357 | 263.6 | 5.3357 | 0.086308 | 296.4 | 8.6308 | 0.102964 | 280.1 | 10.2964 | 0.054806 | 249.9 | 5.4806 | 0.090143 | 271.9 | 9.0143
0.107028 | 314.7 | 10.7028 |  | 0.059651 | 269.9 | 5.9651 | 0.094575 | 302.5 | 9.4575 | 0.112965 | 282.7 | 11.2965 | 0.061466 | 254.2 | 6.1466 | 0.099191 | 275.2 | 9.9191
0.115997 | 320.1 | 11.5997 |  | 0.065857 | 275.9 | 6.5857 | 0.102611 | 308 | 10.2611 | 0.122992 | 285 | 12.2992 | 0.068074 | 258.4 | 6.8074 | 0.10806 | 278 | 10.806
0.124983 | 325.1 | 12.4983 |  | 0.072021 | 281.5 | 7.2021 | 0.110512 | 313.1 | 11.0512 | 0.133129 | 286.9 | 13.3129 | 0.074677 | 261.9 | 7.4677 | 0.11685 | 280.3 | 11.685
0.13397 | 329.9 | 13.397 |  | 0.078337 | 286.8 | 7.8337 | 0.118275 | 317.7 | 11.8275 | 0.143359 | 288.5 | 14.3359 | 0.081487 | 265.2 | 8.1487 | 0.125554 | 282.3 | 12.5554
0.142995 | 334.4 | 14.2995 |  | 0.084732 | 291.9 | 8.4732 | 0.125906 | 322 | 12.5906 | 0.153724 | 289.9 | 15.3724 | 0.088425 | 268.2 | 8.8425 | 0.134175 | 283.9 | 13.4175
0.151965 | 338.7 | 15.1965 |  | 0.091205 | 296.6 | 9.1205 | 0.133425 | 326 | 13.3425 | 0.164119 | 291 | 16.4119 | 0.095494 | 270.7 | 9.5494 | 0.142736 | 285.3 | 14.2736
0.160745 | 342.8 | 16.0745 |  | 0.097715 | 301.1 | 9.7715 | 0.140941 | 329.8 | 14.0941 | 0.174386 | 291.9 | 17.4386 | 0.102649 | 273.1 | 10.2649 | 0.151357 | 286.5 | 15.1357
0.169156 | 346.5 | 16.9156 |  | 0.10422 | 305.4 | 10.422 | 0.148479 | 333.5 | 14.8479 | 0.184305 | 292.6 | 18.4305 | 0.109845 | 275.2 | 10.9845 | 0.160069 | 287.5 | 16.0069
0.177452 | 350 | 17.7452 |  | 0.110777 | 309.4 | 11.0777 | 0.156085 | 337.1 | 15.6085 | 0.194171 | 293.1 | 19.4171 | 0.117146 | 276.9 | 11.7146 | 0.168926 | 288.4 | 16.8926
0.18583 | 353.5 | 18.583 |  | 0.117328 | 313.2 | 11.7328 | 0.163765 | 340.6 | 16.3765 | 0.204217 | 293.6 | 20.4217 | 0.124489 | 278.5 | 12.4489 | 0.177937 | 289.1 | 17.7937
0.194311 | 357 | 19.4311 |  | 0.123887 | 316.8 | 12.3887 | 0.171513 | 344 | 17.1513 | 0.214474 | 293.9 | 21.4474 | 0.131887 | 279.9 | 13.1887 | 0.187099 | 289.8 | 18.7099
0.20299 | 360.3 | 20.299 |  | 0.130478 | 320.3 | 13.0478 | 0.179187 | 347.2 | 17.9187 | 0.22506 | 294.1 | 22.506 | 0.139372 | 281.1 | 13.9372 | 0.196245 | 290.3 | 19.6245
0.211324 | 363.5 | 21.1324 |  | 0.137097 | 323.7 | 13.7097 | 0.186537 | 350.3 | 18.6537 | 0.235312 | 294.3 | 23.5312 | 0.14694 | 282.2 | 14.694 | 0.205069 | 290.7 | 20.5069
0.219285 | 366.5 | 21.9285 |  | 0.143745 | 327 | 14.3745 | 0.193708 | 353.1 | 19.3708 | 0.245186 | 294.4 | 24.5186 | 0.15459 | 283.2 | 15.459 | 0.213742 | 290.9 | 21.3742
0.227324 | 369.4 | 22.7324 |  | 0.150443 | 330.2 | 15.0443 | 0.200927 | 355.9 | 20.0927 | 0.255236 | 294.3 | 25.5236 | 0.162349 | 284.1 | 16.2349 | 0.222536 | 291.2 | 22.2536
0.235598 | 372.4 | 23.5598 |  | 0.15722 | 333.3 | 15.722 | 0.208259 | 358.7 | 20.8259 | 0.265665 | 294.2 | 26.5665 | 0.170254 | 284.8 | 17.0254 | 0.231532 | 291.3 | 23.1532
0.244044 | 375.4 | 24.4044 |  | 0.164064 | 336.4 | 16.4064 | 0.215722 | 361.5 | 21.5722 | 0.276401 | 294.1 | 27.6401 | 0.17829 | 285.5 | 17.829 | 0.240757 | 291.3 | 24.0757
0.252147 | 378.1 | 25.2147 |  | 0.170966 | 339.4 | 17.0966 | 0.223088 | 364.2 | 22.3088 | 0.286785 | 293.9 | 28.6785 | 0.18645 | 286 | 18.645 | 0.24993 | 291.4 | 24.993
0.259846 | 380.7 | 25.9846 |  | 0.177967 | 342.4 | 17.7967 | 0.229994 | 366.7 | 22.9994 | 0.29673 | 293.6 | 29.673 | 0.194786 | 286.5 | 19.4786 | 0.258592 | 291.3 | 25.8592
0.267799 | 383.3 | 26.7799 |  | 0.185092 | 345.4 | 18.5092 | 0.236965 | 369.1 | 23.6965 | 0.307084 | 293.3 | 30.7084 | 0.203329 | 287 | 20.3329 | 0.267397 | 291.2 | 26.7397
0.276059 | 386 | 27.6059 |  | 0.192326 | 348.3 | 19.2326 | 0.244145 | 371.5 | 24.4145 | 0.317925 | 292.9 | 31.7925 | 0.212066 | 287.3 | 21.2066 | 0.276529 | 291 | 27.6529
0.284471 | 388.7 | 28.4471 |  | 0.199718 | 351.1 | 19.9718 | 0.251593 | 374 | 25.1593 | 0.329059 | 292.5 | 32.9059 | 0.221059 | 287.6 | 22.1059 | 0.286072 | 290.8 | 28.6072
0.29213 | 391 | 29.213 |  | 0.20726 | 354.1 | 20.726 | 0.258659 | 376.3 | 25.8659 | 0.339277 | 292 | 33.9277 | 0.230302 | 287.8 | 23.0302 | 0.295192 | 290.5 | 29.5192
0.299634 | 393.2 | 29.9634 |  | 0.215015 | 357 | 21.5015 | 0.265463 | 378.4 | 26.5463 | 0.349365 | 291.4 | 34.9365 | 0.23988 | 287.9 | 23.988 | 0.304035 | 290.2 | 30.4035
0.307377 | 395.4 | 30.7377 |  | 0.222992 | 359.9 | 22.2992 | 0.272601 | 380.6 | 27.2601 | 0.359854 | 290.8 | 35.9854 | 0.24981 | 288 | 24.981 | 0.313376 | 289.8 | 31.3376
0.315408 | 397.5 | 31.5408 |  | 0.231253 | 362.9 | 23.1253 | 0.28 | 382.6 | 28 | 0.370819 | 290 | 37.0819 | 0.260179 | 288 | 26.0179 | 0.32313 | 289.2 | 32.313
0.323692 | 399.6 | 32.3692 |  | 0.239846 | 365.9 | 23.9846 | 0.286754 | 384.4 | 28.6754 | 0.382222 | 289.1 | 38.2222 | 0.271054 | 287.8 | 27.1054 | 0.332096 | 288.6 | 33.2096
0.332095 | 401.3 | 33.2095 |  | 0.248837 | 368.9 | 24.8837 | 0.293641 | 385.9 | 29.3641 | 0.393885 | 287.9 | 39.3885 | 0.282532 | 287.6 | 28.2532 | 0.341302 | 287.7 | 34.1302
0.340472 | 402.6 | 34.0472 |  | 0.25828 | 372 | 25.828 | 0.300937 | 386.9 | 30.0937 | 0.405611 | 286.5 | 40.5611 | 0.294701 | 287.4 | 29.4701 | 0.351124 | 286.3 | 35.1124
0.349087 | 403.2 | 34.9087 |  | 0.268263 | 375.1 | 26.8263 | 0.308507 | 386.8 | 30.8507 | 0.44145 | 276.8 | 44.145 | 0.307691 | 286.8 | 30.7691 | 0.361391 | 284.2 | 36.1391
0.35746 | 402.4 | 35.746 |  | 0.278886 | 378.2 | 27.8886 | 0.316012 | 385 | 31.6012 | 0.429694 | 281.4 | 42.9694 | 0.321656 | 286.1 | 32.1656 | 0.371647 | 280.7 | 37.1647
0.36565 | 399 | 36.565 |  | 0.290252 | 381 | 29.0252 | 0.323538 | 380.4 | 32.3538 | 0.44145 | 276.8 | 44.145 | 0.336765 | 285 | 33.6765 | 0.382009 | 275.2 | 38.2009
0.373563 | 392 | 37.3563 |  | 0.30239 | 383.1 | 30.239 | 0.330571 | 372.9 | 33.0571 | 0.452902 | 269.8 | 45.2902 | 0.353089 | 283.1 | 35.3089 | 0.391762 | 268 | 39.1762
0.38109 | 380.8 | 38.109 |  | 0.315088 | 382.9 | 31.5088 | 0.337432 | 361.2 | 33.7432 | 0.463879 | 260.1 | 46.3879 | 0.37038 | 279.4 | 37.038 | 0.401344 | 257.8 | 40.1344
0.388132 | 362.2 | 38.8132 |  | 0.327881 | 377.3 | 32.7881 | 0.343754 | 341.7 | 34.3754 | 0.474225 | 245.7 | 47.4225 | 0.388024 | 271.8 | 38.8024 | 0.410231 | 242.3 | 41.0231
0.394951 | 320.7 | 39.4951 |  | 0.340627 | 362.1 | 34.0627 | 0.350231 | 289 | 35.0231 | 0.484312 | 216.1 | 48.4312 | 0.405829 | 257.6 | 40.5829 | 0.419396 | 203.6 | 41.9396
0.4072502 | 44.1 | 40.72502 |  | 0.3685641 | 41.4 | 36.85641 | 0.3605584 | 41.6 | 36.05584 | 0.50268 | 29.3 | 50.268 | 0.4456573 | 28.7 | 44.56573 | 0.43413 | 55.3 | 43.413
The data provided in this card is created using average coil data; Severstal does not accept responsibility or liability for errors or information which is found to be misleading / Данные являются справочными, Северсталь не несет ответственность за возможные последствия использования данных. | [9 empty] | The data provided in this card is created using average coil data; Severstal does not accept responsibility or liability for errors or information which is found to be misleading / Данные являются справочными, Северсталь не несет ответственность за возможные последствия использования данных.