## 1Base Properties
MATERIAL DATA CARD / ДАННЫЕ О СВОЙСТВАХ МАТЕРИАЛА
|  | Material Standard | Material | Grade | Thickness, mm | Date of issue
|  | Стандарт | Материал | Марка | Толщина, мм | Дата представления
|  | СТО 00186217-512-2021 | Hot rolled steel / Горячекатаная сталь | PowerForm 700 | 6 | 2026-05-04
Chemical Composition / Химический состав
C | Si | Mn | P | S | Al | V
0.05 | 0.05 | 1.84 | 0.009 | 0.002 | 0.037 | 0.005
Cr | Mo | Ti | Nb | Cu | Ni | N
0.02 | 0.003 | 0.128 | 0.07 | 0.05 | 0.06 | 0.005
Mechanical Properties / Механические свойства при t=20 ˚С
Test Direction | Young’s Modulus (E), (MPa) | Poisson’s Ratio, (ν) | Yield Strength, (MPa) | Tensile strength, (MPa) | Elongation, (%) | BH-Effect, (MPa)
Направление испытания | Модуль Юнга, МПа | Коэффициент Пуассона | Предел текучести, МПа | Предел прочности, МПа | Относительное удлинение, % | Эффект термического упрочнения, (МПа)
0 | 210000 | 0.3 | 712 | 810 | 19.9 | -
45 | 210000 | 0.3 | 715 | 789 | 22.3 | -
90 | 210000 | 0.3 | 748 | 827 | 18.8 | -
Test Method / Методика испытаний |  | EN 10002 |  |  |  | EN ISO 10325
Thermal Properties / Теплофизические свойства при t=20 ˚С
Density, (kg/m³) | Specific Heat, J/(kg*C) |  | Thermal Conductivity, (W/(m*C)) |  | Thermal Expansion Coefficient, 10-6*K-1
Плотность, (кг/м³) | Теплоемкость, Дж/(кг·С) |  | Теплопроводность, (Вт/(м*C)) |  | Коэффициент теплового расширения, 10-6*K-1
7812 | 483 |  | 48.41 |  | #REF!
Calculated data / Расчетные данные
The data provided in this card is created using average coil data; Severstal does not accept responsibility or liability for errors or information which is found to be misleading / Данные являются справочными, Северсталь не несет ответственность за возможные последствия использования данных.

## 2Forming
MATERIAL DATA CARD / ДАННЫЕ О СВОЙСТВАХ МАТЕРИАЛА
|  | Material Standard | Material | Grade | Thickness, mm | Date of issue
|  | Стандарт | Материал | Марка | Толщина, мм | Дата представления
|  | СТО 00186217-512-2021 | Hot rolled steel / Горячекатаная сталь | PowerForm 700 | 6 | 2026-05-04
Mechanical Properties / Механические свойства при t=20 ˚С
Test Direction | Young’s Modulus (E), (MPa) | Poisson’s Ratio, (ν) | Rp 0,2%, (MPa) | Tensile strength, (MPa) | Elongation, (%) | BH-Effect, (MPa)
Направление испытания | Модуль Юнга, МПа | Коэффициент Пуассона | Предел текучести, МПа | Предел прочности, МПа | Относительное удлинение, % | Эффект термического упрочнения, (МПа)
0 | 210000 | 0.3 | 712 | 810 | 19.9 | -
45 | 210000 | 0.3 | 715 | 789 | 22.3 | -
90 | 210000 | 0.3 | 748 | 827 | 18.8 | -
Test Method / Методика испытаний |  |  | EN 10002 |  |  | EN ISO 10325
Test Direction | r-value | n-value | r bar | delta r | K-Value | Uniform Elongation
Направление испытания | Коэффициент анизотропии, r | Коэффициент деформационного упрочнения, n | r среднее | дельта r | K-Value | Равномерное удлинение
0 | 0.916 | 0.094 |  |  | 1111.309 | 9.37
45 | 2.35 | 0.084 | 1.759 | -1.182 | 1056.619 | 9.2
90 | 1.42 | 0.076 |  |  | 1085.351 | 9.24
Test Method / Методика испытаний | ISO 10113 | ISO 10275 | Calculated data / Расчетные данные |  |  | EN 10002
Hardening curve |  | Yield Surface |  | FLC
Кривая упрочнения |  | Поверхность текучести |  | Кривая предела формообразования
Available also in Database Доступно в базе материалов |  | https://vmeste.severstal.com/engineering-portal/
The data provided in this card is created using average coil data; Severstal does not accept responsibility or liability for errors or information which is found to be misleading / Данные являются справочными, Северсталь не несет ответственность за возможные последствия использования данных.

## 3Thermal Properties
MATERIAL DATA CARD / ДАННЫЕ О СВОЙСТВАХ МАТЕРИАЛА
|  | Material Standard | Material | Grade | Thickness, mm | Date of issue
|  | Стандарт | Материал | Марка | Толщина, мм | Дата представления
|  | СТО 00186217-512-2021 | Hot rolled steel / Горячекатаная сталь | PowerForm 700 | 6 | 2026-05-04
Thermal Properties / Теплофизические свойства
Temperature, (˚C) | Density, (kg/m³) | Specific Heat, J/(kg*C) | Thermal Conductivity, (W/(m*C)) |  | Thermal Expansion Coefficient, 10-6*K-1
Температура, (˚C) | Плотность, (кг/м³) | Теплоемкость, Дж/(кг·С) | Теплопроводность, (Вт/(м*C)) |  | Коэффициент теплового расширения, 10-6*K-1
20 | 7812 | 483 | 48.41 | #N/A
100 | 7811.33 | 485.28 | 48.38491 | #N/A | 13.73741 | #N/A
200 | 7779.19 | 529.63 | 45.83529 | #N/A | 14.12361
300 | 7745.05 | 574.56 | 42.83787 | #N/A | 14.45337 | #N/A
400 | 7709.94 | 632.71 | 40.09413 | #N/A | 14.75236 | #N/A
500 | 7673.98 | 705.77 | 37.33536 | #N/A | 15.09767 | #N/A
600 | 7636.43 | 816.41 | 34.66394 | #N/A | 15.19059 | #N/A
700 | 7601.48 | 1006.29 | 32.29135 | #N/A | 13.00014 | #N/A
800 | 7611 | 1071.23 | 28.9283 | #N/A | 12.0579 | #N/A
900 | 7594.86 | 616.71 | 28.05942 | #N/A | 13.42205 | #N/A
1000 | 7539.29 | 636.74 | 29.29679 | #N/A | 14.54842 | #N/A
1100 | 7484.15 | 657.19 | 30.53026 | #N/A | 15.49459 | #N/A
1200 | 7429.52 | 663.7 | 31.75612 | #N/A | 15.41 | #N/A
Calculated data / Расчетные данные
Temperature, (˚C) | Yield Strength, (MPa) | Tensile strength, (MPa) | Elongation, (%) | r-value | n-value
Температура, (˚C) | Предел текучести, МПа | Предел прочности, МПа | Относительное удлинение, % | Коэффициент анизотропии, r | Коэффициент деформационного упрочнения, n
20
100
200
300
400
500
600
700
800
900
1000
1100
1200
Calculated data / Расчетные данные
The data provided in this card is created using average coil data; Severstal does not accept responsibility or liability for errors or information which is found to be misleading / Данные являются справочными, Северсталь не несет ответственность за возможные последствия использования данных.

## 4AF
Curve Name: | Longitudinal True Stress Strain Graph File | 1 |  | Curve Name: | Transverse True Stress Strain Graph File | 1 | Curve Name: | Diagonal True Stress Strain Graph File | 1 | Curve Name: | Longitudinal Eng'g Stress Strain Graph File | 1 | Curve Name: | Transverse Eng'g Stress Strain Graph File | 1 | Curve Name: | Diagonal Eng'g Stress Strain Graph File | 1
X Axis: Strain (mm/mm) | Y Axis: Stress (MPa) | % |  | X Axis: Strain (mm/mm) | Y Axis: Stress (MPa) | % | X Axis: Strain (mm/mm) | Y Axis: Stress (MPa) | % | X Axis: Strain (mm/mm) | Y Axis: Stress (MPa) | % | X Axis: Strain (mm/mm) | Y Axis: Stress (MPa) | % | X Axis: Strain (mm/mm) | Y Axis: Stress (MPa) | %
0 | 0 | 0 | 0 | 0 | 0 | 0 | 0 | 0 | 0 | 0 | 0 | 0 | 0 | 0 | 0 | 0 | 0 | 0
4.3e-05 | 15.9 | 0.0043 |  | 5.5e-05 | 15.4 | 0.0055 | 7.2e-05 | 20.5 | 0.0072 | 0.000502 | 121.5 | 0.0502 | 5.5e-05 | 15.4 | 0.0055 | 7.2e-05 | 20.5 | 0.0072
0.000278 | 70.5 | 0.0278 |  | 0.000287 | 60.8 | 0.0287 | 0.000318 | 72.9 | 0.0318 | 0.000741 | 168.7 | 0.0741 | 0.000287 | 60.7 | 0.0287 | 0.000318 | 72.9 | 0.0318
0.000502 | 121.5 | 0.0502 |  | 0.000561 | 109.3 | 0.0561 | 0.000546 | 122.3 | 0.0546 | 0.000502 | 121.5 | 0.0502 | 0.000562 | 109.3 | 0.0562 | 0.000546 | 122.2 | 0.0546
0.00074 | 168.8 | 0.074 |  | 0.000822 | 158.2 | 0.0822 | 0.000763 | 169.4 | 0.0763 | 0.000741 | 168.7 | 0.0741 | 0.000822 | 158 | 0.0822 | 0.000763 | 169.3 | 0.0763
0.000969 | 214.8 | 0.0969 |  | 0.001082 | 206.4 | 0.1082 | 0.000972 | 215.2 | 0.0972 | 0.000969 | 214.6 | 0.0969 | 0.001083 | 206.1 | 0.1083 | 0.000972 | 215 | 0.0972
0.001207 | 259.9 | 0.1207 |  | 0.001342 | 253.6 | 0.1342 | 0.001181 | 260.7 | 0.1181 | 0.001208 | 259.6 | 0.1208 | 0.001343 | 253.2 | 0.1343 | 0.001182 | 260.4 | 0.1182
0.00144 | 304.4 | 0.144 |  | 0.001598 | 299.9 | 0.1598 | 0.001389 | 305.1 | 0.1389 | 0.001441 | 303.9 | 0.1441 | 0.0016 | 299.4 | 0.16 | 0.00139 | 304.7 | 0.139
0.001669 | 348.3 | 0.1669 |  | 0.001848 | 345.5 | 0.1848 | 0.001599 | 350.2 | 0.1599 | 0.001671 | 347.7 | 0.1671 | 0.00185 | 344.9 | 0.185 | 0.001601 | 349.7 | 0.1601
0.001918 | 392.8 | 0.1918 |  | 0.002108 | 392.2 | 0.2108 | 0.001814 | 396.8 | 0.1814 | 0.00192 | 392 | 0.192 | 0.00211 | 391.4 | 0.211 | 0.001815 | 396.1 | 0.1815
0.002164 | 437.9 | 0.2164 |  | 0.002381 | 439.7 | 0.2381 | 0.002046 | 444.1 | 0.2046 | 0.002166 | 436.9 | 0.2166 | 0.002383 | 438.7 | 0.2383 | 0.002048 | 443.2 | 0.2048
0.002424 | 483.5 | 0.2424 |  | 0.002668 | 487.6 | 0.2668 | 0.002283 | 492.1 | 0.2283 | 0.002427 | 482.3 | 0.2427 | 0.002672 | 486.3 | 0.2672 | 0.002285 | 491 | 0.2285
0.002709 | 529.3 | 0.2709 |  | 0.002965 | 535.7 | 0.2965 | 0.002557 | 540.2 | 0.2557 | 0.002712 | 527.9 | 0.2712 | 0.002969 | 534.1 | 0.2969 | 0.00256 | 538.8 | 0.256
0.003022 | 574.6 | 0.3022 |  | 0.003298 | 583.5 | 0.3298 | 0.002861 | 587.4 | 0.2861 | 0.003026 | 572.8 | 0.3026 | 0.003303 | 581.6 | 0.3303 | 0.002865 | 585.8 | 0.2865
0.003392 | 618.4 | 0.3392 |  | 0.003676 | 630.1 | 0.3676 | 0.003243 | 632.8 | 0.3243 | 0.003397 | 616.3 | 0.3397 | 0.003683 | 627.8 | 0.3683 | 0.003248 | 630.7 | 0.3248
0.003871 | 659 | 0.3871 |  | 0.004148 | 674.3 | 0.4148 | 0.003768 | 673.7 | 0.3768 | 0.003879 | 656.4 | 0.3879 | 0.004156 | 671.5 | 0.4156 | 0.003775 | 671.2 | 0.3775
0.004536 | 693.4 | 0.4536 |  | 0.004804 | 712.5 | 0.4804 | 0.004582 | 706 | 0.4582 | 0.004546 | 690.2 | 0.4546 | 0.004816 | 709.1 | 0.4816 | 0.004592 | 702.8 | 0.4592
0.005515 | 718 | 0.5515 |  | 0.005783 | 741.2 | 0.5783 | 0.005798 | 725.7 | 0.5798 | 0.005531 | 714.1 | 0.5531 | 0.0058 | 736.9 | 0.58 | 0.005815 | 721.5 | 0.5815
0.006807 | 733.7 | 0.6807 |  | 0.007137 | 758.7 | 0.7137 | 0.007552 | 736.3 | 0.7552 | 0.00683 | 728.7 | 0.683 | 0.007163 | 753.3 | 0.7163 | 0.007581 | 730.7 | 0.7581
0.008531 | 744.5 | 0.8531 |  | 0.008794 | 768.8 | 0.8794 | 0.009816 | 742.4 | 0.9816 | 0.008568 | 738.2 | 0.8568 | 0.008833 | 762.1 | 0.8833 | 0.009864 | 735.1 | 0.9864
0.010649 | 752.2 | 1.0649 |  | 0.010822 | 775.9 | 1.0822 | 0.012473 | 747.3 | 1.2473 | 0.010706 | 744.2 | 1.0706 | 0.010881 | 767.5 | 1.0881 | 0.012551 | 738 | 1.2551
0.01312 | 758.6 | 1.312 |  | 0.013209 | 781.7 | 1.3209 | 0.015474 | 752.5 | 1.5474 | 0.013207 | 748.7 | 1.3207 | 0.013297 | 771.5 | 1.3297 | 0.015595 | 740.9 | 1.5595
0.015856 | 764.7 | 1.5856 |  | 0.015859 | 787.3 | 1.5859 | 0.018715 | 758.3 | 1.8715 | 0.015983 | 752.7 | 1.5983 | 0.015985 | 774.9 | 1.5985 | 0.018892 | 744.3 | 1.8892
0.018824 | 771.2 | 1.8824 |  | 0.018766 | 793.3 | 1.8766 | 0.022196 | 765 | 2.2196 | 0.019002 | 756.8 | 1.9002 | 0.018943 | 778.6 | 1.8943 | 0.022444 | 748.2 | 2.2444
0.022023 | 778.2 | 2.2023 |  | 0.02191 | 799.9 | 2.191 | 0.025884 | 772.2 | 2.5884 | 0.022267 | 761.3 | 2.2267 | 0.022151 | 782.6 | 2.2151 | 0.026222 | 752.5 | 2.6222
0.025416 | 785.7 | 2.5416 |  | 0.025271 | 807.1 | 2.5271 | 0.0298 | 779.9 | 2.98 | 0.025742 | 766 | 2.5742 | 0.025593 | 786.9 | 2.5593 | 0.030249 | 757 | 3.0249
0.029008 | 793.6 | 2.9008 |  | 0.028854 | 814.6 | 2.8854 | 0.033955 | 788 | 3.3955 | 0.029433 | 770.9 | 2.9433 | 0.029275 | 791.4 | 2.9275 | 0.034538 | 761.7 | 3.4538
0.032811 | 801.8 | 3.2811 |  | 0.032667 | 822.5 | 3.2667 | 0.038371 | 796.3 | 3.8371 | 0.033356 | 775.9 | 3.3356 | 0.033207 | 796.1 | 3.3207 | 0.039116 | 766.4 | 3.9116
0.036838 | 810.2 | 3.6838 |  | 0.036698 | 830.6 | 3.6698 | 0.043031 | 804.7 | 4.3031 | 0.037525 | 780.9 | 3.7525 | 0.037379 | 800.7 | 3.7379 | 0.04397 | 770.8 | 4.397
0.041084 | 818.7 | 4.1084 |  | 0.040968 | 838.8 | 4.0968 | 0.047978 | 813 | 4.7978 | 0.04194 | 785.8 | 4.194 | 0.041819 | 805.1 | 4.1819 | 0.049147 | 774.9 | 4.9147
0.045583 | 827.2 | 4.5583 |  | 0.045481 | 847.1 | 4.5481 | 0.053233 | 821.2 | 5.3233 | 0.046638 | 790.3 | 4.6638 | 0.046531 | 809.4 | 4.6531 | 0.054676 | 778.7 | 5.4676
0.050321 | 835.6 | 5.0321 |  | 0.050242 | 855.2 | 5.0242 | 0.058804 | 829.3 | 5.8804 | 0.051608 | 794.6 | 5.1608 | 0.051525 | 813.3 | 5.1525 | 0.060567 | 781.9 | 6.0567
0.055327 | 843.8 | 5.5327 |  | 0.055247 | 863.3 | 5.5247 | 0.064685 | 837 | 6.4685 | 0.056886 | 798.4 | 5.6886 | 0.056802 | 816.9 | 5.6802 | 0.066823 | 784.6 | 6.6823
0.060631 | 851.9 | 6.0631 |  | 0.060504 | 871.1 | 6.0504 | 0.070911 | 844.5 | 7.0911 | 0.062507 | 801.8 | 6.2507 | 0.062372 | 819.9 | 6.2372 | 0.073485 | 786.7 | 7.3485
0.06623 | 859.7 | 6.623 |  | 0.066016 | 878.7 | 6.6016 | 0.07749 | 851.6 | 7.749 | 0.068473 | 804.6 | 6.8473 | 0.068243 | 822.6 | 6.8243 | 0.080571 | 788.1 | 8.0571
0.072128 | 867.3 | 7.2128 |  | 0.071789 | 885.9 | 7.1789 | 0.084431 | 858.4 | 8.4431 | 0.074793 | 806.9 | 7.4793 | 0.074429 | 824.6 | 7.4429 | 0.088098 | 788.9 | 8.8098
0.078354 | 874.5 | 7.8354 |  | 0.077817 | 892.9 | 7.7817 | 0.091739 | 864.7 | 9.1739 | 0.081505 | 808.6 | 8.1505 | 0.080924 | 826 | 8.0924 | 0.096078 | 788.9 | 9.6078
0.084935 | 881.4 | 8.4935 |  | 0.084092 | 899.4 | 8.4092 | 0.099384 | 870.2 | 9.9384 | 0.088647 | 809.7 | 8.8647 | 0.087729 | 826.8 | 8.7729 | 0.104491 | 787.9 | 10.4491
0.091845 | 887.9 | 9.1845 |  | 0.090652 | 905.4 | 9.0652 | 0.107168 | 874.7 | 10.7168 | 0.096195 | 810 | 9.6195 | 0.094887 | 826.9 | 9.4887 | 0.113121 | 785.8 | 11.3121
0.098937 | 893.7 | 9.8937 |  | 0.097461 | 910.8 | 9.7461 | 0.11499 | 877.7 | 11.499 | 0.103997 | 809.5 | 10.3997 | 0.102368 | 826.2 | 10.2368 | 0.121862 | 782.4 | 12.1862
0.106146 | 898.7 | 10.6146 |  | 0.104526 | 915 | 10.4526 | 0.122855 | 878.5 | 12.2855 | 0.111984 | 808.2 | 11.1984 | 0.110184 | 824.2 | 11.0184 | 0.130721 | 777 | 13.0721
0.113496 | 902.6 | 11.3496 |  | 0.111666 | 917 | 11.1666 | 0.130745 | 876.6 | 13.0745 | 0.120188 | 805.8 | 12.0188 | 0.118139 | 820.1 | 11.8139 | 0.139677 | 769.1 | 13.9677
0.120982 | 904.5 | 12.0982 |  | 0.118856 | 915.1 | 11.8856 | 0.138632 | 871.6 | 13.8632 | 0.128605 | 801.4 | 12.8605 | 0.126208 | 812.5 | 12.6208 | 0.148702 | 758.8 | 14.8702
0.128549 | 902.1 | 12.8549 |  | 0.12608 | 907.8 | 12.608 | 0.146425 | 863.8 | 14.6425 | 0.137178 | 793.3 | 13.7178 | 0.134372 | 800.3 | 13.4372 | 0.157688 | 746.1 | 15.7688
0.136224 | 893.7 | 13.6224 |  | 0.133252 | 895.3 | 13.3252 | 0.154276 | 852.6 | 15.4276 | 0.145939 | 779.9 | 14.5939 | 0.142537 | 783.6 | 14.2537 | 0.166813 | 730.7 | 16.6813
0.143871 | 879.1 | 14.3871 |  | 0.140534 | 877.2 | 14.0534 | 0.162122 | 837.5 | 16.2122 | 0.154735 | 761.3 | 15.4735 | 0.150889 | 762.2 | 15.0889 | 0.176004 | 712.2 | 17.6004
0.151671 | 857.2 | 15.1671 |  | 0.147851 | 852.8 | 14.7851 | 0.170036 | 817.5 | 17.0036 | 0.163777 | 736.6 | 16.3777 | 0.15934 | 735.6 | 15.934 | 0.185348 | 689.7 | 18.5348
0.159535 | 826 | 15.9535 |  | 0.15526 | 820.2 | 15.526 | 0.177987 | 790.8 | 17.7987 | 0.172965 | 704.2 | 17.2965 | 0.167962 | 702.3 | 16.7962 | 0.194809 | 661.9 | 19.4809
0.180871 | 595.6 | 18.0871 |  | 0.1720776 | 595.2 | 17.20776 | 0.2014417 | 562.6 | 20.14417 | 0.1982606 | 496.7 | 19.82606 | 0.1877701 | 501 | 18.77701 | 0.223165 | 459.9 | 22.3165
The data provided in this card is created using average coil data; Severstal does not accept responsibility or liability for errors or information which is found to be misleading / Данные являются справочными, Северсталь не несет ответственность за возможные последствия использования данных. | [9 empty] | The data provided in this card is created using average coil data; Severstal does not accept responsibility or liability for errors or information which is found to be misleading / Данные являются справочными, Северсталь не несет ответственность за возможные последствия использования данных.