## 1Base Properties
MATERIAL DATA CARD / ДАННЫЕ О СВОЙСТВАХ МАТЕРИАЛА
|  | Material Standard | Material | Grade | Thickness, mm | Date of issue
|  | Стандарт | Материал | Марка | Толщина, мм | Дата представления
|  | СТО 00186217-572-2022 | Hot rolled steel / Горячекатаная сталь | Powerweld 500 | 12 | 2023-10-01
Chemical Composition / Химический состав
C | Si | Mn | P | S | Al | V
0.104 | 0.32 | 1.6 | 0.011 | 0.0012 | 0.032 | 0.023
Cr | Mo | Ti | Nb | Cu | Ni | N
0.023 | 0.0015 | 0.006 | 0.052 | 0.011 | 0.01 | 0.0065
Mechanical Properties / Механические свойства при t=20 ˚С
Test Direction | Young’s Modulus (E), (MPa) | Poisson’s Ratio, (ν) | Yield Strength, (MPa) | Tensile strength, (MPa) | Elongation, (%) | BH-Effect, (MPa)
Направление испытания | Модуль Юнга, МПа | Коэффициент Пуассона | Предел текучести, МПа | Предел прочности, МПа | Относительное удлинение, % | Эффект термического упрочнения, (МПа)
0 | 210000 | 0.3 | 539 | 628 | 20 | -
Test Method / Методика испытаний |  | EN 10002 |  |  |  | EN ISO 10325
Thermal Properties / Теплофизические свойства при t=20 ˚С
Density, (kg/m³) | Specific Heat, J/(kg*C) |  | Thermal Conductivity, (W/(m*C)) |  | Thermal Expansion Coefficient, 10-6*K-1
Плотность, (кг/м³) | Теплоемкость, Дж/(кг·С) |  | Теплопроводность, (Вт/(м*C)) |  | Коэффициент теплового расширения, 10-6*K-1
7831.67 | 448.04 |  | 55.82097 |  | 13.53059
Calculated data / Расчетные данные
The data provided in this card is created using average coil data; Severstal does not accept responsibility or liability for errors or information which is found to be misleading / Данные являются справочными, Северсталь не несет ответственность за возможные последствия использования данных.

## 2Forming
MATERIAL DATA CARD / ДАННЫЕ О СВОЙСТВАХ МАТЕРИАЛА
|  | Material Standard | Material | Grade | Thickness, mm | Date of issue
|  | Стандарт | Материал | Марка | Толщина, мм | Дата представления
|  | СТО 00186217-572-2022 | Hot rolled steel / Горячекатаная сталь | Powerweld 500 | 12 | 2023-10-01
Mechanical Properties / Механические свойства при t=20 ˚С
Test Direction | Young’s Modulus (E), (MPa) | Poisson’s Ratio, (ν) | Rp 0,2%, (MPa) | Tensile strength, (MPa) | Elongation, (%) | BH-Effect, (MPa)
Направление испытания | Модуль Юнга, МПа | Коэффициент Пуассона | Предел текучести, МПа | Предел прочности, МПа | Относительное удлинение, % | Эффект термического упрочнения, (МПа)
0 | 210000 | 0.3 | 539 | 628 | 20 | -
Test Method / Методика испытаний |  |  | EN 10002 |  |  | EN ISO 10325
Test Direction | r-value | n-value | r bar | delta r | K-Value | Uniform Elongation
Направление испытания | Коэффициент анизотропии, r | Коэффициент деформационного упрочнения, n | r среднее | дельта r | K-Value | Равномерное удлинение
0 |  |  |  |  | #NUM! | 10.1
Test Method / Методика испытаний | ISO 10113 | ISO 10275 | Calculated data / Расчетные данные |  |  | EN 10002
Hardening curve |  | Yield Surface |  | FLC
Кривая упрочнения |  | Поверхность текучести |  | Кривая предела формообразования
Available also in Database Доступно в базе материалов |  | https://vmeste.severstal.com/engineering-portal/
The data provided in this card is created using average coil data; Severstal does not accept responsibility or liability for errors or information which is found to be misleading / Данные являются справочными, Северсталь не несет ответственность за возможные последствия использования данных.

## 3Thermal Properties
MATERIAL DATA CARD / ДАННЫЕ О СВОЙСТВАХ МАТЕРИАЛА
|  | Material Standard | Material | Grade | Thickness, mm | Date of issue
|  | Стандарт | Материал | Марка | Толщина, мм | Дата представления
|  | СТО 00186217-572-2022 | Hot rolled steel / Горячекатаная сталь | Powerweld 500 | 12 | 2023-10-01
Thermal Properties / Теплофизические свойства
Temperature, (˚C) | Density, (kg/m³) | Specific Heat, J/(kg*C) | Thermal Conductivity, (W/(m*C)) |  | Thermal Expansion Coefficient, 10-6*K-1
Температура, (˚C) | Плотность, (кг/м³) | Теплоемкость, Дж/(кг·С) | Теплопроводность, (Вт/(м*C)) |  | Коэффициент теплового расширения, 10-6*K-1
20 | 7831.67 | 448.04 | 55.82097 | #N/A
100 | 7808.3 | 495.33 | 52.3459 | #N/A | 13.53059 | #N/A
200 | 7774.03 | 525.85 | 47.55334 | #N/A | 14.12296 | #N/A
300 | 7740.71 | 574.02 | 44.14166 | #N/A | 14.26575 | #N/A
400 | 7705.88 | 632.09 | 40.61305 | #N/A | 14.54064 | #N/A
500 | 7668.77 | 707.99 | 36.94592 | #N/A | 14.94457 | #N/A
600 | 7630.5 | 808.87 | 34.11942 | #N/A | 15.32113 | #N/A
700 | 7599.99 | 1007.87 | 31.08222 | #N/A | 14.97552 | #N/A
800 | 7597.4 | 974.99 | 27.9686 | #N/A | 12.86655 | #N/A
900 | 7582.77 | 611.79 | 27.08427 | #N/A | 11.73956 | #N/A
1000 | 7527.63 | 628.03 | 27.08427 | #N/A | 11.73956 | #N/A
1100 | 7472.98 | 645.96 | 27.08427 | #N/A | 11.73956 | #N/A
1200 | 7418.69 | 667.77 | 27.08427 | #N/A | 11.73956 | #N/A
Calculated data / Расчетные данные
Temperature, (˚C) | Yield Strength, (MPa) | Tensile strength, (MPa) | Elongation, (%) | r-value | n-value
Температура, (˚C) | Предел текучести, МПа | Предел прочности, МПа | Относительное удлинение, % | Коэффициент анизотропии, r | Коэффициент деформационного упрочнения, n
20
100
200
300
400
500
600
700
800
900
1000
1100
1200
Calculated data / Расчетные данные
The data provided in this card is created using average coil data; Severstal does not accept responsibility or liability for errors or information which is found to be misleading / Данные являются справочными, Северсталь не несет ответственность за возможные последствия использования данных.

## 4AF
Curve Name: | Longitudinal True Stress Strain Graph File | 1 |  | 1 | Curve Name: | Longitudinal Eng'g Stress Strain Graph File | 1 | 0
X Axis: Strain (mm/mm) | Y Axis: Stress (MPa) | % |  | % | X Axis: Strain (mm/mm) | Y Axis: Stress (MPa) | % | %
0 | 0 | 0 | 0 | #REF! | 0 | 0 | 0 | #REF!
0.001998456 | 445 | 0.1998456 |  | #REF! | 0.001998401 | 443.6 | 0.1998401 | #REF!
0.000362 | 87.2 | 0.0362 |  | #REF! | 0.000777 | 175.7 | 0.0777 | #REF!
0.000587 | 132.4 | 0.0587 |  | #REF! | 0.000961 | 220.7 | 0.0961 | #REF!
0.000777 | 175.9 | 0.0777 |  | #REF! | 0.000777 | 175.7 | 0.0777 | #REF!
0.000961 | 220.9 | 0.0961 |  | #REF! | 0.000961 | 220.7 | 0.0961 | #REF!
0.001147 | 264.8 | 0.1147 |  | #REF! | 0.001147 | 264.5 | 0.1147 | #REF!
0.001347 | 307.5 | 0.1347 |  | #REF! | 0.001348 | 307 | 0.1348 | #REF!
0.001541 | 348.1 | 0.1541 |  | #REF! | 0.001542 | 347.6 | 0.1542 | #REF!
0.001731 | 390.3 | 0.1731 |  | #REF! | 0.001733 | 389.6 | 0.1733 | #REF!
0.001929 | 430.9 | 0.1929 |  | #REF! | 0.001931 | 430.1 | 0.1931 | #REF!
0.002129 | 469.5 | 0.2129 |  | #REF! | 0.002131 | 468.5 | 0.2131 | #REF!
0.002301 | 504.2 | 0.2301 |  | #REF! | 0.002303 | 503.1 | 0.2303 | #REF!
0.002492 | 537.8 | 0.2492 |  | #REF! | 0.002495 | 536.5 | 0.2495 | #REF!
0.002841 | 561.2 | 0.2841 |  | #REF! | 0.002845 | 559.6 | 0.2845 | #REF!
0.003763 | 551.4 | 0.3763 |  | #REF! | 0.00377 | 549.3 | 0.377 | #REF!
0.005953 | 543.9 | 0.5953 |  | #REF! | 0.00597 | 540.6 | 0.597 | #REF!
0.009274 | 545.1 | 0.9274 |  | #REF! | 0.009317 | 540 | 0.9317 | #REF!
0.012628 | 548.8 | 1.2628 |  | #REF! | 0.012708 | 541.9 | 1.2708 | #REF!
0.015976 | 553.8 | 1.5976 |  | #REF! | 0.016104 | 545.1 | 1.6104 | #REF!
0.01937 | 554.5 | 1.937 |  | #REF! | 0.019558 | 543.8 | 1.9558 | #REF!
0.022671 | 560 | 2.2671 |  | #REF! | 0.02293 | 547.4 | 2.293 | #REF!
0.025695 | 572.7 | 2.5695 |  | #REF! | 0.026028 | 558.2 | 2.6028 | #REF!
0.028524 | 581.6 | 2.8524 |  | #REF! | 0.028935 | 565.2 | 2.8935 | #REF!
0.03162 | 590.8 | 3.162 |  | #REF! | 0.032126 | 572.4 | 3.2126 | #REF!
0.037131 | 606.1 | 3.7131 |  | #REF! | 0.037829 | 584 | 3.7829 | #REF!
0.042616 | 619.5 | 4.2616 |  | #REF! | 0.043537 | 593.7 | 4.3537 | #REF!
0.047848 | 630.6 | 4.7848 |  | #REF! | 0.049011 | 601.2 | 4.9011 | #REF!
0.053145 | 640.9 | 5.3145 |  | #REF! | 0.054583 | 607.7 | 5.4583 | #REF!
0.058444 | 650 | 5.8444 |  | #REF! | 0.060185 | 613.1 | 6.0185 | #REF!
0.063837 | 658.2 | 6.3837 |  | #REF! | 0.065919 | 617.5 | 6.5919 | #REF!
0.069309 | 665.4 | 6.9309 |  | #REF! | 0.071767 | 620.9 | 7.1767 | #REF!
0.074784 | 671.9 | 7.4784 |  | #REF! | 0.077651 | 623.5 | 7.7651 | #REF!
0.080288 | 677.8 | 8.0288 |  | #REF! | 0.0836 | 625.5 | 8.36 | #REF!
0.085881 | 683.1 | 8.5881 |  | #REF! | 0.089677 | 626.9 | 8.9677 | #REF!
0.091525 | 687.8 | 9.1525 |  | #REF! | 0.095844 | 627.7 | 9.5844 | #REF!
0.097239 | 692 | 9.7239 |  | #REF! | 0.102123 | 627.9 | 10.2123 | #REF!
0.103027 | 695.5 | 10.3027 |  | #REF! | 0.108521 | 627.5 | 10.8521 | #REF!
0.1089 | 698.4 | 10.89 |  | #REF! | 0.11505 | 626.4 | 11.505 | #REF!
0.114858 | 700 | 11.4858 |  | #REF! | 0.121715 | 624.1 | 12.1715 | #REF!
0.120869 | 699.9 | 12.0869 |  | #REF! | 0.128477 | 620.2 | 12.8477 | #REF!
0.126934 | 697.2 | 12.6934 |  | #REF! | 0.135342 | 614.1 | 13.5342 | #REF!
0.133008 | 692.2 | 13.3008 |  | #REF! | 0.156193 | 583.7 | 15.6193 | #REF!
0.139082 | 684.8 | 13.9082 |  | #REF! | 0.149218 | 595.8 | 14.9218 | #REF!
0.145132 | 674.8 | 14.5132 |  | #REF! | 0.156193 | 583.7 | 15.6193 | #REF!
0.151195 | 662.4 | 15.1195 |  | #REF! | 0.163223 | 569.4 | 16.3223 | #REF!
0.157236 | 646.6 | 15.7236 |  | #REF! | 0.170272 | 552.5 | 17.0272 | #REF!
0.163253 | 627.5 | 16.3253 |  | #REF! | 0.177335 | 533 | 17.7335 | #REF!
0.169309 | 603.9 | 16.9309 |  | #REF! | 0.184486 | 509.8 | 18.4486 | #REF!
0.1810442 | 534.5 | 18.10442 |  | #REF! | 0.1984682 | 445.9 | 19.84682 | #REF!
The data provided in this card is created using average coil data; Severstal does not accept responsibility or liability for errors or information which is found to be misleading / Данные являются справочными, Северсталь не несет ответственность за возможные последствия использования данных. |  |  |  |  | The data provided in this card is created using average coil data; Severstal does not accept responsibility or liability for errors or information which is found to be misleading / Данные являются справочными, Северсталь не несет ответственность за возможные последствия использования данных.