## 1Base Properties
MATERIAL DATA CARD / ДАННЫЕ О СВОЙСТВАХ МАТЕРИАЛА
|  | Material Standard | Material | Grade | Thickness, mm | Date of issue
|  | Стандарт | Материал | Марка | Толщина, мм | Дата представления
|  | СТО 00186217-512-2019 | Hot rolled steel / Горячекатаная сталь | PowerForm 690 | 12 | 2024-01-15
Chemical Composition / Химический состав
C | Si | Mn | P | S | Al | V
0.04 | 0.15 | 1.53 | 0.008 | 0.002 | 0.04 | 0.005
Cr | Mo | Ti | Nb | Cu | Ni | N
0.03 | 0.159 | 0.1 | 0.003 | 0.03 | 0.07 | 0.005
Mechanical Properties / Механические свойства при t=20 ˚С
Test Direction | Young’s Modulus (E), (MPa) | Poisson’s Ratio, (ν) | Yield Strength, (MPa) | Tensile strength, (MPa) | Elongation, (%) | BH-Effect, (MPa)
Направление испытания | Модуль Юнга, МПа | Коэффициент Пуассона | Предел текучести, МПа | Предел прочности, МПа | Относительное удлинение, % | Эффект термического упрочнения, (МПа)
0 | 210000 | 0.3 | 719 | 802 | 17.32 | -
90 | 210000 | 0.3 | 764 | 830 | 18.91 | -
Test Method / Методика испытаний |  | EN 10002 |  |  |  | EN ISO 10325
Thermal Properties / Теплофизические свойства при t=20 ˚С
Density, (kg/m³) | Specific Heat, J/(kg*C) |  | Thermal Conductivity, (W/(m*C)) |  | Thermal Expansion Coefficient, 10-6*K-1
Плотность, (кг/м³) | Теплоемкость, Дж/(кг·С) |  | Теплопроводность, (Вт/(м*C)) |  | Коэффициент теплового расширения, 10-6*K-1
7831.67 | 448.04 |  | 55.82097 |  | 13.53059
Calculated data / Расчетные данные
The data provided in this card is created using average coil data; Severstal does not accept responsibility or liability for errors or information which is found to be misleading / Данные являются справочными, Северсталь не несет ответственность за возможные последствия использования данных.

## 2Forming
MATERIAL DATA CARD / ДАННЫЕ О СВОЙСТВАХ МАТЕРИАЛА
|  | Material Standard | Material | Grade | Thickness, mm | Date of issue
|  | Стандарт | Материал | Марка | Толщина, мм | Дата представления
|  | СТО 00186217-512-2019 | Hot rolled steel / Горячекатаная сталь | PowerForm 690 | 12 | 2024-01-15
Mechanical Properties / Механические свойства при t=20 ˚С
Test Direction | Young’s Modulus (E), (MPa) | Poisson’s Ratio, (ν) | Rp 0,2%, (MPa) | Tensile strength, (MPa) | Elongation, (%) | BH-Effect, (MPa)
Направление испытания | Модуль Юнга, МПа | Коэффициент Пуассона | Предел текучести, МПа | Предел прочности, МПа | Относительное удлинение, % | Эффект термического упрочнения, (МПа)
0 | 210000 | 0.3 | 719 | 802 | 17.32 | -
90 | 210000 | 0.3 | 764 | 830 | 18.91 | -
Test Method / Методика испытаний |  |  | EN 10002 |  |  | EN ISO 10325
Test Direction | r-value | n-value | r bar | delta r | K-Value | Uniform Elongation
Направление испытания | Коэффициент анизотропии, r | Коэффициент деформационного упрочнения, n | r среднее | дельта r | K-Value | Равномерное удлинение
0 |  |  |  |  | #NUM!
45 |  |  | 0 | 0 | #REF!
90 |  |  |  |  | #NUM!
Test Method / Методика испытаний | ISO 10113 | ISO 10275 | Calculated data / Расчетные данные |  |  | EN 10002
Hardening curve |  | Yield Surface |  | FLC
Кривая упрочнения |  | Поверхность текучести |  | Кривая предела формообразования
Available also in Database Доступно в базе материалов |  | https://vmeste.severstal.com/engineering-portal/
The data provided in this card is created using average coil data; Severstal does not accept responsibility or liability for errors or information which is found to be misleading / Данные являются справочными, Северсталь не несет ответственность за возможные последствия использования данных.

## 3Thermal Properties
MATERIAL DATA CARD / ДАННЫЕ О СВОЙСТВАХ МАТЕРИАЛА
|  | Material Standard | Material | Grade | Thickness, mm | Date of issue
|  | Стандарт | Материал | Марка | Толщина, мм | Дата представления
|  | СТО 00186217-512-2019 | Hot rolled steel / Горячекатаная сталь | PowerForm 690 | 12 | 2024-01-15
Thermal Properties / Теплофизические свойства
Temperature, (˚C) | Density, (kg/m³) | Specific Heat, J/(kg*C) | Thermal Conductivity, (W/(m*C)) |  | Thermal Expansion Coefficient, 10-6*K-1
Температура, (˚C) | Плотность, (кг/м³) | Теплоемкость, Дж/(кг·С) | Теплопроводность, (Вт/(м*C)) |  | Коэффициент теплового расширения, 10-6*K-1
20 | 7831.67 | 448.04 | 55.82097 | #N/A
100 | 7808.3 | 495.33 | 52.3459 | #N/A | 13.53059 | #N/A
200 | 7774.03 | 525.85 | 47.55334 | #N/A | 14.12296 | #N/A
300 | 7740.71 | 574.02 | 44.14166 | #N/A | 14.26575 | #N/A
400 | 7705.88 | 632.09 | 40.61305 | #N/A | 14.54064 | #N/A
500 | 7668.77 | 707.99 | 36.94592 | #N/A | 14.94457 | #N/A
600 | 7630.5 | 808.87 | 34.11942 | #N/A | 15.32113 | #N/A
700 | 7599.99 | 1007.87 | 31.08222 | #N/A | 14.97552 | #N/A
800 | 7597.4 | 974.99 | 27.9686 | #N/A | 12.86655 | #N/A
900 | 7582.77 | 611.79 | 27.08427 | #N/A | 11.73956 | #N/A
1000 | 7527.63 | 628.03 | 27.08427 | #N/A | 11.73956 | #N/A
1100 | 7472.98 | 645.96 | 27.08427 | #N/A | 11.73956 | #N/A
1200 | 7418.69 | 667.77 | 27.08427 | #N/A | 11.73956 | #N/A
Calculated data / Расчетные данные
Temperature, (˚C) | Yield Strength, (MPa) | Tensile strength, (MPa) | Elongation, (%) | r-value | n-value
Температура, (˚C) | Предел текучести, МПа | Предел прочности, МПа | Относительное удлинение, % | Коэффициент анизотропии, r | Коэффициент деформационного упрочнения, n
20
100
200
300
400
500
600
700
800
900
1000
1100
1200
Calculated data / Расчетные данные
The data provided in this card is created using average coil data; Severstal does not accept responsibility or liability for errors or information which is found to be misleading / Данные являются справочными, Северсталь не несет ответственность за возможные последствия использования данных.

## 4AF
Curve Name: | Longitudinal True Stress Strain Graph File | 1 |  | Curve Name: | Transverse True Stress Strain Graph File | 1 | 1 | Curve Name: | Longitudinal Eng'g Stress Strain Graph File | 1 | Curve Name: | Transverse Eng'g Stress Strain Graph File | 1 | 0
X Axis: Strain (mm/mm) | Y Axis: Stress (MPa) | % |  | X Axis: Strain (mm/mm) | Y Axis: Stress (MPa) | % | % | X Axis: Strain (mm/mm) | Y Axis: Stress (MPa) | % | X Axis: Strain (mm/mm) | Y Axis: Stress (MPa) | % | %
0 | 0 | 0 | 0 | 0 | 0 | 0 | #REF! | 0 | 0 | 0 | 0 | 0 | 0 | #REF!
0.001990019 | 446.4 | 0.1990019 |  | 0.001990095 | 450.5 | 0.1990095 | #REF! | 0.001992 | 445.5 | 0.1992 | 0.001992076 | 449.6 | 0.1992076 | #REF!
0.000252 | 64.3 | 0.0252 |  | 0.0003 | 73.2 | 0.03 | #REF! | 0.000648 | 150.6 | 0.0648 | 0.0003 | 73.2 | 0.03 | #REF!
0.000456 | 108.3 | 0.0456 |  | 0.000504 | 120.6 | 0.0504 | #REF! | 0.000828 | 192 | 0.0828 | 0.000504 | 120.5 | 0.0504 | #REF!
0.000648 | 150.7 | 0.0648 |  | 0.000708 | 166.5 | 0.0708 | #REF! | 0.000648 | 150.6 | 0.0648 | 0.000708 | 166.4 | 0.0708 | #REF!
0.000828 | 192.2 | 0.0828 |  | 0.0009 | 210.6 | 0.09 | #REF! | 0.000828 | 192 | 0.0828 | 0.0009 | 210.4 | 0.09 | #REF!
0.001019 | 232.4 | 0.1019 |  | 0.001091 | 253.6 | 0.1091 | #REF! | 0.00102 | 232.2 | 0.102 | 0.001092 | 253.3 | 0.1092 | #REF!
0.001199 | 273.1 | 0.1199 |  | 0.001295 | 296.5 | 0.1295 | #REF! | 0.0012 | 272.8 | 0.12 | 0.001296 | 296.2 | 0.1296 | #REF!
0.001367 | 313.4 | 0.1367 |  | 0.001475 | 339.3 | 0.1475 | #REF! | 0.001368 | 313 | 0.1368 | 0.001476 | 338.8 | 0.1476 | #REF!
0.001547 | 353.8 | 0.1547 |  | 0.001655 | 381.1 | 0.1655 | #REF! | 0.001548 | 353.2 | 0.1548 | 0.001656 | 380.5 | 0.1656 | #REF!
0.001727 | 393.4 | 0.1727 |  | 0.001846 | 422 | 0.1846 | #REF! | 0.001728 | 392.7 | 0.1728 | 0.001848 | 421.2 | 0.1848 | #REF!
0.00193 | 432.4 | 0.193 |  | 0.00205 | 461.2 | 0.205 | #REF! | 0.001932 | 431.6 | 0.1932 | 0.002052 | 460.2 | 0.2052 | #REF!
0.00211 | 470.2 | 0.211 |  | 0.002229 | 498.6 | 0.2229 | #REF! | 0.002112 | 469.3 | 0.2112 | 0.002232 | 497.5 | 0.2232 | #REF!
0.002277 | 507.2 | 0.2277 |  | 0.002409 | 534.5 | 0.2409 | #REF! | 0.00228 | 506 | 0.228 | 0.002412 | 533.2 | 0.2412 | #REF!
0.002481 | 542.7 | 0.2481 |  | 0.002589 | 568.4 | 0.2589 | #REF! | 0.002484 | 541.3 | 0.2484 | 0.002592 | 566.9 | 0.2592 | #REF!
0.002696 | 576.1 | 0.2696 |  | 0.002756 | 599.9 | 0.2756 | #REF! | 0.0027 | 574.5 | 0.27 | 0.00276 | 598.2 | 0.276 | #REF!
0.002888 | 607.1 | 0.2888 |  | 0.002912 | 629.4 | 0.2912 | #REF! | 0.002892 | 605.3 | 0.2892 | 0.002916 | 627.5 | 0.2916 | #REF!
0.003115 | 635.6 | 0.3115 |  | 0.003067 | 655.9 | 0.3067 | #REF! | 0.00312 | 633.6 | 0.312 | 0.003072 | 653.9 | 0.3072 | #REF!
0.00333 | 659.8 | 0.333 |  | 0.003235 | 679.8 | 0.3235 | #REF! | 0.003336 | 657.6 | 0.3336 | 0.00324 | 677.6 | 0.324 | #REF!
0.003605 | 680.1 | 0.3605 |  | 0.00339 | 701.1 | 0.339 | #REF! | 0.003612 | 677.7 | 0.3612 | 0.003396 | 698.7 | 0.3396 | #REF!
0.003904 | 696.6 | 0.3904 |  | 0.003558 | 719.4 | 0.3558 | #REF! | 0.003912 | 693.8 | 0.3912 | 0.003564 | 716.9 | 0.3564 | #REF!
0.004299 | 708.7 | 0.4299 |  | 0.003749 | 734.9 | 0.3749 | #REF! | 0.004308 | 705.6 | 0.4308 | 0.003756 | 732.2 | 0.3756 | #REF!
0.004741 | 717.1 | 0.4741 |  | 0.003988 | 747.2 | 0.3988 | #REF! | 0.004752 | 713.7 | 0.4752 | 0.003996 | 744.2 | 0.3996 | #REF!
0.005194 | 722.8 | 0.5194 |  | 0.004287 | 756.4 | 0.4287 | #REF! | 0.005208 | 719 | 0.5208 | 0.004296 | 753.2 | 0.4296 | #REF!
0.005684 | 726.9 | 0.5684 |  | 0.004657 | 762.6 | 0.4657 | #REF! | 0.0057 | 722.8 | 0.57 | 0.004668 | 759 | 0.4668 | #REF!
0.006233 | 732.2 | 0.6233 |  | 0.005135 | 766.5 | 0.5135 | #REF! | 0.006252 | 727.7 | 0.6252 | 0.005148 | 762.6 | 0.5148 | #REF!
0.007329 | 739.1 | 0.7329 |  | 0.005696 | 769.3 | 0.5696 | #REF! | 0.007356 | 733.7 | 0.7356 | 0.005712 | 764.9 | 0.5712 | #REF!
0.009067 | 746.8 | 0.9067 |  | 0.00634 | 772.6 | 0.634 | #REF! | 0.009108 | 740 | 0.9108 | 0.00636 | 767.8 | 0.636 | #REF!
0.01143 | 755 | 1.143 |  | 0.007734 | 778 | 0.7734 | #REF! | 0.011496 | 746.4 | 1.1496 | 0.007764 | 772 | 0.7764 | #REF!
0.014522 | 763.7 | 1.4522 |  | 0.010113 | 783.4 | 1.0113 | #REF! | 0.014628 | 752.6 | 1.4628 | 0.010164 | 775.6 | 1.0164 | #REF!
0.01817 | 773.2 | 1.817 |  | 0.013327 | 790.2 | 1.3327 | #REF! | 0.018336 | 759.3 | 1.8336 | 0.013416 | 779.8 | 1.3416 | #REF!
0.022239 | 784 | 2.2239 |  | 0.017097 | 799 | 1.7097 | #REF! | 0.022488 | 766.8 | 2.2488 | 0.017244 | 785.4 | 1.7244 | #REF!
0.026724 | 796.1 | 2.6724 |  | 0.021323 | 810 | 2.1323 | #REF! | 0.027084 | 775.1 | 2.7084 | 0.021552 | 792.9 | 2.1552 | #REF!
0.031723 | 808.8 | 3.1723 |  | 0.026104 | 822.6 | 2.6104 | #REF! | 0.032232 | 783.5 | 3.2232 | 0.026448 | 801.4 | 2.6448 | #REF!
0.037265 | 821.3 | 3.7265 |  | 0.031514 | 836 | 3.1514 | #REF! | 0.037968 | 791.3 | 3.7968 | 0.032016 | 810.1 | 3.2016 | #REF!
0.043224 | 832.3 | 4.3224 |  | 0.037542 | 849.5 | 3.7542 | #REF! | 0.044172 | 797.1 | 4.4172 | 0.038256 | 818.2 | 3.8256 | #REF!
0.049331 | 841.2 | 4.9331 |  | 0.04404 | 861.5 | 4.404 | #REF! | 0.050568 | 800.7 | 5.0568 | 0.045024 | 824.4 | 4.5024 | #REF!
0.055628 | 847.7 | 5.5628 |  | 0.050609 | 871.3 | 5.0609 | #REF! | 0.057204 | 801.8 | 5.7204 | 0.051912 | 828.3 | 5.1912 | #REF!
0.062291 | 850 | 6.2291 |  | 0.057351 | 879.3 | 5.7351 | #REF! | 0.064272 | 798.7 | 6.4272 | 0.059028 | 830.3 | 5.9028 | #REF!
0.06966 | 843.7 | 6.966 |  | 0.064375 | 885.1 | 6.4375 | #REF! | 0.072144 | 786.9 | 7.2144 | 0.066492 | 830 | 6.6492 | #REF!
0.077564 | 829.3 | 7.7564 |  | 0.07193 | 888.2 | 7.193 | #REF! | 0.080652 | 767.4 | 8.0652 | 0.07458 | 826.5 | 7.458 | #REF!
0.085594 | 810.4 | 8.5594 |  | 0.081277 | 883.2 | 8.1277 | #REF! | 0.089364 | 743.9 | 8.9364 | 0.084672 | 814.2 | 8.4672 | #REF!
0.094193 | 787.3 | 9.4193 |  | 0.091623 | 864.6 | 9.1623 | #REF! | 0.11886 | 650.2 | 11.886 | 0.095952 | 788.9 | 9.5952 | #REF!
0.103184 | 760 | 10.3184 |  | 0.10221 | 839.7 | 10.221 | #REF! | 0.108695 | 685.5 | 10.8695 | 0.107616 | 758.1 | 10.7616 | #REF!
0.11231 | 727.5 | 11.231 |  | 0.112793 | 809.1 | 11.2793 | #REF! | 0.11886 | 650.2 | 11.886 | 0.1194 | 722.8 | 11.94 | #REF!
0.121353 | 688.2 | 12.1353 |  | 0.123434 | 772.2 | 12.3434 | #REF! | 0.129024 | 609.5 | 12.9024 | 0.131376 | 682.6 | 13.1376 | #REF!
0.130737 | 642 | 13.0737 |  | 0.134037 | 727.2 | 13.4037 | #REF! | 0.139668 | 563.4 | 13.9668 | 0.143435 | 636 | 14.3435 | #REF!
0.140283 | 587.3 | 14.0283 |  | 0.144675 | 671.7 | 14.4675 | #REF! | 0.1506 | 510.5 | 15.06 | 0.155664 | 581.2 | 15.5664 | #REF!
0.149936 | 522.9 | 14.9936 |  | 0.155365 | 604.3 | 15.5365 | #REF! | 0.161759 | 450.1 | 16.1759 | 0.168084 | 517.4 | 16.8084 | #REF!
0.1609275 | 433.4 | 16.09275 |  | 0.1740608 | 358.7 | 17.40608 | #REF! | 0.1745998 | 368.9 | 17.45998 | 0.1901279 | 301.3 | 19.01279 | #REF!
The data provided in this card is created using average coil data; Severstal does not accept responsibility or liability for errors or information which is found to be misleading / Данные являются справочными, Северсталь не несет ответственность за возможные последствия использования данных. | [7 empty] | The data provided in this card is created using average coil data; Severstal does not accept responsibility or liability for errors or information which is found to be misleading / Данные являются справочными, Северсталь не несет ответственность за возможные последствия использования данных.