## 1Base Properties
MATERIAL DATA CARD / ДАННЫЕ О СВОЙСТВАХ МАТЕРИАЛА
|  | Material Standard | Material | Grade | Thickness, mm | Date of issue
|  | Стандарт | Материал | Марка | Толщина, мм | Дата представления
|  | EN 10149 | Hot rolled steel / Горячекатаная сталь | S460MC | 4 | 2024-08-19
Chemical Composition / Химический состав
C | Si | Mn | P | S | Al | V
0.1 | 0.023 | 1.39 | 0.0094 | 0.0069 | 0.032 | 0.003
Cr | Mo | Ti | Nb | Cu | Ni | N
0.035 | 0.003 | 0.0018 | 0.038 | 0.057 | 0.032 | 0.0053
Mechanical Properties / Механические свойства при t=20 ˚С
Test Direction | Young’s Modulus (E), (MPa) | Poisson’s Ratio, (ν) | Yield Strength, (MPa) | Tensile strength, (MPa) | Elongation, (%) | BH-Effect, (MPa)
Направление испытания | Модуль Юнга, МПа | Коэффициент Пуассона | Предел текучести, МПа | Предел прочности, МПа | Относительное удлинение, % | Эффект термического упрочнения, (МПа)
0 | 210000 | 0.3 | 532 | 601 | 19.31 | -
45 | 210000 | 0.3 | 535 | 588 | 21.96 | -
90 | 210000 | 0.3 | 533 | 592 | 20.56 | -
Test Method / Методика испытаний |  | EN 10002 |  |  |  | EN ISO 10325
Thermal Properties / Теплофизические свойства при t=20 ˚С
Density, (kg/m³) | Specific Heat, J/(kg*C) |  | Thermal Conductivity, (W/(m*C)) |  | Thermal Expansion Coefficient, 1/С
Плотность, (кг/м³) | Теплоемкость, Дж/(кг·С) |  | Теплопроводность, (Вт/(м*C)) |  | Коэффициент теплового расширения, С−1
7851.51 | 445.71 |  | 72.45
Calculated data / Расчетные данные
The data provided in this card is created using average coil data; Severstal does not accept responsibility or liability for errors or information which is found to be misleading / Данные являются справочными, Северсталь не несет ответственность за возможные последствия использования данных.

## 2Forming
MATERIAL DATA CARD / ДАННЫЕ О СВОЙСТВАХ МАТЕРИАЛА
|  | Material Standard | Material | Grade | Thickness, mm | Date of issue
|  | Стандарт | Материал | Марка | Толщина, мм | Дата представления
|  | EN 10149 | Hot rolled steel / Горячекатаная сталь | S460MC | 4 | 2024-08-19
Mechanical Properties / Механические свойства при t=20 ˚С
Test Direction | Young’s Modulus (E), (MPa) | Poisson’s Ratio, (ν) | Rp 0,2%, (MPa) | Tensile strength, (MPa) | Elongation, (%) | BH-Effect, (MPa)
Направление испытания | Модуль Юнга, МПа | Коэффициент Пуассона | Предел текучести, МПа | Предел прочности, МПа | Относительное удлинение, % | Эффект термического упрочнения, (МПа)
0 | 210000 | 0.3 | 532 | 601 | 19.31 | -
45 | 210000 | 0.3 | 535 | 588 | 21.96 | -
90 | 210000 | 0.3 | 533 | 592 | 20.56 | -
Test Method / Методика испытаний |  |  | EN 10002 |  |  | EN ISO 10325
Test Direction | r-value | n-value | r bar | delta r | K-Value | Uniform Elongation
Направление испытания | Коэффициент анизотропии, r | Коэффициент деформационного упрочнения, n | r среднее | дельта r | K-Value | Равномерное удлинение
0 | - | - |  |  |  | 11.63
45 | - | - | - | - | - | 10.72
90 | - | - |  |  |  | 11.34
Test Method / Методика испытаний | ISO 10113 | ISO 10275 | Calculated data / Расчетные данные |  |  | EN 10002
Hardening curve |  | Yield Surface |  | FLC
Кривая упрочнения |  | Поверхность текучести |  | Кривая предела формообразования
Available also in Database Доступно в базе материалов |  | AutoForm (https://www.autoform.com/en/services/material-updates/severstal/) |  |  |  |  | ?
The data provided in this card is created using average coil data; Severstal does not accept responsibility or liability for errors or information which is found to be misleading / Данные являются справочными, Северсталь не несет ответственность за возможные последствия использования данных.

## 3Thermal Properties
MATERIAL DATA CARD / ДАННЫЕ О СВОЙСТВАХ МАТЕРИАЛА
|  | Material Standard | Material | Grade | Thickness, mm | Date of issue
|  | Стандарт | Материал | Марка | Толщина, мм | Дата представления
|  | EN 10149 | Hot rolled steel / Горячекатаная сталь | S460MC | 4 | 2024-08-19
Thermal Properties / Теплофизические свойства
Temperature, (˚C) | Density, (kg/m³) | Specific Heat, J/(kg*C) | Thermal Conductivity, (W/(m*C)) |  | Thermal Expansion Coefficient, 1/С
Температура, (˚C) | Плотность, (кг/м³) | Теплоемкость, Дж/(кг·С) | Теплопроводность, (Вт/(м*C)) |  | Коэффициент теплового расширения, С−1
20 | 7851.51 | 445.71 | 72.45 | 71.40588
100 | 7828.99 | 503.16 | 63.24 | 62.79604 | 12.24 | 13.20626
200 | 7795.7 | 554.16 | 55.22 | 55.3007 | 13.1 | 13.65247
300 | 7762.6 | 625.99 | 49.23 | 49.22656 | 13.54 | 13.88744
400 | 7728.09 | 695.3 | 44 | 43.96263 | 13.94 | 14.21569
500 | 7691.22 | 827.25 | 39.21 | 39.16641 | 14.42 | 14.63499
600 | 7653.37 | 1067.85 | 35.79 | 35.75431 | 14.84 | 15.02237
700 | 7623.12 | 602.16 | 32.31 | 32.29956 | 14.65 | 14.82763
800 | 7625.88 | 610.72 | 28.63 | 28.65691 | 12.6 | 12.79025
900 | 7646.69 | 627.72 | 27.1 | 27.96304 | 10.97 | 12.20162
1000 | 7641.14 | 629.74 | 27.22 | 29.19364 | 11.14 | 13.5152
1100 | 7635.59 | 631.77 | 27.35 | 30.42028 | 11.31 | 14.59241
1200 | 7635 | 631.81 | 27.36 | 31.63818 | 11.37 | 15.50004
Calculated data / Расчетные данные
Temperature, (˚C) | Yield Strength, (MPa) | Tensile strength, (MPa) | Elongation, (%) | r-value | n-value
Температура, (˚C) | Предел текучести, МПа | Предел прочности, МПа | Относительное удлинение, % | Коэффициент анизотропии, r | Коэффициент деформационного упрочнения, n
20
100
200
300
400
500
600
700
800
900
1000
1100
1200
Calculated data / Расчетные данные
The data provided in this card is created using average coil data; Severstal does not accept responsibility or liability for errors or information which is found to be misleading / Данные являются справочными, Северсталь не несет ответственность за возможные последствия использования данных.

## 4AF
Curve Name: | Longitudinal True Stress Strain Graph File | 1 | Curve Name: | Transverse True Stress Strain Graph File | 1 | Curve Name: | Diagonal True Stress Strain Graph File | 1 | Curve Name: | Longitudinal Eng'g Stress Strain Graph File | 1 | Curve Name: | Transverse Eng'g Stress Strain Graph File | 1 | Curve Name: | Diagonal Eng'g Stress Strain Graph File | 1
X Axis: Strain (mm/mm) | Y Axis: Stress (MPa) | % | X Axis: Strain (mm/mm) | Y Axis: Stress (MPa) | % | X Axis: Strain (mm/mm) | Y Axis: Stress (MPa) | % | X Axis: Strain (mm/mm) | Y Axis: Stress (MPa) | % | X Axis: Strain (mm/mm) | Y Axis: Stress (MPa) | % | X Axis: Strain (mm/mm) | Y Axis: Stress (MPa) | %
0 | 0 | 0 | 0 | 0 | 0 | 0 | 0 | 0 | 0 | 0 | 0 | 0 | 0 | 0 | 0 | 0 | 0
0.01685712 | 541.044 | 1.685712 | 0.003620425 | 536.9404 | 0.3620425 | 0.01354306 | 540.3993 | 1.354306 | 0.017 | 532 | 1.7 | 0.003626987 | 535 | 0.3626987 | 0.01363518 | 533.13 | 1.363518
0.02429644 | 553.8955164 | 2.429644 | 0.02960734 | 551.69478 | 2.960734 | 0.01630928 | 546.846334 | 1.630928 | 0.024594 | 540.6 | 2.4594 | 0.03005 | 535.6 | 3.005 | 0.016443 | 538 | 1.6443
0.02807712 | 557.227755 | 2.807712 | 0.03067081 | 554.8596626 | 3.067081 | 0.01758448 | 546.831702 | 1.758448 | 0.028475 | 541.8 | 2.8475 | 0.031146 | 538.1 | 3.1146 | 0.01774 | 537.3 | 1.774
0.03168663 | 561.6167554 | 3.168663 | 0.03175735 | 556.2886863 | 3.175735 | 0.01881488 | 549.5429249 | 1.881488 | 0.032194 | 544.1 | 3.2194 | 0.032267 | 538.9 | 3.2267 | 0.018993 | 539.3 | 1.8993
0.03508139 | 574.0907272 | 3.508139 | 0.03284853 | 556.6893478 | 3.284853 | 0.02013885 | 550.5770828 | 2.013885 | 0.035704 | 554.3 | 3.5704 | 0.033394 | 538.7 | 3.3394 | 0.020343 | 539.6 | 2.0343
0.03820674 | 581.0824978 | 3.820674 | 0.03389985 | 556.0335375 | 3.389985 | 0.02149531 | 549.8940096 | 2.149531 | 0.038946 | 559.3 | 3.8946 | 0.034481 | 537.5 | 3.4481 | 0.021728 | 538.2 | 2.1728
0.04116785 | 587.3906199 | 4.116785 | 0.03485157 | 559.0480934 | 3.485157 | 0.02284505 | 552.5806308 | 2.284505 | 0.042027 | 563.7 | 4.2027 | 0.035466 | 539.9 | 3.5466 | 0.023108 | 540.1 | 2.3108
0.0441298 | 593.3134886 | 4.41298 | 0.03599918 | 560.830355 | 3.599918 | 0.02420176 | 551.5891848 | 2.420176 | 0.045118 | 567.7 | 4.5118 | 0.036655 | 541 | 3.6655 | 0.024497 | 538.4 | 2.4497
0.04709635 | 599.0594445 | 4.709635 | 0.03707129 | 561.0168402 | 3.707129 | 0.02560927 | 552.058314 | 2.560927 | 0.048223 | 571.5 | 4.8223 | 0.037767 | 540.6 | 3.7767 | 0.02594 | 538.1 | 2.594
0.05005032 | 604.4061676 | 5.005032 | 0.03801518 | 565.8054909 | 3.801518 | 0.02689604 | 556.6727359 | 2.689604 | 0.051324 | 574.9 | 5.1324 | 0.038747 | 544.7 | 3.8747 | 0.027261 | 541.9 | 2.7261
0.05301361 | 609.5740764 | 5.301361 | 0.03918225 | 569.690088 | 3.918225 | 0.02823851 | 558.0377425 | 2.823851 | 0.054444 | 578.1 | 5.4444 | 0.03996 | 547.8 | 3.996 | 0.028641 | 542.5 | 2.8641
0.05607405 | 614.6155236 | 5.607405 | 0.04030282 | 572.3069622 | 4.030282 | 0.02960249 | 557.872372 | 2.960249 | 0.057676 | 581.1 | 5.7676 | 0.041126 | 549.7 | 4.1126 | 0.030045 | 541.6 | 3.0045
0.05939657 | 619.738464 | 5.939657 | 0.04128973 | 574.226854 | 4.128973 | 0.0309171 | 560.87532 | 3.09171 | 0.061196 | 584 | 6.1196 | 0.042154 | 551 | 4.2154 | 0.0314 | 543.8 | 3.14
0.06237744 | 624.0366132 | 6.237744 | 0.04230921 | 576.1687491 | 4.230921 | 0.03226291 | 561.2175426 | 3.226291 | 0.064364 | 586.3 | 6.4364 | 0.043217 | 552.3 | 4.3217 | 0.032789 | 543.4 | 3.2789
0.06579804 | 628.8448768 | 6.579804 | 0.0432338 | 577.954737 | 4.32338 | 0.03360691 | 563.2133388 | 3.360691 | 0.068011 | 588.8 | 6.8011 | 0.044182 | 553.5 | 4.4182 | 0.034178 | 544.6 | 3.4178
0.06914259 | 633.2019401 | 6.914259 | 0.0441298 | 579.6224428 | 4.41298 | 0.03491241 | 564.8810695 | 3.491241 | 0.071589 | 590.9 | 7.1589 | 0.045118 | 554.6 | 4.5118 | 0.035529 | 545.5 | 3.5529
0.07218112 | 636.848625 | 7.218112 | 0.04516933 | 581.480739 | 4.516933 | 0.03617763 | 565.181484 | 3.617763 | 0.07485 | 592.5 | 7.485 | 0.046205 | 555.8 | 4.6205 | 0.03684 | 545.1 | 3.684
0.07522435 | 640.406844 | 7.522435 | 0.04607314 | 583.1583919 | 4.607314 | 0.03741813 | 568.1669071 | 3.741813 | 0.078126 | 594 | 7.8126 | 0.047151 | 556.9 | 4.7151 | 0.038127 | 547.3 | 3.8127
0.07829071 | 643.8875898 | 7.829071 | 0.04704102 | 584.7712535 | 4.704102 | 0.03853971 | 572.0263168 | 3.853971 | 0.081437 | 595.4 | 8.1437 | 0.048165 | 557.9 | 4.8165 | 0.039292 | 550.4 | 3.9292
0.08137351 | 647.068884 | 8.137351 | 0.04794314 | 586.3481379 | 4.794314 | 0.03967926 | 575.383781 | 3.967926 | 0.084776 | 596.5 | 8.4776 | 0.049111 | 558.9 | 4.9111 | 0.040477 | 553 | 4.0477
0.08447441 | 650.1666375 | 8.447441 | 0.04887587 | 587.945391 | 4.887587 | 0.04082615 | 577.9190708 | 4.082615 | 0.088145 | 597.5 | 8.8145 | 0.05009 | 559.9 | 5.009 | 0.041671 | 554.8 | 4.1671
0.08760054 | 653.1847168 | 8.760054 | 0.05255545 | 594.9609845 | 5.255545 | 0.04358426 | 583.7978772 | 4.358426 | 0.091552 | 598.4 | 9.1552 | 0.053961 | 564.5 | 5.3961 | 0.044548 | 558.9 | 4.4548
0.09073975 | 656.0049144 | 9.073975 | 0.05696334 | 602.4589347 | 5.696334 | 0.04893206 | 594.4893489 | 4.893206 | 0.094984 | 599.1 | 9.4984 | 0.058617 | 569.1 | 5.8617 | 0.050149 | 566.1 | 5.0149
0.09391375 | 658.859307 | 9.391375 | 0.0618098 | 609.853608 | 6.18098 | 0.05466715 | 604.5625836 | 5.466715 | 0.098465 | 599.8 | 9.8465 | 0.06376 | 573.3 | 6.376 | 0.056189 | 572.4 | 5.6189
0.09710402 | 661.5155925 | 9.710402 | 0.06672831 | 616.815885 | 6.672831 | 0.06054368 | 613.7565678 | 6.054368 | 0.101975 | 600.3 | 10.1975 | 0.069005 | 577 | 6.9005 | 0.062414 | 577.7 | 6.2414
0.1003149 | 663.9747114 | 10.03149 | 0.0709793 | 622.2347964 | 7.09793 | 0.06559765 | 620.7103961 | 6.559765 | 0.105519 | 600.6 | 10.5519 | 0.073559 | 579.6 | 7.3559 | 0.067797 | 581.3 | 6.7797
0.1035597 | 666.4654008 | 10.35597 | 0.07540056 | 627.2564172 | 7.540056 | 0.07069702 | 626.9961552 | 7.069702 | 0.109112 | 600.9 | 10.9112 | 0.078316 | 581.7 | 7.8316 | 0.073256 | 584.2 | 7.3256
0.1068156 | 668.750129 | 10.68156 | 0.07984392 | 631.8910412 | 7.984392 | 0.07581687 | 632.9114255 | 7.581687 | 0.112729 | 601 | 11.2729 | 0.083118 | 583.4 | 8.3118 | 0.078765 | 586.7 | 7.8765
0.1101047 | 671.0650345 | 11.01047 | 0.08434482 | 636.3735396 | 8.434482 | 0.08096413 | 638.2378152 | 8.096413 | 0.116395 | 601.1 | 11.6395 | 0.088004 | 584.9 | 8.8004 | 0.084332 | 588.6 | 8.4332
0.1134358 | 673.19212 | 11.34358 | 0.08887772 | 640.466942 | 8.887772 | 0.08613916 | 643.1842158 | 8.613916 | 0.12012 | 601 | 12.012 | 0.092947 | 586 | 9.2947 | 0.089958 | 590.1 | 8.9958
0.1167772 | 675.2204952 | 11.67772 | 0.09345209 | 644.3915502 | 9.345209 | 0.09134049 | 647.7435504 | 9.134049 | 0.123869 | 600.8 | 12.3869 | 0.097958 | 586.9 | 9.7958 | 0.095642 | 591.2 | 9.5642
0.1201544 | 677.1664355 | 12.01544 | 0.09806819 | 648.034825 | 9.806819 | 0.09659481 | 651.9269466 | 9.659481 | 0.127671 | 600.5 | 12.7671 | 0.103038 | 587.5 | 10.3038 | 0.101414 | 591.9 | 10.1414
0.1235813 | 678.9252 | 12.35813 | 0.1027596 | 651.5254775 | 10.27596 | 0.1019192 | 655.6287774 | 10.19192 | 0.131542 | 600 | 13.1542 | 0.108225 | 587.9 | 10.8225 | 0.107294 | 592.1 | 10.7294
0.1270264 | 680.5869318 | 12.70264 | 0.1074858 | 654.7233 | 10.74858 | 0.1073016 | 659.05584 | 10.73016 | 0.135447 | 599.4 | 13.5447 | 0.113475 | 588 | 11.3475 | 0.11327 | 592 | 11.327
0.130515 | 682.053819 | 13.0515 | 0.1122594 | 657.7442837 | 11.22594 | 0.112791 | 661.9000374 | 11.2791 | 0.139415 | 598.6 | 13.9415 | 0.118803 | 587.9 | 11.8803 | 0.119398 | 591.3 | 11.9398
0.1340351 | 683.2012175 | 13.40351 | 0.1170895 | 660.47925 | 11.70895 | 0.118398 | 664.2708492 | 11.8398 | 0.143433 | 597.5 | 14.3433 | 0.12422 | 587.5 | 12.422 | 0.125692 | 590.1 | 12.5692
0.1375839 | 684.1383076 | 13.75839 | 0.121999 | 662.8260851 | 12.1999 | 0.124145 | 665.948276 | 12.4145 | 0.147498 | 596.2 | 14.7498 | 0.129753 | 586.7 | 12.9753 | 0.13218 | 588.2 | 13.218
0.1411714 | 684.5241168 | 14.11714 | 0.1269436 | 664.8627168 | 12.69436 | 0.1300444 | 666.6997666 | 13.00444 | 0.151622 | 594.4 | 15.1622 | 0.135353 | 585.6 | 13.5353 | 0.138879 | 585.4 | 13.8879
0.1447806 | 684.225312 | 14.47806 | 0.1319261 | 666.358016 | 13.19261 | 0.1360446 | 666.3583128 | 13.60446 | 0.155786 | 592 | 15.5786 | 0.141024 | 584 | 14.1024 | 0.145733 | 581.6 | 14.5733
0.1484183 | 682.7748228 | 14.84183 | 0.1369502 | 667.0766907 | 13.69502 | 0.14214 | 664.553457 | 14.214 | 0.159998 | 588.6 | 15.9998 | 0.146771 | 581.7 | 14.6771 | 0.152738 | 576.5 | 15.2738
0.1520762 | 680.1542658 | 15.20762 | 0.1420341 | 666.5578328 | 14.20341 | 0.1482709 | 661.2173727 | 14.82709 | 0.164249 | 584.2 | 16.4249 | 0.152616 | 578.3 | 15.2616 | 0.159827 | 570.1 | 15.9827
0.1557543 | 675.5323959 | 15.57543 | 0.1471476 | 664.298235 | 14.71476 | 0.1543927 | 656.0587278 | 15.43927 | 0.168539 | 578.1 | 16.8539 | 0.158525 | 573.4 | 15.8525 | 0.166949 | 562.2 | 16.6949
0.159452 | 668.3001864 | 15.9452 | 0.1522678 | 660.3720712 | 15.22678 | 0.1605062 | 648.4581915 | 16.05062 | 0.172868 | 569.8 | 17.2868 | 0.164472 | 567.1 | 16.4472 | 0.174105 | 552.3 | 17.4105
0.1631855 | 657.379192 | 16.31855 | 0.1574165 | 654.0659004 | 15.74165 | 0.1666367 | 636.261645 | 16.66367 | 0.177255 | 558.4 | 17.7255 | 0.170483 | 558.8 | 17.0483 | 0.181325 | 538.6 | 18.1325
0.1669879 | 639.203166 | 16.69879 | 0.1625847 | 644.2776848 | 16.25847 | 0.172862 | 614.6778042 | 17.2862 | 0.18174 | 540.9 | 18.174 | 0.176548 | 547.6 | 17.6548 | 0.188702 | 517.1 | 18.8702
0.1709766 | 606.5198856 | 17.09766 | 0.1678042 | 627.4250025 | 16.78042 | 0.1793697 | 566.7645231 | 17.93697 | 0.186463 | 511.2 | 18.6463 | 0.182705 | 530.5 | 18.2705 | 0.196463 | 473.7 | 19.6463
0.1753716 | 542.218495 | 17.53716 | 0.1731648 | 596.314593 | 17.31648 | 0.1870927 | 303.0022107 | 18.70927 | 0.191689 | 455 | 19.1689 | 0.189062 | 501.5 | 18.9062 | 0.205739 | 251.3 | 20.5739
0.1761894 | 524.7495 | 17.61894 | 0.179866 | 362.3491539 | 17.9866 | 0.1932961 | 184.0488114 | 19.32961 | 0.1926639 | 439.981 | 19.26639 | 0.197057 | 302.7 | 19.7057 | 0.213242 | 151.7 | 21.3242
0.1764716 | 514.4219 | 17.64716 | 0.1868859 | 187.4536 | 18.68859 | 0.1982787 | 94.13012984 | 19.82787 | 0.1930006 | 431.2 | 19.30006 | 0.2054897 | 155.5 | 20.54897 | 0.2193022 | 77.2 | 21.93022
The data provided in this card is created using average coil data; Severstal does not accept responsibility or liability for errors or information which is found to be misleading / Данные являются справочными, Северсталь не несет ответственность за возможные последствия использования данных. | [8 empty] | The data provided in this card is created using average coil data; Severstal does not accept responsibility or liability for errors or information which is found to be misleading / Данные являются справочными, Северсталь не несет ответственность за возможные последствия использования данных.