## 1Base Properties
MATERIAL DATA CARD / ДАННЫЕ О СВОЙСТВАХ МАТЕРИАЛА
|  | Material Standard | Material | Grade | Thickness, mm | Date of issue
|  | Стандарт | Материал | Марка | Толщина, мм | Дата представления
|  | EN 10149 | Hot rolled steel / Горячекатаная сталь | S550MC | 5 | 2024-04-22
Chemical Composition / Химический состав
C | Si | Mn | P | S | Al | V
0.109 | 0.178 | 1.68 | 0.0099 | 0.0023 | 0.042 | 0.044
Cr | Mo | Ti | Nb | Cu | Ni | N
0.18 | 0.006 | 0.017 | 0.053 | 0.189 | 0.175 | 0.0062
Mechanical Properties / Механические свойства при t=20 ˚С
Test Direction | Young’s Modulus (E), (MPa) | Poisson’s Ratio, (ν) | Yield Strength, (MPa) | Tensile strength, (MPa) | Elongation, (%) | BH-Effect, (MPa)
Направление испытания | Модуль Юнга, МПа | Коэффициент Пуассона | Предел текучести, МПа | Предел прочности, МПа | Относительное удлинение, % | Эффект термического упрочнения, (МПа)
0 | 210000 | 0.3 | 627.85 | 669.58 | 23.07 | -
90 | 210000 | 0.3 | 625.69 | 675.78 | 21.28 | -
Test Method / Методика испытаний |  | EN 10002 |  |  |  | EN ISO 10325
Thermal Properties / Теплофизические свойства при t=20 ˚С
Density, (kg/m³) | Specific Heat, J/(kg*C) |  | Thermal Conductivity, (W/(m*C)) |  | Thermal Expansion Coefficient, 10-6*K-1
Плотность, (кг/м³) | Теплоемкость, Дж/(кг·С) |  | Теплопроводность, (Вт/(м*C)) |  | Коэффициент теплового расширения, 10-6*K-1
7842 | 446 |  | 64.87 |  | 12.78
Calculated data / Расчетные данные
The data provided in this card is created using average coil data; Severstal does not accept responsibility or liability for errors or information which is found to be misleading / Данные являются справочными, Северсталь не несет ответственность за возможные последствия использования данных.

## 2Forming
MATERIAL DATA CARD / ДАННЫЕ О СВОЙСТВАХ МАТЕРИАЛА
|  | Material Standard | Material | Grade | Thickness, mm | Date of issue
|  | Стандарт | Материал | Марка | Толщина, мм | Дата представления
|  | EN 10149 | Hot rolled steel / Горячекатаная сталь | S550MC | 5 | 2024-04-22
Mechanical Properties / Механические свойства при t=20 ˚С
Test Direction | Young’s Modulus (E), (MPa) | Poisson’s Ratio, (ν) | Rp 0,2%, (MPa) | Tensile strength, (MPa) | Elongation, (%) | BH-Effect, (MPa)
Направление испытания | Модуль Юнга, МПа | Коэффициент Пуассона | Предел текучести, МПа | Предел прочности, МПа | Относительное удлинение, % | Эффект термического упрочнения, (МПа)
0 | 210000 | 0.3 | 627.85 | 669.58 | 23.07 | -
90 | 210000 | 0.3 | 625.69 | 675.78 | 21.28 | -
Test Method / Методика испытаний |  |  | EN 10002 |  |  | EN ISO 10325
Test Direction | r-value | n-value | r bar | delta r | K-Value | Uniform Elongation
Направление испытания | Коэффициент анизотропии, r | Коэффициент деформационного упрочнения, n | r среднее | дельта r | K-Value | Равномерное удлинение
0 | - | - | - | - | - | -
90 | - | - | - | - | - | -
Test Method / Методика испытаний | ISO 10113 | ISO 10275 | Calculated data / Расчетные данные |  |  | EN 10002
Hardening curve |  | Yield Surface |  | FLC
Кривая упрочнения |  | Поверхность текучести |  | Кривая предела формообразования
Available also in Database Доступно в базе материалов |  | https://chermk.severstal.com/clients/inzhiniringovyy-portal/
The data provided in this card is created using average coil data; Severstal does not accept responsibility or liability for errors or information which is found to be misleading / Данные являются справочными, Северсталь не несет ответственность за возможные последствия использования данных.

## 3Thermal Properties
MATERIAL DATA CARD / ДАННЫЕ О СВОЙСТВАХ МАТЕРИАЛА
|  | Material Standard | Material | Grade | Thickness, mm | Date of issue
|  | Стандарт | Материал | Марка | Толщина, мм | Дата представления
|  | EN 10149 | Hot rolled steel / Горячекатаная сталь | S550MC | 5 | 2024-04-22
Thermal Properties / Теплофизические свойства
Temperature, (˚C) | Density, (kg/m³) | Specific Heat, J/(kg*C) | Thermal Conductivity, (W/(m*C)) |  | Thermal Expansion Coefficient, 10-6*K-1
Температура, (˚C) | Плотность, (кг/м³) | Теплоемкость, Дж/(кг·С) | Теплопроводность, (Вт/(м*C)) |  | Коэффициент теплового расширения, 10-6*K-1
20 | 7842 | 446 | 64.87
100 | 7820 | 484 | 59.99 |  | 12.78
200 | 7785 | 567 | 50.52 |  | 14.46
300 | 7749 | 592 | 44.97 |  | 14.58
400 | 7714 | 633 | 40.9 |  | 14.84
500 | 7677 | 714 | 37.57 |  | 15.08
600 | 7639 | 810 | 34.33 |  | 15.43
700 | 7612 | 1026 | 31.19 |  | 14.93
800 | 7622 | 1018 | 27.77 |  | 12.41
900 | 7591 | 612 | 27.95 |  | 12.61
1000 | 7536 | 627 | 29.18 |  | 13.89
1100 | 7482 | 645 | 30.41 |  | 14.94
1200 | 7428 | 658 | 31.62 |  | 15.84
Calculated data / Расчетные данные
Temperature, (˚C) | Yield Strength, (MPa) | Tensile strength, (MPa) | Elongation, (%) | r-value | n-value
Температура, (˚C) | Предел текучести, МПа | Предел прочности, МПа | Относительное удлинение, % | Коэффициент анизотропии, r | Коэффициент деформационного упрочнения, n
20
100
200
300
400
500
600
700
800
900
1000
1100
1200
Calculated data / Расчетные данные
The data provided in this card is created using average coil data; Severstal does not accept responsibility or liability for errors or information which is found to be misleading / Данные являются справочными, Северсталь не несет ответственность за возможные последствия использования данных.

## 4AF
Curve Name: | Longitudinal True Stress Strain Graph File | 35 | Curve Name: | Transverse True Stress Strain Graph File | 40 | Curve Name: | Longitudinal Eng'g Stress Strain Graph File | 35 | Curve Name: | Transverse Eng'g Stress Strain Graph File | 40 | 0
X Axis: Strain (mm/mm) | Y Axis: Stress (MPa) | % | X Axis: Strain (mm/mm) | Y Axis: Stress (MPa) | % | X Axis: Strain (mm/mm) | Y Axis: Stress (MPa) | % | X Axis: Strain (mm/mm) | Y Axis: Stress (MPa) | % | %
0 | 0 | 0 | 0 | 0 | 0 | 0 | 0 | 0 | 0 | 0 | 0 | #REF!
0.001963102 | 455.2 | 0.1963102 | 0.001998003 | 498.3 | 0.1998003 | 0.00196503 | 454.3 | 0.196503 | 0.002 | 497.3 | 0.2 | #REF!
0.000955 | 238.7 | 0.0955 | 0.001209 | 319.5 | 0.1209 | 0.0025 | 539 | 0.25 | 0.00121 | 319.1 | 0.121 | #REF!
0.001649 | 390 | 0.1649 | 0.002103 | 520.4 | 0.2103 | 0.003505 | 611.4 | 0.3505 | 0.002105 | 519.3 | 0.2105 | #REF!
0.002497 | 540.3 | 0.2497 | 0.002911 | 665.7 | 0.2911 | 0.0025 | 539 | 0.25 | 0.002915 | 663.7 | 0.2915 | #REF!
0.003499 | 613.5 | 0.3499 | 0.004888 | 629.8 | 0.4888 | 0.003505 | 611.4 | 0.3505 | 0.0049 | 626.7 | 0.49 | #REF!
0.004634 | 630.6 | 0.4634 | 0.006876 | 632.4 | 0.6876 | 0.004645 | 627.6 | 0.4645 | 0.0069 | 628 | 0.69 | #REF!
0.008132 | 601.8 | 0.8132 | 0.008821 | 630 | 0.8821 | 0.008165 | 596.9 | 0.8165 | 0.00886 | 624.5 | 0.886 | #REF!
0.012995 | 603.7 | 1.2995 | 0.010569 | 628.3 | 1.0569 | 0.01308 | 595.9 | 1.308 | 0.010625 | 621.6 | 1.0625 | #REF!
0.017904 | 608.7 | 1.7904 | 0.012235 | 629.7 | 1.2235 | 0.018065 | 597.9 | 1.8065 | 0.01231 | 622 | 1.231 | #REF!
0.023057 | 614.1 | 2.3057 | 0.014051 | 631.4 | 1.4051 | 0.023325 | 600.1 | 2.3325 | 0.01415 | 622.6 | 1.415 | #REF!
0.027625 | 619.6 | 2.7625 | 0.015957 | 633.2 | 1.5957 | 0.02801 | 602.7 | 2.801 | 0.016085 | 623.2 | 1.6085 | #REF!
0.03193 | 623.8 | 3.193 | 0.017933 | 634.8 | 1.7933 | 0.032445 | 604.2 | 3.2445 | 0.018095 | 623.5 | 1.8095 | #REF!
0.034218 | 635.5 | 3.4218 | 0.019964 | 637 | 1.9964 | 0.03481 | 614.1 | 3.481 | 0.020165 | 624.4 | 2.0165 | #REF!
0.037917 | 644.8 | 3.7917 | 0.022001 | 638.7 | 2.2001 | 0.038645 | 620.8 | 3.8645 | 0.022245 | 624.8 | 2.2245 | #REF!
0.041967 | 654.1 | 4.1967 | 0.024078 | 640.5 | 2.4078 | 0.04286 | 627.2 | 4.286 | 0.02437 | 625.3 | 2.437 | #REF!
0.046096 | 662.8 | 4.6096 | 0.02614 | 642.7 | 2.614 | 0.047175 | 632.9 | 4.7175 | 0.026485 | 626.1 | 2.6485 | #REF!
0.050341 | 671.2 | 5.0341 | 0.028223 | 644.8 | 2.8223 | 0.05163 | 638.3 | 5.163 | 0.028625 | 626.9 | 2.8625 | #REF!
0.054436 | 678.8 | 5.4436 | 0.030325 | 645.8 | 3.0325 | 0.055945 | 642.8 | 5.5945 | 0.03079 | 626.5 | 3.079 | #REF!
0.058656 | 686.1 | 5.8656 | 0.03252 | 642.6 | 3.252 | 0.06041 | 647 | 6.041 | 0.033055 | 622.1 | 3.3055 | #REF!
0.063087 | 693.2 | 6.3087 | 0.034715 | 640.6 | 3.4715 | 0.06512 | 650.8 | 6.512 | 0.035325 | 618.7 | 3.5325 | #REF!
0.067215 | 699.5 | 6.7215 | 0.036462 | 647.4 | 3.6462 | 0.069525 | 654 | 6.9525 | 0.037135 | 624.3 | 3.7135 | #REF!
0.07139 | 705.4 | 7.139 | 0.038105 | 652.9 | 3.8105 | 0.074 | 656.8 | 7.4 | 0.03884 | 628.5 | 3.884 | #REF!
0.075872 | 711.4 | 7.5872 | 0.040062 | 662.9 | 4.0062 | 0.078825 | 659.4 | 7.8825 | 0.040875 | 636.9 | 4.0875 | #REF!
0.080667 | 717.5 | 8.0667 | 0.041626 | 666.8 | 4.1626 | 0.08401 | 661.9 | 8.401 | 0.042505 | 639.6 | 4.2505 | #REF!
0.085251 | 722.8 | 8.5251 | 0.043577 | 670.9 | 4.3577 | 0.08899 | 663.8 | 8.899 | 0.04454 | 642.3 | 4.454 | #REF!
0.089534 | 727.6 | 8.9534 | 0.048428 | 680.2 | 4.8428 | 0.093665 | 665.3 | 9.3665 | 0.04962 | 648 | 4.962 | #REF!
0.093964 | 732.2 | 9.3964 | 0.053185 | 688.7 | 5.3185 | 0.09852 | 666.5 | 9.852 | 0.054625 | 653 | 5.4625 | #REF!
0.098555 | 736.7 | 9.8555 | 0.058118 | 696.7 | 5.8118 | 0.103575 | 667.6 | 10.3575 | 0.05984 | 657.4 | 5.984 | #REF!
0.103301 | 741.2 | 10.3301 | 0.063191 | 704.3 | 6.3191 | 0.108825 | 668.4 | 10.8825 | 0.06523 | 661.2 | 6.523 | #REF!
0.108213 | 745.6 | 10.8213 | 0.069386 | 712.8 | 6.9386 | 0.114285 | 669.1 | 11.4285 | 0.07185 | 665.1 | 7.185 | #REF!
0.113289 | 749.8 | 11.3289 | 0.075882 | 721 | 7.5882 | 0.119955 | 669.5 | 11.9955 | 0.078835 | 668.3 | 7.8835 | #REF!
0.118543 | 753.9 | 11.8543 | 0.082575 | 728.6 | 8.2575 | 0.125855 | 669.6 | 12.5855 | 0.08608 | 670.9 | 8.608 | #REF!
0.123381 | 757.3 | 12.3381 | 0.088995 | 735.3 | 8.8995 | 0.131315 | 669.4 | 13.1315 | 0.093075 | 672.7 | 9.3075 | #REF!
0.128169 | 760.6 | 12.8169 | 0.095646 | 741.7 | 9.5646 | 0.136745 | 669.1 | 13.6745 | 0.10037 | 674 | 10.037 | #REF!
0.13321 | 763.6 | 13.321 | 0.102164 | 747.3 | 10.2164 | 0.14249 | 668.3 | 14.249 | 0.107565 | 674.8 | 10.7565 | #REF!
0.138087 | 766.1 | 13.8087 | 0.108935 | 752.8 | 10.8935 | 0.148075 | 667.3 | 14.8075 | 0.11509 | 675.1 | 11.509 | #REF!
0.143091 | 768.1 | 14.3091 | 0.115955 | 757.8 | 11.5955 | 0.153835 | 665.7 | 15.3835 | 0.122945 | 674.8 | 12.2945 | #REF!
0.148364 | 769.4 | 14.8364 | 0.122877 | 762.1 | 12.2877 | 0.159935 | 663.3 | 15.9935 | 0.130745 | 674 | 13.0745 | #REF!
0.153605 | 769.4 | 15.3605 | 0.12969 | 765.4 | 12.969 | 0.16603 | 659.8 | 16.603 | 0.138475 | 672.3 | 13.8475 | #REF!
0.159096 | 767.8 | 15.9096 | 0.136757 | 767.6 | 13.6757 | 0.17245 | 654.9 | 17.245 | 0.14655 | 669.5 | 14.655 | #REF!
0.164862 | 764.2 | 16.4862 | 0.143654 | 767.7 | 14.3654 | 0.17923 | 648 | 17.923 | 0.154485 | 664.9 | 15.4485 | #REF!
0.170384 | 758.5 | 17.0384 | 0.150908 | 765.1 | 15.0908 | 0.19947 | 615.7 | 19.947 | 0.16289 | 657.9 | 16.289 | #REF!
0.175993 | 750.3 | 17.5993 | 0.157982 | 759.5 | 15.7982 | 0.19243 | 629.2 | 19.243 | 0.171145 | 648.5 | 17.1145 | #REF!
0.18188 | 738.6 | 18.188 | 0.164832 | 751 | 16.4832 | 0.19947 | 615.7 | 19.947 | 0.179195 | 636.8 | 17.9195 | #REF!
0.187661 | 722.7 | 18.7661 | 0.17185 | 738.3 | 17.185 | 0.206425 | 599.1 | 20.6425 | 0.1875 | 621.7 | 18.75 | #REF!
0.193719 | 700.4 | 19.3719 | 0.17869 | 721.2 | 17.869 | 0.213755 | 577.1 | 21.3755 | 0.19565 | 603.2 | 19.565 | #REF!
0.199461 | 671.5 | 19.9461 | 0.185894 | 696.1 | 18.5894 | 0.220745 | 550.1 | 22.0745 | 0.204295 | 578 | 20.4295 | #REF!
0.205411 | 628.6 | 20.5411 | 0.192985 | 660.8 | 19.2985 | 0.22803 | 511.9 | 22.803 | 0.210865 | 544.8 | 21.0865 | #REF!
0.2089148 | 590.7 | 20.89148 | 0.2009225 | 596.6 | 20.09225 | 0.23234 | 479.3 | 23.234 | 0.21253 | 487.9 | 21.253 | #REF!
The data provided in this card is created using average coil data; Severstal does not accept responsibility or liability for errors or information which is found to be misleading / Данные являются справочными, Северсталь не несет ответственность за возможные последствия использования данных. | [5 empty] | The data provided in this card is created using average coil data; Severstal does not accept responsibility or liability for errors or information which is found to be misleading / Данные являются справочными, Северсталь не несет ответственность за возможные последствия использования данных.