## 1Base Properties
MATERIAL DATA CARD / ДАННЫЕ О СВОЙСТВАХ МАТЕРИАЛА
|  | Material Standard | Material | Grade | Thickness, mm | Date of issue
|  | Стандарт | Материал | Марка | Толщина, мм | Дата представления
|  | EN 10130 | Cold-rolled steel / Холоднокатанная сталь | DC01 | 0.9 | 2020-12-30
Chemical Composition / Химический состав
C | Si | Mn | P | S | Al | V
0.07 | 0.01 | 0.3 | 0.01 | 0.014 | 0.041 | 0.003
Cr | Mo | Ti | Nb | Cu | Ni | N
0.04 | 0.003 | 0.001 | 0.002 | 0.03 | 0.03 | 0.004
Mechanical Properties / Механические свойства при t=20 ˚С
Test Direction | Young’s Modulus (E), (MPa) | Poisson’s Ratio, (ν) | Yield Strength, (MPa) | Tensile strength, (MPa) | Elongation, (%) | BH-Effect, (MPa)
Направление испытания | Модуль Юнга, МПа | Коэффициент Пуассона | Предел текучести, МПа | Предел прочности, МПа | Относительное удлинение, % | Эффект термического упрочнения, (МПа)
0 | 210000 | 0.3 | 171.15 | 325.72 | 36.95 | -
45 | 210000 | 0.3 | 179.55 | 332.85 | 35.99 | -
90 | 210000 | 0.3 | 173.62 | 319.12 | 36.91 | -
Test Method / Методика испытаний |  | EN 10002
Thermal Properties / Теплофизические свойства при t=20 ˚С
Density, (kg/m³) | Specific Heat, J/(kg*C) |  | Thermal Conductivity, (W/(m*C)) |  | Thermal Expansion Coefficient, 10-6*K-1
Плотность, (кг/м³) | Теплоемкость, Дж/(кг·С) |  | Теплопроводность, (Вт/(м*C)) |  | Коэффициент теплового расширения, 10-6*K-1
7851.03 | 452.43 |  | 72.43477 |  | 22.28821
Calculated data / Расчетные данные
The data provided in this card is created using average coil data; Severstal does not accept responsibility or liability for errors or information which is found to be misleading / Данные являются справочными, Северсталь не несет ответственность за возможные последствия использования данных.

## 2Forming
MATERIAL DATA CARD / ДАННЫЕ О СВОЙСТВАХ МАТЕРИАЛА
|  | Material Standard | Material | Grade | Thickness, mm | Date of issue
|  | Стандарт | Материал | Марка | Толщина, мм | Дата представления
|  | EN 10130 | Cold-rolled steel / Холоднокатанная сталь | DC01 | 0.9 | 2020-12-30
Mechanical Properties / Механические свойства при t=20 ˚С
Test Direction | Young’s Modulus (E), (MPa) | Poisson’s Ratio, (ν) | Rp 0,2%, (MPa) | Tensile strength, (MPa) | Elongation, (%) | BH-Effect, (MPa)
Направление испытания | Модуль Юнга, МПа | Коэффициент Пуассона | Предел текучести, МПа | Предел прочности, МПа | Относительное удлинение, % | Эффект термического упрочнения, (МПа)
0 | 210000 | 0.3 | 171.15 | 325.72 | 36.95 | -
45 | 210000 | 0.3 | 179.55 | 332.85 | 35.99 | -
90 | 210000 | 0.3 | 173.62 | 319.12 | 36.91 | -
Test Method / Методика испытаний |  |  | EN 10002
Test Direction | r-value | n-value | r bar | delta r | K-Value | Uniform Elongation
Направление испытания | Коэффициент анизотропии, r | Коэффициент деформационного упрочнения, n | r среднее | дельта r | K-Value | Равномерное удлинение
0 | 1.84 | 0.212 |  |  | 559.4118 | 22.78
45 | 1.37 | 0.203 | 1.6425 | 0.545 | 563.6229 | 21.96
90 | 1.99 | 0.202 |  |  | 539.5113 | 21.24
Test Method / Методика испытаний | ISO 10113 | ISO 10275 | Calculated data / Расчетные данные |  |  | EN 10002
Hardening curve |  | Yield Surface |  | FLC
Кривая упрочнения |  | Поверхность текучести |  | Кривая предела формообразования
Available also in Database Доступно в базе материалов |  | https://chermk.severstal.com/clients/inzhiniringovyy-portal/
The data provided in this card is created using average coil data; Severstal does not accept responsibility or liability for errors or information which is found to be misleading / Данные являются справочными, Северсталь не несет ответственность за возможные последствия использования данных.

## 3Thermal Properties
MATERIAL DATA CARD / ДАННЫЕ О СВОЙСТВАХ МАТЕРИАЛА
|  | Material Standard | Material | Grade | Thickness, mm | Date of issue
|  | Стандарт | Материал | Марка | Толщина, мм | Дата представления
|  | EN 10130 | Cold-rolled steel / Холоднокатанная сталь | DC01 | 0.9 | 2020-12-30
Thermal Properties / Теплофизические свойства
Temperature, (˚C) | Density, (kg/m³) | Specific Heat, J/(kg*C) | Thermal Conductivity, (W/(m*C)) |  | Thermal Expansion Coefficient, 10-6*K-1
Температура, (˚C) | Плотность, (кг/м³) | Теплоемкость, Дж/(кг·С) | Теплопроводность, (Вт/(м*C)) |  | Коэффициент теплового расширения, 10-6*K-1
20 | 7851.03 | 452.43 | 72.43477 | #N/A
100 | 7840.15 | 477.52 | 68.91611 | #N/A | 22.28821 | #N/A
200 | 7808.47 | 518.23 | 60.21161 | #N/A | 17.31942 | #N/A
300 | 7776.1 | 562.36 | 53.12287 | #N/A | 16.11297 | #N/A
400 | 7742.37 | 618.91 | 47.08223 | #N/A | 15.74018 | #N/A
500 | 7707.04 | 684.76 | 41.97197 | #N/A | 15.69995 | #N/A
600 | 7670.34 | 781.41 | 38.01204 | #N/A | 15.80572 | #N/A
700 | 7631.73 | 934.86 | 34.97961 | #N/A | 16.03033 | #N/A
800 | 7594.92 | 862.55 | 32.64029 | #N/A | 16.1142 | #N/A
900 | 7635.34 | 607.98 | 27.99653 | #N/A | 12.18029 | #N/A
1000 | 7580.31 | 622.67 | 29.20315 | #N/A | 13.49212 | #N/A
1100 | 7525.82 | 638.47 | 30.40959 | #N/A | 14.57089 | #N/A
1200 | 7471.66 | 654.38 | 31.6162 | #N/A | 15.48397 | #N/A
Calculated data / Расчетные данные
Temperature, (˚C) | Yield Strength, (MPa) | Tensile strength, (MPa) | Elongation, (%) | r-value | n-value
Температура, (˚C) | Предел текучести, МПа | Предел прочности, МПа | Относительное удлинение, % | Коэффициент анизотропии, r | Коэффициент деформационного упрочнения, n
20
100
200
300
400
500
600
700
800
900
1000
1100
1200
Calculated data / Расчетные данные
The data provided in this card is created using average coil data; Severstal does not accept responsibility or liability for errors or information which is found to be misleading / Данные являются справочными, Северсталь не несет ответственность за возможные последствия использования данных.

## 4AF
Curve Name: | Longitudinal True Stress Strain Graph File | 63 | Curve Name: | Transverse True Stress Strain Graph File | 64 | Curve Name: | Diagonal True Stress Strain Graph File | 64 | Curve Name: | Longitudinal Eng'g Stress Strain Graph File | 63 | Curve Name: | Transverse Eng'g Stress Strain Graph File | 64 | Curve Name: | Diagonal Eng'g Stress Strain Graph File | 64
X Axis: Strain (mm/mm) | Y Axis: Stress (MPa) | % | X Axis: Strain (mm/mm) | Y Axis: Stress (MPa) | % | X Axis: Strain (mm/mm) | Y Axis: Stress (MPa) | % | X Axis: Strain (mm/mm) | Y Axis: Stress (MPa) | % | X Axis: Strain (mm/mm) | Y Axis: Stress (MPa) | % | X Axis: Strain (mm/mm) | Y Axis: Stress (MPa) | %
0 | 0 | 0 | 0 | 0 | 0 | 0 | 0 | 0 | 0 | 0 | 0 | 0 | 0 | 0 | 0 | 0 | 0
0.00197804 | 162 | 0.197804 | 0.001996798 | 164.1 | 0.1996798 | 0.001974296 | 170 | 0.1974296 | 0.001979998 | 161.7 | 0.1979998 | 0.001998793 | 163.8 | 0.1998793 | 0.001976246 | 169.7 | 0.1976246
0.002135 | 164.1 | 0.2135 | 0.002154 | 166.4 | 0.2154 | 0.00221 | 173.2 | 0.221 | 0.002137 | 163.7 | 0.2137 | 0.002156 | 166.1 | 0.2156 | 0.002212 | 172.8 | 0.2212
0.003646 | 174.7 | 0.3646 | 0.00362 | 176.2 | 0.362 | 0.003971 | 186.6 | 0.3971 | 0.003652 | 174 | 0.3652 | 0.003626 | 175.6 | 0.3626 | 0.003979 | 185.8 | 0.3979
0.008726 | 196.8 | 0.8726 | 0.008666 | 196.1 | 0.8666 | 0.009082 | 204.7 | 0.9082 | 0.008764 | 195.1 | 0.8764 | 0.008704 | 194.4 | 0.8704 | 0.009124 | 202.8 | 0.9124
0.013835 | 214.2 | 1.3835 | 0.013713 | 211.5 | 1.3713 | 0.014042 | 221 | 1.4042 | 0.013931 | 211.3 | 1.3931 | 0.013808 | 208.6 | 1.3808 | 0.014141 | 218 | 1.4141
0.018852 | 228.6 | 1.8852 | 0.018742 | 225.4 | 1.8742 | 0.018974 | 235.4 | 1.8974 | 0.019031 | 224.4 | 1.9031 | 0.018919 | 221.2 | 1.8919 | 0.019155 | 231 | 1.9155
0.024097 | 241.9 | 2.4097 | 0.023907 | 238.1 | 2.3907 | 0.024244 | 249.1 | 2.4244 | 0.02439 | 236.1 | 2.439 | 0.024195 | 232.5 | 2.4195 | 0.02454 | 243.1 | 2.454
0.02985 | 254.6 | 2.985 | 0.029588 | 250.7 | 2.9588 | 0.029817 | 262 | 2.9817 | 0.0303 | 247.1 | 3.03 | 0.03003 | 243.4 | 3.003 | 0.030266 | 254.3 | 3.0266
0.034324 | 263.7 | 3.4324 | 0.033893 | 259.5 | 3.3893 | 0.034244 | 271.2 | 3.4244 | 0.03492 | 254.8 | 3.492 | 0.034474 | 250.8 | 3.4474 | 0.034838 | 262.1 | 3.4838
0.039049 | 272.4 | 3.9049 | 0.03854 | 268.1 | 3.854 | 0.038865 | 280.1 | 3.8865 | 0.039821 | 262 | 3.9821 | 0.039293 | 257.9 | 3.9293 | 0.03963 | 269.4 | 3.963
0.044117 | 281 | 4.4117 | 0.043629 | 276.8 | 4.3629 | 0.043977 | 289.2 | 4.3977 | 0.045105 | 268.9 | 4.5105 | 0.044595 | 265 | 4.4595 | 0.044959 | 276.7 | 4.4959
0.049649 | 289.7 | 4.9649 | 0.04901 | 285.3 | 4.901 | 0.049471 | 298.1 | 4.9471 | 0.050903 | 275.6 | 5.0903 | 0.050231 | 271.6 | 5.0231 | 0.050715 | 283.7 | 5.0715
0.055566 | 298.1 | 5.5566 | 0.054768 | 293.5 | 5.4768 | 0.055201 | 306.6 | 5.5201 | 0.057139 | 282 | 5.7139 | 0.056295 | 277.9 | 5.6295 | 0.056753 | 290.2 | 5.6753
0.06148 | 305.7 | 6.148 | 0.060795 | 301.2 | 6.0795 | 0.061159 | 314.4 | 6.1159 | 0.063409 | 287.5 | 6.3409 | 0.062681 | 283.4 | 6.2681 | 0.063068 | 295.8 | 6.3068
0.067621 | 312.9 | 6.7621 | 0.066843 | 308.3 | 6.6843 | 0.067197 | 321.7 | 6.7197 | 0.06996 | 292.4 | 6.996 | 0.069128 | 288.3 | 6.9128 | 0.069506 | 300.8 | 6.9506
0.073802 | 319.6 | 7.3802 | 0.072739 | 314.6 | 7.2739 | 0.073185 | 328.4 | 7.3185 | 0.076594 | 296.9 | 7.6594 | 0.07545 | 292.5 | 7.545 | 0.07593 | 305.2 | 7.593
0.079935 | 325.7 | 7.9935 | 0.078882 | 320.6 | 7.8882 | 0.079211 | 334.5 | 7.9211 | 0.083216 | 300.7 | 8.3216 | 0.082076 | 296.3 | 8.2076 | 0.082433 | 309.1 | 8.2433
0.086105 | 331.4 | 8.6105 | 0.085062 | 326.3 | 8.5062 | 0.085379 | 340.3 | 8.5379 | 0.089921 | 304.1 | 8.9921 | 0.088785 | 299.7 | 8.8785 | 0.08913 | 312.5 | 8.913
0.09243 | 336.9 | 9.243 | 0.091215 | 331.5 | 9.1215 | 0.091496 | 345.7 | 9.1496 | 0.096836 | 307.1 | 9.6836 | 0.095505 | 302.6 | 9.5505 | 0.095812 | 315.5 | 9.5812
0.098715 | 342 | 9.8715 | 0.097433 | 336.4 | 9.7433 | 0.097664 | 350.9 | 9.7664 | 0.103751 | 309.8 | 10.3751 | 0.102338 | 305.2 | 10.2338 | 0.102593 | 318.2 | 10.2593
0.105024 | 346.7 | 10.5024 | 0.103808 | 341.1 | 10.3808 | 0.103964 | 355.7 | 10.3964 | 0.110738 | 312.2 | 11.0738 | 0.109388 | 307.5 | 10.9388 | 0.10956 | 320.6 | 10.956
0.111495 | 351.4 | 11.1495 | 0.110136 | 345.5 | 11.0136 | 0.110207 | 360.2 | 11.0207 | 0.117949 | 314.3 | 11.7949 | 0.11643 | 309.4 | 11.643 | 0.116509 | 322.6 | 11.6509
0.117885 | 355.7 | 11.7885 | 0.116521 | 349.6 | 11.6521 | 0.116491 | 364.5 | 11.6491 | 0.125115 | 316.1 | 12.5115 | 0.123581 | 311.1 | 12.3581 | 0.123548 | 324.4 | 12.3548
0.124334 | 359.8 | 12.4334 | 0.123061 | 353.7 | 12.3061 | 0.122922 | 368.6 | 12.2922 | 0.132394 | 317.7 | 13.2394 | 0.130954 | 312.7 | 13.0954 | 0.130796 | 326 | 13.0796
0.130925 | 363.8 | 13.0925 | 0.129539 | 357.4 | 12.9539 | 0.129292 | 372.5 | 12.9292 | 0.139883 | 319.1 | 13.9883 | 0.138304 | 314 | 13.8304 | 0.138023 | 327.3 | 13.8023
0.137454 | 367.6 | 13.7454 | 0.13607 | 361.1 | 13.607 | 0.1357 | 376.2 | 13.57 | 0.147349 | 320.4 | 14.7349 | 0.145763 | 315.1 | 14.5763 | 0.145339 | 328.5 | 14.5339
0.144028 | 371.2 | 14.4028 | 0.142764 | 364.6 | 14.2764 | 0.14225 | 379.8 | 14.225 | 0.154916 | 321.4 | 15.4916 | 0.153458 | 316.1 | 15.3458 | 0.152865 | 329.5 | 15.2865
0.150756 | 374.9 | 15.0756 | 0.149394 | 367.9 | 14.9394 | 0.148841 | 383.3 | 14.8841 | 0.162713 | 322.4 | 16.2713 | 0.16113 | 316.9 | 16.113 | 0.160489 | 330.3 | 16.0489
0.157528 | 378.4 | 15.7528 | 0.156086 | 371.1 | 15.6086 | 0.155258 | 386.6 | 15.5258 | 0.170614 | 323.3 | 17.0614 | 0.168926 | 317.5 | 16.8926 | 0.167959 | 331 | 16.7959
0.164131 | 381.7 | 16.4131 | 0.16294 | 374.3 | 16.294 | 0.161926 | 389.9 | 16.1926 | 0.178369 | 323.9 | 17.8369 | 0.176966 | 318.1 | 17.6966 | 0.175774 | 331.6 | 17.5774
0.170997 | 385 | 17.0997 | 0.169758 | 377.4 | 16.9758 | 0.16864 | 393 | 16.864 | 0.186488 | 324.5 | 18.6488 | 0.185018 | 318.5 | 18.5018 | 0.183694 | 332 | 18.3694
0.17792 | 388.2 | 17.792 | 0.17662 | 380.4 | 17.662 | 0.175286 | 396 | 17.5286 | 0.19473 | 324.9 | 19.473 | 0.193178 | 318.8 | 19.3178 | 0.191588 | 332.4 | 19.1588
0.184777 | 391.3 | 18.4777 | 0.183651 | 383.3 | 18.3651 | 0.181974 | 399 | 18.1974 | 0.20295 | 325.3 | 20.295 | 0.201596 | 319 | 20.1596 | 0.199583 | 332.6 | 19.9583
0.191701 | 394.3 | 19.1701 | 0.190763 | 386.2 | 19.0763 | 0.18884 | 401.9 | 18.884 | 0.211309 | 325.5 | 21.1309 | 0.210173 | 319.1 | 21.0173 | 0.207848 | 332.8 | 20.7848
0.19883 | 397.3 | 19.883 | 0.197723 | 388.8 | 19.7723 | 0.195662 | 404.8 | 19.5662 | 0.219975 | 325.7 | 21.9975 | 0.218625 | 319.1 | 21.8625 | 0.216116 | 332.8 | 21.6116
0.205909 | 400.2 | 20.5909 | 0.204978 | 391.6 | 20.4978 | 0.202543 | 407.5 | 20.2543 | 0.228641 | 325.7 | 22.8641 | 0.227498 | 319 | 22.7498 | 0.224513 | 332.8 | 22.4513
0.213074 | 403 | 21.3074 | 0.212328 | 394.3 | 21.2328 | 0.209601 | 410.2 | 20.9601 | 0.237476 | 325.7 | 23.7476 | 0.236554 | 318.8 | 23.6554 | 0.233186 | 332.7 | 23.3186
0.220456 | 405.8 | 22.0456 | 0.219677 | 396.8 | 21.9677 | 0.216625 | 412.9 | 21.6625 | 0.246645 | 325.5 | 24.6645 | 0.245674 | 318.5 | 24.5674 | 0.241879 | 332.5 | 24.1879
0.227823 | 408.5 | 22.7823 | 0.227019 | 399.2 | 22.7019 | 0.223735 | 415.5 | 22.3735 | 0.255863 | 325.3 | 25.5863 | 0.254854 | 318.2 | 25.4854 | 0.25074 | 332.2 | 25.074
0.235316 | 411.2 | 23.5316 | 0.234744 | 401.6 | 23.4744 | 0.231039 | 418.1 | 23.1039 | 0.265309 | 325 | 26.5309 | 0.264585 | 317.6 | 26.4585 | 0.259909 | 331.8 | 25.9909
0.243107 | 413.7 | 24.3107 | 0.242501 | 403.9 | 24.2501 | 0.23842 | 420.6 | 23.842 | 0.275205 | 324.4 | 27.5205 | 0.274433 | 316.9 | 27.4433 | 0.269243 | 331.4 | 26.9243
0.251042 | 416 | 25.1042 | 0.250458 | 405.9 | 25.0458 | 0.24582 | 422.9 | 24.582 | 0.285364 | 323.7 | 28.5364 | 0.284614 | 316 | 28.4614 | 0.27867 | 330.7 | 27.867
0.258876 | 418.1 | 25.8876 | 0.25874 | 407.6 | 25.874 | 0.253492 | 425.2 | 25.3492 | 0.295474 | 322.7 | 29.5474 | 0.295298 | 314.7 | 29.5298 | 0.288518 | 330 | 28.8518
0.267127 | 419.6 | 26.7127 | 0.267064 | 408.7 | 26.7064 | 0.261184 | 427.2 | 26.1184 | 0.306206 | 321.2 | 30.6206 | 0.306124 | 312.9 | 30.6124 | 0.298466 | 329 | 29.8466
0.275512 | 420.4 | 27.5512 | 0.275526 | 408.3 | 27.5526 | 0.269077 | 428.7 | 26.9077 | 0.317205 | 319.2 | 31.7205 | 0.317224 | 310 | 31.7224 | 0.308756 | 327.6 | 30.8756
0.28385 | 419.4 | 28.385 | 0.284203 | 405.4 | 28.4203 | 0.277358 | 429.1 | 27.7358 | 0.328234 | 315.8 | 32.8234 | 0.328703 | 305.1 | 32.8703 | 0.319639 | 325.2 | 31.9639
0.292209 | 415 | 29.2209 | 0.292713 | 398.8 | 29.2713 | 0.285889 | 426.5 | 28.5889 | 0.339383 | 309.8 | 33.9383 | 0.340058 | 297.6 | 34.0058 | 0.330945 | 320.5 | 33.0945
0.300662 | 405.3 | 30.0662 | 0.301178 | 386.5 | 30.1178 | 0.294239 | 418.7 | 29.4239 | 0.350753 | 300.1 | 35.0753 | 0.35145 | 286 | 35.145 | 0.342105 | 312 | 34.2105
0.3150662 | 249.5 | 31.50662 | 0.314579 | 196.6 | 31.4579 | 0.3082868 | 327.4 | 30.82868 | 0.37035 | 182 | 37.035 | 0.3696826 | 143.5 | 36.96826 | 0.3610913 | 240.5 | 36.10913
The data provided in this card is created using average coil data; Severstal does not accept responsibility or liability for errors or information which is found to be misleading / Данные являются справочными, Северсталь не несет ответственность за возможные последствия использования данных. | [8 empty] | The data provided in this card is created using average coil data; Severstal does not accept responsibility or liability for errors or information which is found to be misleading / Данные являются справочными, Северсталь не несет ответственность за возможные последствия использования данных.