## 1Base Properties
MATERIAL DATA CARD / ДАННЫЕ О СВОЙСТВАХ МАТЕРИАЛА
|  | Material Standard | Material | Grade | Thickness, mm | Date of issue
|  | Стандарт | Материал | Марка | Толщина, мм | Дата представления
|  | ГОСТ 380-2005 | Hot rolled steel / Горячекатаная сталь | St2ps | 2 | 2020-12-30
Chemical Composition / Химический состав
C | Si | Mn | P | S | Al | V
0.121 | 0.021 | 0.273 | 0.006 | 0.01 | 0.066 | 0.0022
Cr | Mo | Ti | Nb | Cu | Ni | N
0.045 | 0.0034 | 0.002 | 0.0022 | 0.039 | 0.029 | 0.0052
Mechanical Properties / Механические свойства при t=20 ˚С
Test Direction | Young’s Modulus (E), (MPa) | Poisson’s Ratio, (ν) | Yield Strength, (MPa) | Tensile strength, (MPa) | Elongation, (%) | BH-Effect, (MPa)
Направление испытания | Модуль Юнга, МПа | Коэффициент Пуассона | Предел текучести, МПа | Предел прочности, МПа | Относительное удлинение, % | Эффект термического упрочнения, (МПа)
0 | 210000 | 0.3 | 319.84 | 431.34 | 26.61 | -
45 | 210000 | 0.3 | 350.66 | 426.39 | 28.68 | -
90 | 210000 | 0.3 | 360.63 | 432.14 | 28.78 | -
Test Method / Методика испытаний |  | EN 10002
Thermal Properties / Теплофизические свойства при t=20 ˚С
Density, (kg/m³) | Specific Heat, J/(kg*C) |  | Thermal Conductivity, (W/(m*C)) |  | Thermal Expansion Coefficient, 10-6*K-1
Плотность, (кг/м³) | Теплоемкость, Дж/(кг·С) |  | Теплопроводность, (Вт/(м*C)) |  | Коэффициент теплового расширения, 10-6*K-1
7862.16 | 445.15 |  | 77.5406 |  | 12.58601
Calculated data / Расчетные данные
The data provided in this card is created using average coil data; Severstal does not accept responsibility or liability for errors or information which is found to be misleading / Данные являются справочными, Северсталь не несет ответственность за возможные последствия использования данных.

## 2Forming
MATERIAL DATA CARD / ДАННЫЕ О СВОЙСТВАХ МАТЕРИАЛА
|  | Material Standard | Material | Grade | Thickness, mm | Date of issue
|  | Стандарт | Материал | Марка | Толщина, мм | Дата представления
|  | ГОСТ 380-2005 | Hot rolled steel / Горячекатаная сталь | St2ps | 2 | 2020-12-30
Mechanical Properties / Механические свойства при t=20 ˚С
Test Direction | Young’s Modulus (E), (MPa) | Poisson’s Ratio, (ν) | Rp 0,2%, (MPa) | Tensile strength, (MPa) | Elongation, (%) | BH-Effect, (MPa)
Направление испытания | Модуль Юнга, МПа | Коэффициент Пуассона | Предел текучести, МПа | Предел прочности, МПа | Относительное удлинение, % | Эффект термического упрочнения, (МПа)
0 | 210000 | 0.3 | 319.84 | 431.34 | 26.61 | -
45 | 210000 | 0.3 | 350.66 | 426.39 | 28.68 | -
90 | 210000 | 0.3 | 360.63 | 432.14 | 28.78 | -
Test Method / Методика испытаний |  |  | EN 10002
Test Direction | r-value | n-value | r bar | delta r | K-Value | Uniform Elongation
Направление испытания | Коэффициент анизотропии, r | Коэффициент деформационного упрочнения, n | r среднее | дельта r | K-Value | Равномерное удлинение
0 | 0.92 | 0.167 |  |  | 687.3109 | 17.01
45 | 1.07 | 0.186 | 1.01 | -0.12 | 702.1928 | 18.93
90 | 0.98 | 0.175 |  |  | 698.3841 | 17.98
Test Method / Методика испытаний | ISO 10113 | ISO 10275 | Calculated data / Расчетные данные |  |  | EN 10002
Hardening curve |  | Yield Surface |  | FLC
Кривая упрочнения |  | Поверхность текучести |  | Кривая предела формообразования
Available also in Database Доступно в базе материалов |  | https://chermk.severstal.com/clients/inzhiniringovyy-portal/
The data provided in this card is created using average coil data; Severstal does not accept responsibility or liability for errors or information which is found to be misleading / Данные являются справочными, Северсталь не несет ответственность за возможные последствия использования данных.

## 3Thermal Properties
MATERIAL DATA CARD / ДАННЫЕ О СВОЙСТВАХ МАТЕРИАЛА
|  | Material Standard | Material | Grade | Thickness, mm | Date of issue
|  | Стандарт | Материал | Марка | Толщина, мм | Дата представления
|  | ГОСТ 380-2005 | Hot rolled steel / Горячекатаная сталь | St2ps | 2 | 2020-12-30
Thermal Properties / Теплофизические свойства
Temperature, (˚C) | Density, (kg/m³) | Specific Heat, J/(kg*C) | Thermal Conductivity, (W/(m*C)) |  | Thermal Expansion Coefficient, 10-6*K-1
Температура, (˚C) | Плотность, (кг/м³) | Теплоемкость, Дж/(кг·С) | Теплопроводность, (Вт/(м*C)) |  | Коэффициент теплового расширения, 10-6*K-1
20 | 7862.16 | 445.15 | 77.5406 | #N/A
100 | 7839.96 | 479.96 | 70.02413 | #N/A | 12.58601 | #N/A
200 | 7808.93 | 519.26 | 60.73881 | #N/A | 12.98336 | #N/A
300 | 7776.55 | 563.95 | 53.33496 | #N/A | 13.34416 | #N/A
400 | 7742.63 | 630.75 | 46.99771 | #N/A | 13.72244 | #N/A
500 | 7707.26 | 685.33 | 41.85152 | #N/A | 14.10369 | #N/A
600 | 7670.55 | 781.36 | 37.907 | #N/A | 14.48153 | #N/A
700 | 7631.94 | 934.13 | 34.89497 | #N/A | 14.89678 | #N/A
800 | 7597.91 | 873.31 | 32.35597 | #N/A | 14.95897 | #N/A
900 | 7633.89 | 608.52 | 28.01175 | #N/A | 11.39144 | #N/A
1000 | 7578.9 | 622.89 | 29.21696 | #N/A | 12.77778 | #N/A
1100 | 7524.46 | 638.83 | 30.42195 | #N/A | 13.91642 | #N/A
1200 | 7470.32 | 655.97 | 31.62712 | #N/A | 14.88017 | #N/A
Calculated data / Расчетные данные
Temperature, (˚C) | Yield Strength, (MPa) | Tensile strength, (MPa) | Elongation, (%) | r-value | n-value
Температура, (˚C) | Предел текучести, МПа | Предел прочности, МПа | Относительное удлинение, % | Коэффициент анизотропии, r | Коэффициент деформационного упрочнения, n
20
100
200
300
400
500
600
700
800
900
1000
1100
1200
Calculated data / Расчетные данные
The data provided in this card is created using average coil data; Severstal does not accept responsibility or liability for errors or information which is found to be misleading / Данные являются справочными, Северсталь не несет ответственность за возможные последствия использования данных.

## 4AF
Curve Name: | Longitudinal True Stress Strain Graph File | 54 | Curve Name: | Transverse True Stress Strain Graph File | 65 | Curve Name: | Diagonal True Stress Strain Graph File | 65 | Curve Name: | Longitudinal Eng'g Stress Strain Graph File | 54 | Curve Name: | Transverse Eng'g Stress Strain Graph File | 65 | Curve Name: | Diagonal Eng'g Stress Strain Graph File | 65
X Axis: Strain (mm/mm) | Y Axis: Stress (MPa) | % | X Axis: Strain (mm/mm) | Y Axis: Stress (MPa) | % | X Axis: Strain (mm/mm) | Y Axis: Stress (MPa) | % | X Axis: Strain (mm/mm) | Y Axis: Stress (MPa) | % | X Axis: Strain (mm/mm) | Y Axis: Stress (MPa) | % | X Axis: Strain (mm/mm) | Y Axis: Stress (MPa) | %
0 | 0 | 0 | 0 | 0 | 0 | 0 | 0 | 0 | 0 | 0 | 0 | 0 | 0 | 0 | 0 | 0 | 0
0.001992974 | 325.4 | 0.1992974 | 0.00198923 | 365.4 | 0.198923 | 0.001989267 | 356.1 | 0.1989267 | 0.001994961 | 324.7 | 0.1994961 | 0.00199121 | 364.7 | 0.199121 | 0.001991247 | 355.4 | 0.1991247
0.002266 | 326.9 | 0.2266 | 0.002891 | 366 | 0.2891 | 0.003029 | 356.7 | 0.3029 | 0.002269 | 326.2 | 0.2269 | 0.002895 | 364.9 | 0.2895 | 0.003034 | 355.6 | 0.3034
0.00384 | 330.1 | 0.384 | 0.005139 | 367.3 | 0.5139 | 0.005009 | 357.9 | 0.5009 | 0.003847 | 328.8 | 0.3847 | 0.005152 | 365.4 | 0.5152 | 0.005021 | 356.1 | 0.5021
0.005445 | 332.1 | 0.5445 | 0.007327 | 368.6 | 0.7327 | 0.006955 | 359.1 | 0.6955 | 0.00546 | 330.3 | 0.546 | 0.007354 | 366 | 0.7354 | 0.006979 | 356.6 | 0.6979
0.006943 | 334.1 | 0.6943 | 0.009368 | 369.9 | 0.9368 | 0.00883 | 360.3 | 0.883 | 0.006967 | 331.8 | 0.6967 | 0.009412 | 366.5 | 0.9412 | 0.008869 | 357.1 | 0.8869
0.008436 | 336.2 | 0.8436 | 0.011354 | 371.2 | 1.1354 | 0.010768 | 361.5 | 1.0768 | 0.008471 | 333.3 | 0.8471 | 0.011419 | 367 | 1.1419 | 0.010826 | 357.6 | 1.0826
0.010393 | 338.3 | 1.0393 | 0.013288 | 372.4 | 1.3288 | 0.01271 | 362.7 | 1.271 | 0.010447 | 334.8 | 1.0447 | 0.013376 | 367.5 | 1.3376 | 0.012791 | 358.2 | 1.2791
0.012418 | 340.6 | 1.2418 | 0.01535 | 373.7 | 1.535 | 0.014752 | 364 | 1.4752 | 0.012495 | 336.4 | 1.2495 | 0.015469 | 368 | 1.5469 | 0.014861 | 358.7 | 1.4861
0.014164 | 342.7 | 1.4164 | 0.017567 | 375.1 | 1.7567 | 0.016948 | 365.3 | 1.6948 | 0.014265 | 337.9 | 1.4265 | 0.017722 | 368.5 | 1.7722 | 0.017093 | 359.2 | 1.7093
0.016018 | 344.9 | 1.6018 | 0.019794 | 376.4 | 1.9794 | 0.019117 | 366.6 | 1.9117 | 0.016147 | 339.4 | 1.6147 | 0.019991 | 369 | 1.9991 | 0.019301 | 359.7 | 1.9301
0.017947 | 347.1 | 1.7947 | 0.021917 | 377.7 | 2.1917 | 0.021289 | 368 | 2.1289 | 0.018109 | 340.9 | 1.8109 | 0.022159 | 369.6 | 2.2159 | 0.021518 | 360.2 | 2.1518
0.019776 | 349.2 | 1.9776 | 0.024002 | 379.1 | 2.4002 | 0.023478 | 369.3 | 2.3478 | 0.019972 | 342.4 | 1.9972 | 0.024292 | 370.1 | 2.4292 | 0.023756 | 360.7 | 2.3756
0.021671 | 351.5 | 2.1671 | 0.026025 | 380.4 | 2.6025 | 0.025677 | 370.6 | 2.5677 | 0.021907 | 343.9 | 2.1907 | 0.026366 | 370.6 | 2.6366 | 0.02601 | 361.2 | 2.601
0.023332 | 353.6 | 2.3332 | 0.027879 | 381.6 | 2.7879 | 0.027751 | 371.9 | 2.7751 | 0.023606 | 345.4 | 2.3606 | 0.028271 | 371.1 | 2.8271 | 0.02814 | 361.7 | 2.814
0.025582 | 355.9 | 2.5582 | 0.02989 | 382.9 | 2.989 | 0.029741 | 373.2 | 2.9741 | 0.025912 | 346.9 | 2.5912 | 0.030341 | 371.6 | 3.0341 | 0.030188 | 362.2 | 3.0188
0.030709 | 362.1 | 3.0709 | 0.032547 | 384.4 | 3.2547 | 0.031759 | 374.5 | 3.1759 | 0.031185 | 351.2 | 3.1185 | 0.033082 | 372.1 | 3.3082 | 0.032269 | 362.8 | 3.2269
0.035335 | 374.8 | 3.5335 | 0.034487 | 385.7 | 3.4487 | 0.034063 | 375.9 | 3.4063 | 0.035966 | 361.8 | 3.5966 | 0.035089 | 372.6 | 3.5089 | 0.03465 | 363.3 | 3.465
0.040238 | 386.7 | 4.0238 | 0.036348 | 387 | 3.6348 | 0.036087 | 377.1 | 3.6087 | 0.041059 | 371.5 | 4.1059 | 0.037016 | 373.2 | 3.7016 | 0.036746 | 363.8 | 3.6746
0.045491 | 397.9 | 4.5491 | 0.038342 | 388.3 | 3.8342 | 0.038713 | 378.7 | 3.8713 | 0.046541 | 380.2 | 4.6541 | 0.039086 | 373.7 | 3.9086 | 0.039473 | 364.3 | 3.9473
0.051125 | 408.6 | 5.1125 | 0.040425 | 389.6 | 4.0425 | 0.041336 | 380.2 | 4.1336 | 0.052455 | 388.2 | 5.2455 | 0.041254 | 374.2 | 4.1254 | 0.042203 | 364.8 | 4.2203
0.056598 | 417.9 | 5.6598 | 0.042365 | 390.9 | 4.2365 | 0.043511 | 381.6 | 4.3511 | 0.05823 | 394.9 | 5.823 | 0.043275 | 374.7 | 4.3275 | 0.044471 | 365.3 | 4.4471
0.06094 | 424.5 | 6.094 | 0.04539 | 396.2 | 4.539 | 0.045376 | 383.1 | 4.5376 | 0.062835 | 399.4 | 6.2835 | 0.046436 | 378.6 | 4.6436 | 0.046421 | 366.1 | 4.6421
0.065393 | 430.8 | 6.5393 | 0.051464 | 407.9 | 5.1464 | 0.051567 | 395.6 | 5.1567 | 0.067579 | 403.6 | 6.7579 | 0.052811 | 387.4 | 5.2811 | 0.05292 | 375.7 | 5.292
0.069991 | 436.9 | 6.9991 | 0.057352 | 417.7 | 5.7352 | 0.057278 | 405.6 | 5.7278 | 0.072499 | 407.4 | 7.2499 | 0.059029 | 394.4 | 5.9029 | 0.05895 | 383 | 5.895
0.074791 | 442.8 | 7.4791 | 0.063864 | 427.4 | 6.3864 | 0.063604 | 415.4 | 6.3604 | 0.077659 | 410.9 | 7.7659 | 0.065947 | 400.9 | 6.5947 | 0.06567 | 389.8 | 6.567
0.079959 | 448.7 | 7.9959 | 0.070994 | 436.8 | 7.0994 | 0.070386 | 425 | 7.0386 | 0.083242 | 414.2 | 8.3242 | 0.073575 | 406.9 | 7.3575 | 0.072923 | 396.1 | 7.2923
0.085414 | 454.4 | 8.5414 | 0.077501 | 444.5 | 7.7501 | 0.07729 | 433.7 | 7.729 | 0.089167 | 417.2 | 8.9167 | 0.080584 | 411.3 | 8.0584 | 0.080355 | 401.4 | 8.0355
0.090993 | 459.9 | 9.0993 | 0.082845 | 450.3 | 8.2845 | 0.082324 | 439.5 | 8.2324 | 0.095261 | 419.9 | 9.5261 | 0.086374 | 414.5 | 8.6374 | 0.085808 | 404.8 | 8.5808
0.096749 | 465.1 | 9.6749 | 0.088405 | 456.1 | 8.8405 | 0.087649 | 445.4 | 8.7649 | 0.101584 | 422.2 | 10.1584 | 0.09243 | 417.5 | 9.243 | 0.091605 | 408 | 9.1605
0.102909 | 470.4 | 10.2909 | 0.094322 | 461.7 | 9.4322 | 0.093397 | 451.3 | 9.3397 | 0.10839 | 424.4 | 10.839 | 0.098914 | 420.2 | 9.8914 | 0.097898 | 411.1 | 9.7898
0.109319 | 475.5 | 10.9319 | 0.10068 | 467.4 | 10.068 | 0.099418 | 457.1 | 9.9418 | 0.115519 | 426.3 | 11.5519 | 0.105923 | 422.6 | 10.5923 | 0.104528 | 413.8 | 10.4528
0.115666 | 480.1 | 11.5666 | 0.10727 | 473 | 10.727 | 0.10579 | 462.8 | 10.579 | 0.122621 | 427.6 | 12.2621 | 0.113235 | 424.8 | 11.3235 | 0.111589 | 416.3 | 11.1589
0.121986 | 484.3 | 12.1986 | 0.114206 | 478.4 | 11.4206 | 0.112635 | 468.5 | 11.2635 | 0.129739 | 428.7 | 12.9739 | 0.120983 | 426.8 | 12.0983 | 0.119224 | 418.6 | 11.9224
0.128488 | 488.6 | 12.8488 | 0.121591 | 483.8 | 12.1591 | 0.119693 | 474.1 | 11.9693 | 0.137108 | 429.7 | 13.7108 | 0.129293 | 428.4 | 12.9293 | 0.127151 | 420.6 | 12.7151
0.135091 | 492.6 | 13.5091 | 0.129249 | 489.1 | 12.9249 | 0.127026 | 479.5 | 12.7026 | 0.144641 | 430.4 | 14.4641 | 0.137974 | 429.8 | 13.7974 | 0.135446 | 422.3 | 13.5446
0.141596 | 496.4 | 14.1596 | 0.137062 | 494.1 | 13.7062 | 0.134734 | 484.8 | 13.4734 | 0.152111 | 430.9 | 15.2111 | 0.146899 | 430.8 | 14.6899 | 0.144233 | 423.7 | 14.4233
0.148327 | 500.2 | 14.8327 | 0.145108 | 498.9 | 14.5108 | 0.142465 | 489.7 | 14.2465 | 0.159893 | 431.2 | 15.9893 | 0.156165 | 431.5 | 15.6165 | 0.153113 | 424.7 | 15.3113
0.155219 | 503.7 | 15.5219 | 0.153262 | 503.5 | 15.3262 | 0.150307 | 494.5 | 15.0307 | 0.167914 | 431.3 | 16.7914 | 0.16563 | 431.9 | 16.563 | 0.162191 | 425.5 | 16.2191
0.162083 | 507.1 | 16.2083 | 0.161269 | 507.7 | 16.1269 | 0.15838 | 499.1 | 15.838 | 0.175958 | 431.3 | 17.5958 | 0.175001 | 432.1 | 17.5001 | 0.171611 | 426 | 17.1611
0.169061 | 510.4 | 16.9061 | 0.169678 | 512 | 16.9678 | 0.166471 | 503.5 | 16.6471 | 0.184193 | 431 | 18.4193 | 0.184924 | 432.1 | 18.4924 | 0.181129 | 426.3 | 18.1129
0.176306 | 513.5 | 17.6306 | 0.178221 | 516 | 17.8221 | 0.174704 | 507.8 | 17.4704 | 0.192803 | 430.5 | 19.2803 | 0.19509 | 431.8 | 19.509 | 0.190894 | 426.4 | 19.0894
0.183682 | 516.4 | 18.3682 | 0.186624 | 519.7 | 18.6624 | 0.183195 | 511.8 | 18.3195 | 0.201634 | 429.8 | 20.1634 | 0.205174 | 431.2 | 20.5174 | 0.201049 | 426.1 | 20.1049
0.19106 | 518.8 | 19.106 | 0.195465 | 523.2 | 19.5465 | 0.191704 | 515.7 | 19.1704 | 0.210533 | 428.6 | 21.0533 | 0.215876 | 430.3 | 21.5876 | 0.211313 | 425.7 | 21.1313
0.198575 | 520.5 | 19.8575 | 0.204452 | 526.3 | 20.4452 | 0.200369 | 519.1 | 20.0369 | 0.219664 | 426.7 | 21.9664 | 0.226853 | 429 | 22.6853 | 0.221854 | 424.8 | 22.1854
0.206367 | 520.5 | 20.6367 | 0.213459 | 528.3 | 21.3459 | 0.209355 | 521.9 | 20.9355 | 0.229204 | 423.4 | 22.9204 | 0.237953 | 426.7 | 23.7953 | 0.232883 | 423.3 | 23.2883
0.214228 | 517.1 | 21.4228 | 0.222577 | 527.5 | 22.2577 | 0.218369 | 523.2 | 21.8369 | 0.238905 | 417.4 | 23.8905 | 0.249293 | 422.2 | 24.9293 | 0.244046 | 420.5 | 24.4046
0.2218 | 508.7 | 22.18 | 0.231911 | 520.4 | 23.1911 | 0.227497 | 521 | 22.7497 | 0.248321 | 407.5 | 24.8321 | 0.261008 | 412.6 | 26.1008 | 0.255454 | 415 | 25.5454
0.229562 | 489.8 | 22.9562 | 0.241002 | 502 | 24.1002 | 0.236678 | 512.4 | 23.6678 | 0.258049 | 389.3 | 25.8049 | 0.272524 | 394.5 | 27.2524 | 0.267034 | 404.4 | 26.7034
0.2368916 | 418.5 | 23.68916 | 0.2533409 | 232 | 25.33409 | 0.2531372 | 405.9 | 25.31372 | 0.2673037 | 330.2 | 26.73037 | 0.2883224 | 180 | 28.83224 | 0.28806 | 315.1 | 28.806
The data provided in this card is created using average coil data; Severstal does not accept responsibility or liability for errors or information which is found to be misleading / Данные являются справочными, Северсталь не несет ответственность за возможные последствия использования данных. | [8 empty] | The data provided in this card is created using average coil data; Severstal does not accept responsibility or liability for errors or information which is found to be misleading / Данные являются справочными, Северсталь не несет ответственность за возможные последствия использования данных.