## 1Base Properties
MATERIAL DATA CARD / ДАННЫЕ О СВОЙСТВАХ МАТЕРИАЛА
|  | Material Standard | Material | Grade | Thickness, mm | Date of issue
|  | Стандарт | Материал | Марка | Толщина, мм | Дата представления
|  | EN 10130 | Cold-rolled steel / Холоднокатанная сталь | DC03 | 0.7 | 2020-12-10
Chemical Composition / Химический состав
C | Si | Mn | P | S | Al | V
0.037 | 0.008 | 0.139 | 0.0082 | 0.01 | 0.033 | 0.0018
Cr | Mo | Ti | Nb | Cu | Ni | N
0.033 | 0.0018 | 0.0012 | 0.0016 | 0.013 | 0.009 | 0.005
Mechanical Properties / Механические свойства при t=20 ˚С
Test Direction | Young’s Modulus (E), (MPa) | Poisson’s Ratio, (ν) | Yield Strength, (MPa) | Tensile strength, (MPa) | Elongation, (%) | BH-Effect, (MPa)
Направление испытания | Модуль Юнга, МПа | Коэффициент Пуассона | Предел текучести, МПа | Предел прочности, МПа | Относительное удлинение, % | Эффект термического упрочнения, (МПа)
0 | 210000 | 0.3 | 175.56 | 313 | 40.2 | -
45 | 210000 | 0.3 | 184.7 | 319 | 41.2 | -
90 | 210000 | 0.3 | 182.72 | 318 | 37.5 | -
Test Method / Методика испытаний |  | EN 10002
Thermal Properties / Теплофизические свойства при t=20 ˚С
Density, (kg/m³) | Specific Heat, J/(kg*C) |  | Thermal Conductivity, (W/(m*C)) |  | Thermal Expansion Coefficient, 10-6*K-1
Плотность, (кг/м³) | Теплоемкость, Дж/(кг·С) |  | Теплопроводность, (Вт/(м*C)) |  | Коэффициент теплового расширения, 10-6*K-1
7864.64 | 445.01 |  | 78.17664 |  | 12.90082
Calculated data / Расчетные данные
The data provided in this card is created using average coil data; Severstal does not accept responsibility or liability for errors or information which is found to be misleading / Данные являются справочными, Северсталь не несет ответственность за возможные последствия использования данных.

## 2Forming
MATERIAL DATA CARD / ДАННЫЕ О СВОЙСТВАХ МАТЕРИАЛА
|  | Material Standard | Material | Grade | Thickness, mm | Date of issue
|  | Стандарт | Материал | Марка | Толщина, мм | Дата представления
|  | EN 10130 | Cold-rolled steel / Холоднокатанная сталь | DC03 | 0.7 | 2020-12-10
Mechanical Properties / Механические свойства при t=20 ˚С
Test Direction | Young’s Modulus (E), (MPa) | Poisson’s Ratio, (ν) | Rp 0,2%, (MPa) | Tensile strength, (MPa) | Elongation, (%) | BH-Effect, (MPa)
Направление испытания | Модуль Юнга, МПа | Коэффициент Пуассона | Предел текучести, МПа | Предел прочности, МПа | Относительное удлинение, % | Эффект термического упрочнения, (МПа)
0 | 210000 | 0.3 | 175.56 | 313 | 40.2 | -
45 | 210000 | 0.3 | 184.7 | 319 | 41.2 | -
90 | 210000 | 0.3 | 182.72 | 318 | 37.5 | -
Test Method / Методика испытаний |  |  | EN 10002
Test Direction | r-value | n-value | r bar | delta r | K-Value | Uniform Elongation
Направление испытания | Коэффициент анизотропии, r | Коэффициент деформационного упрочнения, n | r среднее | дельта r | K-Value | Равномерное удлинение
0 | 2 | 0.21 |  |  | 535.8955 | 22.6
45 | 1.69 | 0.2 | 2.0075 | 0.635 | 537.5806 | 21.2
90 | 2.65 | 0.2 |  |  | 535.8954 | 21.2
Test Method / Методика испытаний | ISO 10113 | ISO 10275 | Calculated data / Расчетные данные |  |  | EN 10002
Hardening curve |  | Yield Surface |  | FLC
Кривая упрочнения |  | Поверхность текучести |  | Кривая предела формообразования
Available also in Database Доступно в базе материалов |  | https://chermk.severstal.com/clients/inzhiniringovyy-portal/
The data provided in this card is created using average coil data; Severstal does not accept responsibility or liability for errors or information which is found to be misleading / Данные являются справочными, Северсталь не несет ответственность за возможные последствия использования данных.

## 3Thermal Properties
MATERIAL DATA CARD / ДАННЫЕ О СВОЙСТВАХ МАТЕРИАЛА
|  | Material Standard | Material | Grade | Thickness, mm | Date of issue
|  | Стандарт | Материал | Марка | Толщина, мм | Дата представления
|  | EN 10130 | Cold-rolled steel / Холоднокатанная сталь | DC03 | 0.7 | 2020-12-10
Thermal Properties / Теплофизические свойства
Temperature, (˚C) | Density, (kg/m³) | Specific Heat, J/(kg*C) | Thermal Conductivity, (W/(m*C)) |  | Thermal Expansion Coefficient, 10-6*K-1
Температура, (˚C) | Плотность, (кг/м³) | Теплоемкость, Дж/(кг·С) | Теплопроводность, (Вт/(м*C)) |  | Коэффициент теплового расширения, 10-6*K-1
20 | 7864.64 | 445.01 | 78.17664 | 78.17664
100 | 7841.87 | 478.19 | 70.65541 | 70.65541 | 12.90082 | 12.90082
200 | 7811.02 | 517.33 | 61.67014 | 61.67014 | 13.07522 | 13.07522
300 | 7778.77 | 561.09 | 54.1533 | 54.1533 | 13.38036 | 13.38036
400 | 7745.11 | 619.51 | 47.7644 | 47.7644 | 13.71727 | 13.71727
500 | 7710.04 | 682.84 | 42.56089 | 42.56089 | 14.07077 | 14.07077
600 | 7673.43 | 779.05 | 38.44212 | 38.44212 | 14.44507 | 14.44507
700 | 7635.51 | 920.35 | 35.2778 | 35.2778 | 14.81874 | 14.81874
800 | 7596.7 | 854.39 | 33.00142 | 33.00142 | 15.16985 | 15.16985
900 | 7603.05 | 1721.24 | 29.49165 | 29.49165 | 13.1068 | 13.1068
1000 | 7584.75 | 622.49 | 29.19128 | 29.19128 | 12.6157 | 12.6157
1100 | 7530.17 | 638.91 | 30.39372 | 30.39372 | 13.77281 | 13.77281
1200 | 7475.69 | 655.82 | 31.59659 | 31.59659 | 14.75962 | 14.75962
Calculated data / Расчетные данные
Temperature, (˚C) | Yield Strength, (MPa) | Tensile strength, (MPa) | Elongation, (%) | r-value | n-value
Температура, (˚C) | Предел текучести, МПа | Предел прочности, МПа | Относительное удлинение, % | Коэффициент анизотропии, r | Коэффициент деформационного упрочнения, n
20
100
200
300
400
500
600
700
800
900
1000
1100
1200
Calculated data / Расчетные данные
The data provided in this card is created using average coil data; Severstal does not accept responsibility or liability for errors or information which is found to be misleading / Данные являются справочными, Северсталь не несет ответственность за возможные последствия использования данных.

## 4AF
Curve Name: | Longitudinal True Stress Strain Graph File | 53 | Curve Name: | Transverse True Stress Strain Graph File | 50 | Curve Name: | Diagonal True Stress Strain Graph File | 55 | Curve Name: | Longitudinal Eng'g Stress Strain Graph File | 53 | Curve Name: | Transverse Eng'g Stress Strain Graph File | 50 | Curve Name: | Diagonal Eng'g Stress Strain Graph File | 55
X Axis: Strain (mm/mm) | Y Axis: Stress (MPa) | % | X Axis: Strain (mm/mm) | Y Axis: Stress (MPa) | % | X Axis: Strain (mm/mm) | Y Axis: Stress (MPa) | % | X Axis: Strain (mm/mm) | Y Axis: Stress (MPa) | % | X Axis: Strain (mm/mm) | Y Axis: Stress (MPa) | % | X Axis: Strain (mm/mm) | Y Axis: Stress (MPa) | %
0 | 0 | 0 | 0 | 0 | 0 | 0 | 0 | 0 | 0 | 0 | 0 | 0 | 0 | 0 | 0 | 0 | 0
0.001993064 | 168.2 | 0.1993064 | 0.001993006 | 174.3 | 0.1993006 | 0.001981775 | 178.2 | 0.1981775 | 0.001995051 | 167.8 | 0.1995051 | 0.001994993 | 173.9 | 0.1994993 | 0.00198374 | 177.8 | 0.198374
0.003048 | 176.1 | 0.3048 | 0.002307 | 177.7 | 0.2307 | 0.002008 | 178.5 | 0.2008 | 0.003053 | 175.6 | 0.3053 | 0.00231 | 177.3 | 0.231 | 0.00201 | 178.2 | 0.201
0.00825 | 208.5 | 0.825 | 0.003575 | 185.8 | 0.3575 | 0.003448 | 187.8 | 0.3448 | 0.008284 | 206.8 | 0.8284 | 0.003581 | 185.1 | 0.3581 | 0.003454 | 187.1 | 0.3454
0.016469 | 230.9 | 1.6469 | 0.010248 | 222.8 | 1.0248 | 0.011154 | 226.8 | 1.1154 | 0.016605 | 227.2 | 1.6605 | 0.010301 | 220.5 | 1.0301 | 0.011216 | 224.3 | 1.1216
0.024921 | 247.4 | 2.4921 | 0.018223 | 241.7 | 1.8223 | 0.019934 | 246.7 | 1.9934 | 0.025234 | 241.3 | 2.5234 | 0.01839 | 237.3 | 1.839 | 0.020134 | 241.8 | 2.0134
0.033153 | 261 | 3.3153 | 0.026244 | 256.5 | 2.6244 | 0.028513 | 262.4 | 2.8513 | 0.033709 | 252.5 | 3.3709 | 0.026591 | 249.9 | 2.6591 | 0.028924 | 255 | 2.8924
0.041314 | 272.8 | 4.1314 | 0.034067 | 269.2 | 3.4067 | 0.036929 | 275.8 | 3.6929 | 0.04218 | 261.8 | 4.218 | 0.034654 | 260.2 | 3.4654 | 0.03762 | 265.8 | 3.762
0.049414 | 283.3 | 4.9414 | 0.041789 | 280.4 | 4.1789 | 0.045261 | 287.5 | 4.5261 | 0.050655 | 269.7 | 5.0655 | 0.042675 | 268.9 | 4.2675 | 0.046301 | 274.8 | 4.6301
0.057504 | 292.8 | 5.7504 | 0.049471 | 290.5 | 4.9471 | 0.053574 | 298 | 5.3574 | 0.05919 | 276.4 | 5.919 | 0.050715 | 276.5 | 5.0715 | 0.055035 | 282.4 | 5.5035
0.065593 | 301.4 | 6.5593 | 0.05715 | 299.6 | 5.715 | 0.061881 | 307.3 | 6.1881 | 0.067792 | 282.2 | 6.7792 | 0.058815 | 283 | 5.8815 | 0.063836 | 288.9 | 6.3836
0.07368 | 309.2 | 7.368 | 0.064842 | 307.9 | 6.4842 | 0.070211 | 315.7 | 7.0211 | 0.076463 | 287.2 | 7.6463 | 0.06699 | 288.6 | 6.699 | 0.072735 | 294.3 | 7.2735
0.081806 | 316.4 | 8.1806 | 0.072572 | 315.5 | 7.2572 | 0.078573 | 323.5 | 7.8573 | 0.085245 | 291.5 | 8.5245 | 0.07527 | 293.4 | 7.527 | 0.081742 | 299 | 8.1742
0.089972 | 323 | 8.9972 | 0.08035 | 322.5 | 8.035 | 0.086989 | 330.5 | 8.6989 | 0.094144 | 295.2 | 9.4144 | 0.083666 | 297.6 | 8.3666 | 0.090885 | 302.9 | 9.0885
0.098018 | 329.1 | 9.8018 | 0.088185 | 329 | 8.8185 | 0.095475 | 337 | 9.5475 | 0.102982 | 298.4 | 10.2982 | 0.09219 | 301.2 | 9.219 | 0.100181 | 306.3 | 10.0181
0.10606 | 334.7 | 10.606 | 0.096074 | 335 | 9.6074 | 0.104004 | 343 | 10.4004 | 0.111888 | 301 | 11.1888 | 0.100841 | 304.3 | 10.0841 | 0.109605 | 309.1 | 10.9605
0.114353 | 340.1 | 11.4353 | 0.104021 | 340.6 | 10.4021 | 0.112588 | 348.5 | 11.2588 | 0.121147 | 303.4 | 12.1147 | 0.109623 | 307 | 10.9623 | 0.119171 | 311.4 | 11.9171
0.122557 | 345.2 | 12.2557 | 0.112042 | 345.9 | 11.2042 | 0.121252 | 353.7 | 12.1252 | 0.130383 | 305.4 | 13.0383 | 0.11856 | 309.2 | 11.856 | 0.12891 | 313.3 | 12.891
0.130629 | 349.9 | 13.0629 | 0.119587 | 350.5 | 11.9587 | 0.12977 | 358.5 | 12.977 | 0.139545 | 307 | 13.9545 | 0.127031 | 311 | 12.7031 | 0.138566 | 314.9 | 13.8566
0.138182 | 354 | 13.8182 | 0.126923 | 354.7 | 12.6923 | 0.13798 | 362.9 | 13.798 | 0.148185 | 308.3 | 14.8185 | 0.13533 | 312.4 | 13.533 | 0.147952 | 316.2 | 14.7952
0.145731 | 358 | 14.5731 | 0.133986 | 358.5 | 13.3986 | 0.145984 | 367 | 14.5984 | 0.156885 | 309.5 | 15.6885 | 0.143377 | 313.6 | 14.3377 | 0.157177 | 317.1 | 15.7177
0.15321 | 361.8 | 15.321 | 0.140505 | 362 | 14.0505 | 0.153615 | 370.6 | 15.3615 | 0.16557 | 310.4 | 16.557 | 0.150855 | 314.5 | 15.0855 | 0.166042 | 317.8 | 16.6042
0.160375 | 365.2 | 16.0375 | 0.146625 | 365.1 | 14.6625 | 0.160765 | 373.9 | 16.0765 | 0.173951 | 311.1 | 17.3951 | 0.15792 | 315.3 | 15.792 | 0.174408 | 318.4 | 17.4408
0.166928 | 368.3 | 16.6928 | 0.152618 | 367.9 | 15.2618 | 0.167365 | 376.8 | 16.7365 | 0.181669 | 311.7 | 18.1669 | 0.16488 | 315.8 | 16.488 | 0.182186 | 318.8 | 18.2186
0.17357 | 371.3 | 17.357 | 0.158661 | 370.7 | 15.8661 | 0.173882 | 379.6 | 17.3882 | 0.189544 | 312.1 | 18.9544 | 0.171941 | 316.3 | 17.1941 | 0.189915 | 319 | 18.9915
0.180227 | 374.2 | 18.0227 | 0.164414 | 373.3 | 16.4414 | 0.180174 | 382.3 | 18.0174 | 0.19749 | 312.5 | 19.749 | 0.178702 | 316.7 | 17.8702 | 0.197426 | 319.2 | 19.7426
0.186418 | 376.9 | 18.6418 | 0.170203 | 375.9 | 17.0203 | 0.186633 | 384.9 | 18.6633 | 0.204926 | 312.8 | 20.4926 | 0.185546 | 317.1 | 18.5546 | 0.205185 | 319.4 | 20.5185
0.192481 | 379.4 | 19.2481 | 0.175988 | 378.3 | 17.5988 | 0.192877 | 387.4 | 19.2877 | 0.212254 | 313 | 21.2254 | 0.192423 | 317.3 | 19.2423 | 0.212734 | 319.4 | 21.2734
0.198541 | 381.8 | 19.8541 | 0.181808 | 380.7 | 18.1808 | 0.199159 | 389.8 | 19.9159 | 0.219622 | 313.1 | 21.9622 | 0.199384 | 317.5 | 19.9384 | 0.220376 | 319.4 | 22.0376
0.204589 | 384.3 | 20.4589 | 0.187684 | 383.1 | 18.7684 | 0.205512 | 392.1 | 20.5512 | 0.227021 | 313.2 | 22.7021 | 0.206452 | 317.6 | 20.6452 | 0.228153 | 319.3 | 22.8153
0.210695 | 386.6 | 21.0695 | 0.193616 | 385.4 | 19.3616 | 0.211931 | 394.5 | 21.1931 | 0.234536 | 313.1 | 23.4536 | 0.21363 | 317.6 | 21.363 | 0.236062 | 319.1 | 23.6062
0.216846 | 388.9 | 21.6846 | 0.199595 | 387.7 | 19.9595 | 0.21842 | 396.8 | 21.842 | 0.242152 | 313.1 | 24.2152 | 0.220908 | 317.5 | 22.0908 | 0.24411 | 318.9 | 24.411
0.223057 | 391.2 | 22.3057 | 0.205625 | 389.9 | 20.5625 | 0.224859 | 399 | 22.4859 | 0.249892 | 313 | 24.9892 | 0.228292 | 317.5 | 22.8292 | 0.252146 | 318.6 | 25.2146
0.229258 | 393.4 | 22.9258 | 0.211706 | 392.1 | 21.1706 | 0.231494 | 401.2 | 23.1494 | 0.257666 | 312.8 | 25.7666 | 0.235785 | 317.3 | 23.5785 | 0.260482 | 318.3 | 26.0482
0.235663 | 395.6 | 23.5663 | 0.217853 | 394.3 | 21.7853 | 0.238337 | 403.4 | 23.8337 | 0.265747 | 312.6 | 26.5747 | 0.243405 | 317.1 | 24.3405 | 0.269137 | 317.9 | 26.9137
0.242165 | 397.8 | 24.2165 | 0.224068 | 396.4 | 22.4068 | 0.245195 | 405.5 | 24.5195 | 0.274005 | 312.2 | 27.4005 | 0.251156 | 316.8 | 25.1156 | 0.277871 | 317.4 | 27.7871
0.248682 | 399.9 | 24.8682 | 0.230253 | 398.4 | 23.0253 | 0.252123 | 407.6 | 25.2123 | 0.282334 | 311.8 | 28.2334 | 0.258919 | 316.4 | 25.8919 | 0.286755 | 316.7 | 28.6755
0.255275 | 401.8 | 25.5275 | 0.23659 | 400.4 | 23.659 | 0.259151 | 409.6 | 25.9151 | 0.290816 | 311.3 | 29.0816 | 0.266921 | 316 | 26.6921 | 0.29583 | 316.1 | 29.583
0.261946 | 403.8 | 26.1946 | 0.242995 | 402.2 | 24.2995 | 0.266254 | 411.4 | 26.6254 | 0.299456 | 310.7 | 29.9456 | 0.275062 | 315.4 | 27.5062 | 0.305066 | 315.2 | 30.5066
0.26873 | 405.6 | 26.873 | 0.2495 | 404 | 24.95 | 0.273423 | 413.2 | 27.3423 | 0.308302 | 310 | 30.8302 | 0.283384 | 314.8 | 28.3384 | 0.314456 | 314.3 | 31.4456
0.27558 | 407.2 | 27.558 | 0.256056 | 405.5 | 25.6056 | 0.280649 | 414.8 | 28.0649 | 0.317295 | 309.1 | 31.7295 | 0.291825 | 313.9 | 29.1825 | 0.323989 | 313.3 | 32.3989
0.282497 | 408.6 | 28.2497 | 0.262684 | 406.9 | 26.2684 | 0.287888 | 416.2 | 28.7888 | 0.326437 | 308 | 32.6437 | 0.300416 | 312.9 | 30.0416 | 0.333607 | 312.1 | 33.3607
0.289478 | 409.7 | 28.9478 | 0.269367 | 407.9 | 26.9367 | 0.295149 | 417.4 | 29.5149 | 0.33573 | 306.7 | 33.573 | 0.309135 | 311.6 | 30.9135 | 0.343327 | 310.7 | 34.3327
0.296489 | 410.1 | 29.6489 | 0.276075 | 408.2 | 27.6075 | 0.302409 | 418.2 | 30.2409 | 0.345127 | 304.9 | 34.5127 | 0.317947 | 309.7 | 31.7947 | 0.353115 | 309.1 | 35.3115
0.303503 | 409.6 | 30.3503 | 0.282819 | 407.7 | 28.2819 | 0.309641 | 418.4 | 30.9641 | 0.354596 | 302.4 | 35.4596 | 0.326865 | 307.2 | 32.6865 | 0.362936 | 307 | 36.2936
0.310497 | 407.6 | 31.0497 | 0.289537 | 405.7 | 28.9537 | 0.316827 | 417.6 | 31.6827 | 0.364102 | 298.8 | 36.4102 | 0.335808 | 303.7 | 33.5808 | 0.372765 | 304.2 | 37.2765
0.317455 | 403.2 | 31.7455 | 0.296218 | 401.6 | 29.6218 | 0.32398 | 414.7 | 32.398 | 0.373627 | 293.5 | 37.3627 | 0.344763 | 298.6 | 34.4763 | 0.38262 | 299.9 | 38.262
0.324376 | 395.5 | 32.4376 | 0.302877 | 394.9 | 30.2877 | 0.331117 | 408.1 | 33.1117 | 0.383167 | 285.9 | 38.3167 | 0.353748 | 291.7 | 35.3748 | 0.392523 | 293.1 | 39.2523
0.331293 | 382.4 | 33.1293 | 0.309512 | 384.4 | 30.9512 | 0.338196 | 395.8 | 33.8196 | 0.392768 | 274.6 | 39.2768 | 0.36276 | 282.1 | 36.276 | 0.402416 | 282.2 | 40.2416
0.338683 | 273.9 | 33.8683 | 0.3190994 | 315.1 | 31.90994 | 0.3458546 | 252.4 | 34.58546 | 0.4030984 | 195.2 | 40.30984 | 0.3758881 | 229 | 37.58881 | 0.4131971 | 178.6 | 41.31971
The data provided in this card is created using average coil data; Severstal does not accept responsibility or liability for errors or information which is found to be misleading / Данные являются справочными, Северсталь не несет ответственность за возможные последствия использования данных. | [8 empty] | The data provided in this card is created using average coil data; Severstal does not accept responsibility or liability for errors or information which is found to be misleading / Данные являются справочными, Северсталь не несет ответственность за возможные последствия использования данных.