## 1Base Properties
MATERIAL DATA CARD / ДАННЫЕ О СВОЙСТВАХ МАТЕРИАЛА
|  | Material Standard | Material | Grade | Thickness, mm | Date of issue
|  | Стандарт | Материал | Марка | Толщина, мм | Дата представления
|  | EN10268 | Cold-rolled steel / Холоднокатанная сталь | HC340LA | 1.6 | 2020-06-25
Chemical Composition / Химический состав
C | Si | Mn | P | S | Al | V
0.086 | 0.013 | 0.428 | 0.014 | 0.0077 | 0.033 | 0.0022
Cr | Mo | Ti | Nb | Cu | Ni | N
0.055 | 0.0024 | 0.0021 | 0.024 | 0.027 | 0.017 | 0.0044
Mechanical Properties / Механические свойства при t=20 ˚С
Test Direction | Young’s Modulus (E), (MPa) | Poisson’s Ratio, (ν) | Yield Strength, (MPa) | Tensile strength, (MPa) | Elongation, (%) | BH-Effect, (MPa)
Направление испытания | Модуль Юнга, МПа | Коэффициент Пуассона | Предел текучести, МПа | Предел прочности, МПа | Относительное удлинение, % | Эффект термического упрочнения, (МПа)
0 | 210000 | 0.3 | 358 | 444 | 28 | -
45 | 210000 | 0.3 | 367 | 437 | 29 | -
90 | 210000 | 0.3 | 396 | 449 | 28 | -
Test Method / Методика испытаний |  | EN 10002 |  |  |  | EN ISO 10325
Thermal Properties / Теплофизические свойства при t=20 ˚С
Density, (kg/m³) | Specific Heat, J/(kg*C) |  | Thermal Conductivity, (W/(m*C)) |  | Thermal Expansion Coefficient, 10-6*K-1
Плотность, (кг/м³) | Теплоемкость, Дж/(кг·С) |  | Теплопроводность, (Вт/(м*C)) |  | Коэффициент теплового расширения, 10-6*K-1
7853.99 | 445.98 |  | 75.87341 |  | 12.52165
Calculated data / Расчетные данные
The data provided in this card is created using average coil data; Severstal does not accept responsibility or liability for errors or information which is found to be misleading / Данные являются справочными, Северсталь не несет ответственность за возможные последствия использования данных.

## 2Forming
MATERIAL DATA CARD / ДАННЫЕ О СВОЙСТВАХ МАТЕРИАЛА
|  | Material Standard | Material | Grade | Thickness, mm | Date of issue
|  | Стандарт | Материал | Марка | Толщина, мм | Дата представления
|  | EN10268 | Cold-rolled steel / Холоднокатанная сталь | HC340LA | 1.6 | 2020-06-25
Mechanical Properties / Механические свойства при t=20 ˚С
Test Direction | Young’s Modulus (E), (MPa) | Poisson’s Ratio, (ν) | Rp 0,2%, (MPa) | Tensile strength, (MPa) | Elongation, (%) | BH-Effect, (MPa)
Направление испытания | Модуль Юнга, МПа | Коэффициент Пуассона | Предел текучести, МПа | Предел прочности, МПа | Относительное удлинение, % | Эффект термического упрочнения, (МПа)
0 | 210000 | 0.3 | 358 | 444 | 28 | -
45 | 210000 | 0.3 | 367 | 437 | 29 | -
90 | 210000 | 0.3 | 396 | 449 | 28 | -
Test Method / Методика испытаний |  |  | EN 10002 |  |  | EN ISO 10325
Test Direction | r-value | n-value | r bar | delta r | K-Value | Uniform Elongation
Направление испытания | Коэффициент анизотропии, r | Коэффициент деформационного упрочнения, n | r среднее | дельта r | K-Value | Равномерное удлинение
0 | 0.86 | 0.17 |  |  | 711.2736 | 17.1
45 | 1.17 | 0.17 | 1.1125 | -0.115 | 700.0599 | 17.8
90 | 1.25 | 0.16 |  |  | 706.4383 | 16.5
Test Method / Методика испытаний | ISO 10113 | ISO 10275 | Calculated data / Расчетные данные |  |  | EN 10002
Hardening curve |  | Yield Surface |  | FLC
Кривая упрочнения |  | Поверхность текучести |  | Кривая предела формообразования
Available also in Database Доступно в базе материалов |  | https://chermk.severstal.com/clients/inzhiniringovyy-portal/
The data provided in this card is created using average coil data; Severstal does not accept responsibility or liability for errors or information which is found to be misleading / Данные являются справочными, Северсталь не несет ответственность за возможные последствия использования данных.

## 3Thermal Properties
MATERIAL DATA CARD / ДАННЫЕ О СВОЙСТВАХ МАТЕРИАЛА
|  | Material Standard | Material | Grade | Thickness, mm | Date of issue
|  | Стандарт | Материал | Марка | Толщина, мм | Дата представления
|  | EN10268 | Cold-rolled steel / Холоднокатанная сталь | HC340LA | 1.6 | 2020-06-25
Thermal Properties / Теплофизические свойства
Temperature, (˚C) | Density, (kg/m³) | Specific Heat, J/(kg*C) | Thermal Conductivity, (W/(m*C)) |  | Thermal Expansion Coefficient, 10-6*K-1
Температура, (˚C) | Плотность, (кг/м³) | Теплоемкость, Дж/(кг·С) | Теплопроводность, (Вт/(м*C)) |  | Коэффициент теплового расширения, 10-6*K-1
20 | 7853.99 | 445.98 | 75.87341 | 75.87341
100 | 7831.92 | 480.66 | 68.7494 | 68.7494 | 12.52165 | 12.52165
200 | 7801.13 | 518.23 | 60.53594 | 60.53594 | 12.9055 | 12.9055
300 | 7768.61 | 568.11 | 53.05533 | 53.05533 | 13.32211 | 13.32211
400 | 7733.91 | 633.63 | 46.21313 | 46.21313 | 13.80122 | 13.80122
500 | 7698.46 | 689.57 | 41.23834 | 41.23834 | 14.17726 | 14.17726
600 | 7661.55 | 784.85 | 37.35365 | 37.35365 | 14.56085 | 14.56085
700 | 7622.8 | 937.72 | 34.42464 | 34.42464 | 14.97685 | 14.97685
800 | 7605.1 | 927.88 | 30.79253 | 30.79253 | 14.07569 | 14.07569
900 | 7620.17 | 609.71 | 27.95939 | 27.95939 | 11.68922 | 11.68922
1000 | 7565.46 | 628.42 | 29.16756 | 29.16756 | 13.03871 | 13.03871
1100 | 7511.21 | 643.26 | 30.37213 | 30.37213 | 14.15077 | 14.15077
1200 | 7457.49 | 656.34 | 31.57527 | 31.57527 | 15.08326 | 15.08326
Calculated data / Расчетные данные
Temperature, (˚C) | Yield Strength, (MPa) | Tensile strength, (MPa) | Elongation, (%) | r-value | n-value
Температура, (˚C) | Предел текучести, МПа | Предел прочности, МПа | Относительное удлинение, % | Коэффициент анизотропии, r | Коэффициент деформационного упрочнения, n
20
100
200
300
400
500
600
700
800
900
1000
1100
1200
Calculated data / Расчетные данные
The data provided in this card is created using average coil data; Severstal does not accept responsibility or liability for errors or information which is found to be misleading / Данные являются справочными, Северсталь не несет ответственность за возможные последствия использования данных.

## 4AF
Curve Name: | Longitudinal True Stress Strain Graph File | 38 | Curve Name: | Transverse True Stress Strain Graph File | 63 | Curve Name: | Diagonal True Stress Strain Graph File | 59 | Curve Name: | Longitudinal Eng'g Stress Strain Graph File | 38 | Curve Name: | Transverse Eng'g Stress Strain Graph File | 63 | Curve Name: | Diagonal Eng'g Stress Strain Graph File | 59
X Axis: Strain (mm/mm) | Y Axis: Stress (MPa) | % | X Axis: Strain (mm/mm) | Y Axis: Stress (MPa) | % | X Axis: Strain (mm/mm) | Y Axis: Stress (MPa) | % | X Axis: Strain (mm/mm) | Y Axis: Stress (MPa) | % | X Axis: Strain (mm/mm) | Y Axis: Stress (MPa) | % | X Axis: Strain (mm/mm) | Y Axis: Stress (MPa) | %
0 | 0 | 0 | 0 | 0 | 0 | 0 | 0 | 0 | 0 | 0 | 0 | 0 | 0 | 0 | 0 | 0 | 0
0.001985521 | 327.7 | 0.1985521 | 0.001974293 | 373.7 | 0.1974293 | 0.001978035 | 341.1 | 0.1978035 | 0.001987493 | 327.1 | 0.1987493 | 0.001976243 | 373 | 0.1976243 | 0.001979993 | 340.4 | 0.1979993
0.002356 | 343.6 | 0.2356 | 0.003194 | 391.3 | 0.3194 | 0.003231 | 369.3 | 0.3231 | 0.002359 | 342.8 | 0.2359 | 0.003199 | 390.1 | 0.3199 | 0.003236 | 368.1 | 0.3236
0.003283 | 357.7 | 0.3283 | 0.00527 | 392.5 | 0.527 | 0.005061 | 370.3 | 0.5061 | 0.003289 | 356.5 | 0.3289 | 0.005284 | 390.5 | 0.5284 | 0.005074 | 368.5 | 0.5074
0.004602 | 361.6 | 0.4602 | 0.007468 | 394.3 | 0.7468 | 0.00717 | 371.3 | 0.717 | 0.004612 | 359.9 | 0.4612 | 0.007496 | 391.3 | 0.7496 | 0.007196 | 368.6 | 0.7196
0.010033 | 364.3 | 1.0033 | 0.009721 | 395.6 | 0.9721 | 0.009353 | 372.2 | 0.9353 | 0.010083 | 360.7 | 1.0083 | 0.009769 | 391.8 | 0.9769 | 0.009397 | 368.8 | 0.9397
0.015723 | 369.2 | 1.5723 | 0.012003 | 397 | 1.2003 | 0.011554 | 373.2 | 1.1554 | 0.015847 | 363.4 | 1.5847 | 0.012075 | 392.2 | 1.2075 | 0.011621 | 368.9 | 1.1621
0.022041 | 375.3 | 2.2041 | 0.014286 | 398.3 | 1.4286 | 0.01372 | 374.1 | 1.372 | 0.022286 | 367.2 | 2.2286 | 0.014389 | 392.7 | 1.4389 | 0.013815 | 369 | 1.3815
0.028466 | 383.2 | 2.8466 | 0.01652 | 399.6 | 1.652 | 0.015889 | 375.2 | 1.5889 | 0.028875 | 372.5 | 2.8875 | 0.016657 | 393.1 | 1.6657 | 0.016016 | 369.2 | 1.6016
0.034165 | 390.3 | 3.4165 | 0.018764 | 400.7 | 1.8764 | 0.018046 | 376.2 | 1.8046 | 0.034755 | 377.2 | 3.4755 | 0.018941 | 393.3 | 1.8941 | 0.01821 | 369.5 | 1.821
0.039752 | 398.6 | 3.9752 | 0.020977 | 401.8 | 2.0977 | 0.020213 | 377.7 | 2.0213 | 0.040552 | 383 | 4.0552 | 0.021199 | 393.4 | 2.1199 | 0.020419 | 370.1 | 2.0419
0.044838 | 412.2 | 4.4838 | 0.023189 | 402.9 | 2.3189 | 0.022342 | 379.7 | 2.2342 | 0.045859 | 394.1 | 4.5859 | 0.02346 | 393.7 | 2.346 | 0.022594 | 371.3 | 2.2594
0.050812 | 423 | 5.0812 | 0.025319 | 404.1 | 2.5319 | 0.0245 | 381.8 | 2.45 | 0.052125 | 402 | 5.2125 | 0.025642 | 394 | 2.5642 | 0.024802 | 372.6 | 2.4802
0.05692 | 432.8 | 5.692 | 0.027452 | 405.3 | 2.7452 | 0.026642 | 383.5 | 2.6642 | 0.058571 | 408.8 | 5.8571 | 0.027832 | 394.3 | 2.7832 | 0.027 | 373.4 | 2.7
0.063107 | 441.7 | 6.3107 | 0.029515 | 406.5 | 2.9515 | 0.02875 | 384.5 | 2.875 | 0.065141 | 414.7 | 6.5141 | 0.029955 | 394.7 | 2.9955 | 0.029167 | 373.6 | 2.9167
0.069376 | 449.9 | 6.9376 | 0.031563 | 407.8 | 3.1563 | 0.030839 | 385.9 | 3.0839 | 0.071839 | 419.8 | 7.1839 | 0.032066 | 395.1 | 3.2066 | 0.03132 | 374.1 | 3.132
0.07566 | 457.5 | 7.566 | 0.03365 | 409.5 | 3.365 | 0.032895 | 387.7 | 3.2895 | 0.078596 | 424.2 | 7.8596 | 0.034222 | 395.9 | 3.4222 | 0.033442 | 375.2 | 3.3442
0.081788 | 464.2 | 8.1788 | 0.035671 | 411.3 | 3.5671 | 0.034661 | 389.1 | 3.4661 | 0.085226 | 427.8 | 8.5226 | 0.036315 | 396.9 | 3.6315 | 0.035269 | 375.9 | 3.5269
0.087855 | 470.5 | 8.7855 | 0.037515 | 413 | 3.7515 | 0.036348 | 391.1 | 3.6348 | 0.09183 | 430.9 | 9.183 | 0.038227 | 397.8 | 3.8227 | 0.037016 | 377.1 | 3.7016
0.093564 | 475.9 | 9.3564 | 0.039723 | 414.4 | 3.9723 | 0.03845 | 392.3 | 3.845 | 0.098081 | 433.4 | 9.8081 | 0.040522 | 398.3 | 4.0522 | 0.039199 | 377.5 | 3.9199
0.098711 | 480.5 | 9.8711 | 0.041793 | 417 | 4.1793 | 0.040822 | 393.8 | 4.0822 | 0.103747 | 435.4 | 10.3747 | 0.042679 | 399.9 | 4.2679 | 0.041666 | 378.1 | 4.1666
0.103307 | 484.5 | 10.3307 | 0.043784 | 419.1 | 4.3784 | 0.042933 | 397.1 | 4.2933 | 0.108832 | 436.9 | 10.8832 | 0.044756 | 401.1 | 4.4756 | 0.043867 | 380.4 | 4.3867
0.107883 | 488.2 | 10.7883 | 0.045688 | 422.1 | 4.5688 | 0.044602 | 399.7 | 4.4602 | 0.113917 | 438.3 | 11.3917 | 0.046747 | 403.3 | 4.6747 | 0.045611 | 382.2 | 4.5611
0.112552 | 491.8 | 11.2552 | 0.047985 | 423.6 | 4.7985 | 0.046329 | 404.2 | 4.6329 | 0.11913 | 439.5 | 11.913 | 0.049155 | 403.7 | 4.9155 | 0.047419 | 385.9 | 4.7419
0.117098 | 495.2 | 11.7098 | 0.050405 | 425.3 | 5.0405 | 0.051182 | 415.4 | 5.1182 | 0.12423 | 440.5 | 12.423 | 0.051697 | 404.4 | 5.1697 | 0.052515 | 394.7 | 5.2515
0.121684 | 498.4 | 12.1684 | 0.052607 | 428 | 5.2607 | 0.059655 | 429.4 | 5.9655 | 0.129397 | 441.3 | 12.9397 | 0.054015 | 406.1 | 5.4015 | 0.06147 | 404.6 | 6.147
0.126305 | 501.6 | 12.6305 | 0.054373 | 432.2 | 5.4373 | 0.069204 | 442 | 6.9204 | 0.134628 | 442.1 | 13.4628 | 0.055879 | 409.3 | 5.5879 | 0.071655 | 412.4 | 7.1655
0.130981 | 504.7 | 13.0981 | 0.056186 | 435.9 | 5.6186 | 0.078982 | 453.2 | 7.8982 | 0.139946 | 442.7 | 13.9946 | 0.057795 | 412.1 | 5.7795 | 0.082185 | 418.8 | 8.2185
0.135707 | 507.7 | 13.5707 | 0.062537 | 448.1 | 6.2537 | 0.088741 | 463.1 | 8.8741 | 0.145346 | 443.3 | 14.5346 | 0.064534 | 421 | 6.4534 | 0.092797 | 423.8 | 9.2797
0.140658 | 510.8 | 14.0658 | 0.072007 | 460.2 | 7.2007 | 0.097987 | 471.5 | 9.7987 | 0.151031 | 443.7 | 15.1031 | 0.074662 | 428.2 | 7.4662 | 0.102949 | 427.5 | 10.2949
0.145485 | 513.6 | 14.5485 | 0.082414 | 471.6 | 8.2414 | 0.106107 | 478.3 | 10.6107 | 0.1566 | 444.1 | 15.66 | 0.085905 | 434.2 | 8.5905 | 0.111941 | 430.1 | 11.1941
0.150375 | 516.4 | 15.0375 | 0.09285 | 481.8 | 9.285 | 0.113235 | 483.8 | 11.3235 | 0.16227 | 444.3 | 16.227 | 0.097297 | 439.1 | 9.7297 | 0.119895 | 432 | 11.9895
0.155325 | 519.1 | 15.5325 | 0.101896 | 489.7 | 10.1896 | 0.120275 | 489 | 12.0275 | 0.168037 | 444.4 | 16.8037 | 0.107269 | 442.3 | 10.7269 | 0.127807 | 433.6 | 12.7807
0.160324 | 521.8 | 16.0324 | 0.110012 | 496.2 | 11.0012 | 0.12728 | 493.8 | 12.728 | 0.173891 | 444.5 | 17.3891 | 0.116291 | 444.5 | 11.6291 | 0.135735 | 434.8 | 13.5735
0.165406 | 524.3 | 16.5406 | 0.117442 | 501.8 | 11.7442 | 0.134436 | 498.4 | 13.4436 | 0.179872 | 444.4 | 17.9872 | 0.124616 | 446.2 | 12.4616 | 0.143891 | 435.7 | 14.3891
0.170542 | 526.8 | 17.0542 | 0.12491 | 506.9 | 12.491 | 0.141694 | 502.9 | 14.1694 | 0.185947 | 444.2 | 18.5947 | 0.133046 | 447.4 | 13.3046 | 0.152224 | 436.4 | 15.2224
0.175739 | 529.2 | 17.5739 | 0.132562 | 512 | 13.2562 | 0.148999 | 507.2 | 14.8999 | 0.192127 | 443.9 | 19.2127 | 0.14175 | 448.4 | 14.175 | 0.160672 | 436.9 | 16.0672
0.180998 | 531.4 | 18.0998 | 0.140303 | 516.7 | 14.0303 | 0.156432 | 511.3 | 15.6432 | 0.198412 | 443.5 | 19.8412 | 0.150622 | 449 | 15.0622 | 0.169331 | 437.2 | 16.9331
0.186312 | 533.5 | 18.6312 | 0.148214 | 521.2 | 14.8214 | 0.164004 | 515.3 | 16.4004 | 0.204798 | 442.8 | 20.4798 | 0.159761 | 449.4 | 15.9761 | 0.178219 | 437.3 | 17.8219
0.191683 | 535.4 | 19.1683 | 0.156303 | 525.5 | 15.6303 | 0.171695 | 519.1 | 17.1695 | 0.211286 | 442 | 21.1286 | 0.169181 | 449.5 | 16.9181 | 0.187316 | 437.2 | 18.7316
0.197095 | 537 | 19.7095 | 0.164583 | 529.6 | 16.4583 | 0.179554 | 522.7 | 17.9554 | 0.21786 | 441 | 21.786 | 0.178901 | 449.2 | 17.8901 | 0.196683 | 436.8 | 19.6683
0.202549 | 538.3 | 20.2549 | 0.173071 | 533.4 | 17.3071 | 0.187566 | 526.2 | 18.7566 | 0.22452 | 439.6 | 22.452 | 0.188951 | 448.6 | 18.8951 | 0.20631 | 436.2 | 20.631
0.208034 | 538.7 | 20.8034 | 0.181786 | 536.7 | 18.1786 | 0.195739 | 529.3 | 19.5739 | 0.231255 | 437.5 | 23.1255 | 0.199357 | 447.5 | 19.9357 | 0.21621 | 435.2 | 21.621
0.213528 | 538 | 21.3528 | 0.190713 | 539.2 | 19.0713 | 0.204045 | 531.7 | 20.4045 | 0.238039 | 434.6 | 23.8039 | 0.210112 | 445.5 | 21.0112 | 0.226354 | 433.6 | 22.6354
0.219035 | 535.4 | 21.9035 | 0.199816 | 539.8 | 19.9816 | 0.212468 | 532.9 | 21.2468 | 0.244875 | 430.1 | 24.4875 | 0.221178 | 442.1 | 22.1178 | 0.236726 | 430.9 | 23.6726
0.224395 | 530.4 | 22.4395 | 0.20902 | 536.6 | 20.902 | 0.220943 | 531.4 | 22.0943 | 0.251565 | 423.8 | 25.1565 | 0.23247 | 435.4 | 23.247 | 0.247252 | 426 | 24.7252
0.229901 | 521.5 | 22.9901 | 0.218233 | 526.9 | 21.8233 | 0.22929 | 525.3 | 22.929 | 0.258476 | 414.4 | 25.8476 | 0.243877 | 423.6 | 24.3877 | 0.257707 | 417.7 | 25.7707
0.23544 | 504.8 | 23.544 | 0.227404 | 503.4 | 22.7404 | 0.237776 | 511.7 | 23.7776 | 0.265466 | 398.9 | 26.5466 | 0.255337 | 401 | 25.5337 | 0.268425 | 403.4 | 26.8425
0.241211 | 453.1 | 24.1211 | 0.237255 | 281.8 | 23.7255 | 0.246433 | 470.3 | 24.6433 | 0.27279 | 356 | 27.279 | 0.267765 | 222.3 | 26.7765 | 0.279454 | 367.6 | 27.9454
0.2453008 | 212.5 | 24.53008 | 0.2496343 | 57.2 | 24.96343 | 0.2531925 | 175.2 | 25.31925 | 0.2780057 | 166.2 | 27.80057 | 0.283556 | 44.5 | 28.3556 | 0.2881312 | 136 | 28.81312
The data provided in this card is created using average coil data; Severstal does not accept responsibility or liability for errors or information which is found to be misleading / Данные являются справочными, Северсталь не несет ответственность за возможные последствия использования данных. | [8 empty] | The data provided in this card is created using average coil data; Severstal does not accept responsibility or liability for errors or information which is found to be misleading / Данные являются справочными, Северсталь не несет ответственность за возможные последствия использования данных.