## 1Base Properties
MATERIAL DATA CARD / ДАННЫЕ О СВОЙСТВАХ МАТЕРИАЛА
|  | Material Standard | Material | Grade | Thickness, mm | Date of issue
|  | Стандарт | Материал | Марка | Толщина, мм | Дата представления
|  | EN 10346 | Galvanized steel / Оцинкованная сталь | HCT590X | 1.6 | 2025-12-19
Chemical Composition / Химический состав
C | Si | Mn | P | S | Al | V
0.09 | 0.04 | 1.62 | 0.008 | 0.002 | 0.038 | 0.003
Cr | Mo | Ti | Nb | Cu | Ni | N
0.27 | 0.13 | 0.003 | 0.019 | 0.02 | 0.01 | 0.006
Mechanical Properties / Механические свойства при t=20 ˚С
Test Direction | Young’s Modulus (E), (MPa) | Poisson’s Ratio, (ν) | Yield Strength, (MPa) | Tensile strength, (MPa) | Elongation, (%) | BH-Effect, (MPa)
Направление испытания | Модуль Юнга, МПа | Коэффициент Пуассона | Предел текучести, МПа | Предел прочности, МПа | Относительное удлинение, % | Эффект термического упрочнения, (МПа)
0 | 210000 | 0.3 | 382 | 605 | 23 | -
45 | 210000 | 0.3 | 400 | 592 | 25 | -
90 | 210000 | 0.3 | 408 | 614 | 22 | -
Test Method / Методика испытаний |  | EN 10002 |  |  |  | EN ISO 10325
Thermal Properties / Теплофизические свойства при t=20 ˚С
Density, (kg/m³) | Specific Heat, J/(kg*C) |  | Thermal Conductivity, (W/(m*C)) |  | Thermal Expansion Coefficient, 10-6*K-1
Плотность, (кг/м³) | Теплоемкость, Дж/(кг·С) |  | Теплопроводность, (Вт/(м*C)) |  | Коэффициент теплового расширения, 10-6*K-1
7813.53 | 448.35 |  | 42.0026 |  | 13.51048
Calculated data / Расчетные данные
The data provided in this card is created using average coil data; Severstal does not accept responsibility or liability for errors or information which is found to be misleading / Данные являются справочными, Северсталь не несет ответственность за возможные последствия использования данных.

## 2Forming
MATERIAL DATA CARD / ДАННЫЕ О СВОЙСТВАХ МАТЕРИАЛА
|  | Material Standard | Material | Grade | Thickness, mm | Date of issue
|  | Стандарт | Материал | Марка | Толщина, мм | Дата представления
|  | EN 10346 | Galvanized steel / Оцинкованная сталь | HCT590X | 1.6 | 2025-12-19
Mechanical Properties / Механические свойства при t=20 ˚С
Test Direction | Young’s Modulus (E), (MPa) | Poisson’s Ratio, (ν) | Rp 0,2%, (MPa) | Tensile strength, (MPa) | Elongation, (%) | BH-Effect, (MPa)
Направление испытания | Модуль Юнга, МПа | Коэффициент Пуассона | Предел текучести, МПа | Предел прочности, МПа | Относительное удлинение, % | Эффект термического упрочнения, (МПа)
0 | 210000 | 0.3 | 382 | 605 | 23 | -
45 | 210000 | 0.3 | 400 | 592 | 25 | -
90 | 210000 | 0.3 | 408 | 614 | 22 | -
Test Method / Методика испытаний |  |  | EN 10002 |  |  | EN ISO 10325
Test Direction | r-value | n-value | r bar | delta r | K-Value | Uniform Elongation
Направление испытания | Коэффициент анизотропии, r | Коэффициент деформационного упрочнения, n | r среднее | дельта r | K-Value | Равномерное удлинение
0 | 0.98 | 0.14 |  |  | 916.4287 | 12.78
45 | 1.21 | 0.15 | 1.08 | -0.26 | 914.2231 | 14.75
90 | 0.92 | 0.14 |  |  | 930.0615 | 16.77
Test Method / Методика испытаний | ISO 10113 | ISO 10275 | Calculated data / Расчетные данные |  |  | EN 10002
Hardening curve |  | Yield Surface |  | FLC
Кривая упрочнения |  | Поверхность текучести |  | Кривая предела формообразования
Available also in Database Доступно в базе материалов |  | https://vmeste.severstal.com/engineering-portal/
The data provided in this card is created using average coil data; Severstal does not accept responsibility or liability for errors or information which is found to be misleading / Данные являются справочными, Северсталь не несет ответственность за возможные последствия использования данных.

## 3Thermal Properties
MATERIAL DATA CARD / ДАННЫЕ О СВОЙСТВАХ МАТЕРИАЛА
|  | Material Standard | Material | Grade | Thickness, mm | Date of issue
|  | Стандарт | Материал | Марка | Толщина, мм | Дата представления
|  | EN 10346 | Galvanized steel / Оцинкованная сталь | HCT590X | 1.6 | 2025-12-19
Thermal Properties / Теплофизические свойства
Temperature, (˚C) | Density, (kg/m³) | Specific Heat, J/(kg*C) | Thermal Conductivity, (W/(m*C)) |  | Thermal Expansion Coefficient, 10-6*K-1
Температура, (˚C) | Плотность, (кг/м³) | Теплоемкость, Дж/(кг·С) | Теплопроводность, (Вт/(м*C)) |  | Коэффициент теплового расширения, 10-6*K-1
20 | 7813.53 | 448.35 | 42.0026 | #N/A
100 | 7789.86 | 484.58 | 39.66048 | #N/A | 13.51048 | #N/A
200 | 7756.14 | 521.67 | 39.90177 | #N/A | 13.56037 | #N/A
300 | 7725.01 | 570.56 | 39.24735 | #N/A | 13.89193 | #N/A
400 | 7690.17 | 629.41 | 37.6202 | #N/A | 14.26068 | #N/A
500 | 7654.32 | 696.68 | 35.51392 | #N/A | 14.59788 | #N/A
600 | 7617.21 | 801.93 | 33.37759 | #N/A | 14.94156 | #N/A
700 | 7580.44 | 967.64 | 31.30631 | #N/A | 15.18512 | #N/A
800 | 7550.97 | 876.05 | 29.65343 | #N/A | 14.95606 | #N/A
900 | 7551.68 | 827.41 | 28.37054 | #N/A | 13.09761 | #N/A
1000 | 7500.35 | 627.8 | 29.49093 | #N/A | 14.27562 | #N/A
1100 | 7445.54 | 643.01 | 30.70298 | #N/A | 15.32579 | #N/A
1200 | 7391.19 | 659.31 | 31.91498 | #N/A | 16.21066 | #N/A
Calculated data / Расчетные данные
Temperature, (˚C) | Yield Strength, (MPa) | Tensile strength, (MPa) | Elongation, (%) | r-value | n-value
Температура, (˚C) | Предел текучести, МПа | Предел прочности, МПа | Относительное удлинение, % | Коэффициент анизотропии, r | Коэффициент деформационного упрочнения, n
20
100
200
300
400
500
600
700
800
900
1000
1100
1200
Calculated data / Расчетные данные
The data provided in this card is created using average coil data; Severstal does not accept responsibility or liability for errors or information which is found to be misleading / Данные являются справочными, Северсталь не несет ответственность за возможные последствия использования данных.

## 4AF
Curve Name: | Longitudinal True Stress Strain Graph File | 39 | Curve Name: | Transverse True Stress Strain Graph File | 41 | Curve Name: | Diagonal True Stress Strain Graph File | 40 | Curve Name: | Longitudinal Eng'g Stress Strain Graph File | 39 | Curve Name: | Transverse Eng'g Stress Strain Graph File | 41 | Curve Name: | Diagonal Eng'g Stress Strain Graph File | 40
X Axis: Strain (mm/mm) | Y Axis: Stress (MPa) | % | X Axis: Strain (mm/mm) | Y Axis: Stress (MPa) | % | X Axis: Strain (mm/mm) | Y Axis: Stress (MPa) | % | X Axis: Strain (mm/mm) | Y Axis: Stress (MPa) | % | X Axis: Strain (mm/mm) | Y Axis: Stress (MPa) | % | X Axis: Strain (mm/mm) | Y Axis: Stress (MPa) | %
0 | 0 | 0 | 0 | 0 | 0 | 0 | 0 | 0 | 0 | 0 | 0 | 0 | 0 | 0 | 0 | 0 | 0
0.0004945191 | 51.59784 | 0.1966046 | 0 | 87.17949 | 0.1990029 | 0.000506201 | 102.5836 | 0.1978072 | 0.0004946414 | 51.57233 | 0.196798 | 0 | 87.17949 | 0.199201 | 0.0005063291 | 102.5316 | 0.198003
0.0002472901 | 103.1702 | 0.217 | 0.0007398578 | 177.054 | 0.2325 | 0.001265022 | 188.8463 | 0.217 | 0.0002473207 | 103.1447 | 0.2172 | 0.0007401316 | 176.9231 | 0.2328 | 0.001265823 | 188.6076 | 0.2172
0.000741687 | 156.0906 | 0.3641 | 0.001479169 | 250.3701 | 0.3952 | 0.001770583 | 281.5107 | 0.3665 | 0.0007419621 | 155.9748 | 0.3648 | 0.001480263 | 250 | 0.396 | 0.001772152 | 281.0127 | 0.3672
0.0009887938 | 203.9752 | 0.5171 | 0.001971739 | 317.2917 | 0.5576 | 0.002275889 | 351.4318 | 0.5326 | 0.0009892828 | 203.7736 | 0.5184 | 0.001973684 | 316.6667 | 0.5592 | 0.002278481 | 350.6329 | 0.534
0.001235839 | 253.1428 | 0.6698 | 0.003202105 | 384.5628 | 0.7198 | 0.003790276 | 387.5421 | 0.6948 | 0.001236603 | 252.8302 | 0.672 | 0.003207237 | 383.3333 | 0.7224 | 0.003797468 | 386.0759 | 0.6972
0.001976611 | 302.4841 | 0.827 | 0.004922077 | 418.7226 | 0.8769 | 0.006309169 | 422.913 | 0.852 | 0.001978566 | 301.8868 | 0.8304 | 0.004934211 | 416.6667 | 0.8808 | 0.006329114 | 420.2532 | 0.8556
0.002470154 | 351.8114 | 0.9744 | 0.00737406 | 444.2898 | 1.0291 | 0.01057678 | 443.9109 | 1.0089 | 0.002473207 | 350.9434 | 0.9792 | 0.007401316 | 441.0256 | 1.0344 | 0.01063291 | 439.2405 | 1.014
0.003949322 | 385.1659 | 1.1169 | 0.01201633 | 472.3081 | 1.2083 | 0.01507566 | 465.1883 | 1.1549 | 0.003957131 | 383.6478 | 1.1232 | 0.01208882 | 466.6667 | 1.2156 | 0.01518987 | 458.2278 | 1.1616
0.006901112 | 414.1691 | 1.425 | 0.01760724 | 497.1382 | 1.7368 | 0.02079494 | 487.2427 | 1.659 | 0.006924979 | 411.3208 | 1.4352 | 0.01776316 | 488.4615 | 1.752 | 0.02101266 | 477.2152 | 1.6728
0.01106795 | 446.4232 | 1.9148 | 0.02316706 | 522.2155 | 2.2133 | 0.02697466 | 509.7696 | 2.1546 | 0.01112943 | 441.5094 | 1.9332 | 0.0234375 | 510.2564 | 2.238 | 0.02734177 | 496.2025 | 2.178
0.01740738 | 478.7011 | 2.3763 | 0.02965461 | 545.424 | 2.7027 | 0.03482939 | 540.0032 | 2.6759 | 0.01755977 | 470.4403 | 2.4048 | 0.03009868 | 529.4872 | 2.7396 | 0.03544304 | 521.519 | 2.712
0.02394836 | 503.7444 | 2.8661 | 0.03610034 | 564.9012 | 3.1979 | 0.04335044 | 556.5214 | 3.1875 | 0.02423743 | 491.8239 | 2.9076 | 0.03675987 | 544.8718 | 3.2496 | 0.0443038 | 532.9114 | 3.2388
0.03044684 | 530.3702 | 3.3443 | 0.04321387 | 586.3367 | 3.6687 | 0.05420046 | 582.6374 | 3.6918 | 0.03091509 | 514.4654 | 3.4008 | 0.04416118 | 561.5385 | 3.7368 | 0.0556962 | 551.8987 | 3.7608
0.03690336 | 552.0776 | 3.8016 | 0.05074627 | 601.5602 | 4.1073 | 0.06469674 | 602.2894 | 4.1752 | 0.03759275 | 532.0755 | 3.8748 | 0.05205592 | 571.7949 | 4.1928 | 0.06683544 | 564.557 | 4.2636
0.04284468 | 568.4967 | 4.1338 | 0.06240322 | 623.6242 | 4.5107 | 0.07555358 | 618.4201 | 4.5795 | 0.04377576 | 544.6541 | 4.2204 | 0.06439145 | 585.8974 | 4.614 | 0.07848101 | 573.4177 | 4.686
0.04992798 | 587.0827 | 4.5245 | 0.06979299 | 635.1234 | 4.916 | 0.08629382 | 630.6175 | 4.9537 | 0.05119538 | 558.4906 | 4.6284 | 0.07228618 | 592.3077 | 5.0388 | 0.09012658 | 578.481 | 5.0784
0.05626033 | 600.1267 | 4.9708 | 0.08168609 | 655.2426 | 5.3617 | 0.09806817 | 642.2753 | 5.3958 | 0.05787304 | 567.2956 | 5.0964 | 0.08511513 | 603.8462 | 5.508 | 0.103038 | 582.2785 | 5.544
0.06301737 | 612.2336 | 5.4231 | 0.0925402 | 669.4252 | 5.8144 | 0.1097055 | 654.0311 | 5.8552 | 0.06504534 | 574.8428 | 5.5728 | 0.09695724 | 610.2564 | 5.9868 | 0.1159494 | 586.0759 | 6.03
0.06949838 | 620.2596 | 5.8835 | 0.1014962 | 675.4475 | 6.29 | 0.1238965 | 666.2442 | 6.3294 | 0.07197032 | 578.6164 | 6.06 | 0.1068257 | 610.2564 | 6.492 | 0.1318987 | 588.6076 | 6.534
0.07662512 | 631.4859 | 6.3519 | 0.1130202 | 683.2764 | 6.7812 | 0.1376684 | 679.8411 | 6.8182 | 0.07963726 | 584.9057 | 6.558 | 0.1196546 | 610.2564 | 7.0164 | 0.1475949 | 592.4051 | 7.056
0.08483809 | 642.1706 | 6.8316 | 0.1204841 | 691.2877 | 7.2756 | 0.14842 | 684.2532 | 7.3191 | 0.08854081 | 589.9371 | 7.0704 | 0.1280428 | 612.8205 | 7.5468 | 0.16 | 589.8734 | 7.5936
0.09185672 | 653.588 | 7.3236 | 0.1307108 | 698.3936 | 7.802 | 0.1616451 | 694.8505 | 7.8353 | 0.09620775 | 596.2264 | 7.5984 | 0.1396382 | 612.8205 | 8.1144 | 0.175443 | 591.1392 | 8.1504
0.1003935 | 657.8008 | 7.8275 | 0.1389035 | 704.1388 | 8.3267 | 0.1746976 | 699.4571 | 8.362 | 0.1056059 | 594.9686 | 8.142 | 0.1490132 | 612.8205 | 8.6832 | 0.1908861 | 587.3418 | 8.7216
0.1077484 | 666.8595 | 8.3433 | 0.1478811 | 711.9752 | 8.8772 | 0.1856914 | 704.141 | 8.9025 | 0.1137675 | 598.7421 | 8.7012 | 0.159375 | 614.1026 | 9.2832 | 0.2040506 | 584.8101 | 9.3108
0.1137261 | 675.0858 | 8.8707 | 0.1550901 | 717.1263 | 9.4281 | 0.1942751 | 708.6739 | 9.4532 | 0.1204452 | 602.5157 | 9.276 | 0.1677632 | 614.1026 | 9.8868 | 0.2144304 | 583.5443 | 9.9144
0.1203263 | 682.3937 | 9.4106 | 0.1641336 | 722.1304 | 9.991 | 0.2034057 | 701.212 | 10.0139 | 0.1278648 | 605.0314 | 9.8676 | 0.1783717 | 612.8205 | 10.5072 | 0.2255696 | 572.1519 | 10.5324
0.127101 | 685.6041 | 9.9617 | 0.1714347 | 724.3784 | 10.5768 | 0.2126584 | 692.0724 | 10.5898 | 0.1355317 | 603.7736 | 10.4748 | 0.1870066 | 610.2564 | 11.1564 | 0.236962 | 559.4937 | 11.1708
0.1318812 | 687.454 | 10.5228 | 0.1793017 | 727.0319 | 11.1645 | 0.2187796 | 669.5401 | 11.1763 | 0.1409728 | 602.5157 | 11.0964 | 0.1963816 | 607.6923 | 11.8116 | 0.244557 | 537.9747 | 11.8248
0.1387937 | 690.7774 | 11.0958 | 0.1864932 | 721.465 | 11.7829 | 0.2212176 | 625.3767 | 11.7744 | 0.1488871 | 601.2579 | 11.7348 | 0.2050164 | 598.7179 | 12.5052 | 0.2475949 | 501.2658 | 12.4956
0.147581 | 698.3321 | 11.6794 | 0.1895596 | 695.7872 | 12.3944 | 0.2228397 | 574.1926 | 12.388 | 0.1590272 | 602.5157 | 12.3888 | 0.2087171 | 575.641 | 13.1952 | 0.2496203 | 459.4937 | 13.188
0.1562918 | 702.9711 | 12.2734 | 0.1920059 | 650.8884 | 13.0411 | 0.2240545 | 527.3789 | 13.0094 | 0.1691674 | 601.2579 | 13.0584 | 0.2116776 | 537.1795 | 13.9296 | 0.2511392 | 421.519 | 13.8936
0.1645079 | 707.2877 | 12.8808 | 0.1946493 | 580.9642 | 13.6805 | 0.2248636 | 481.8407 | 13.647 | 0.1788129 | 600 | 13.7472 | 0.2148849 | 478.2051 | 14.6604 | 0.2521519 | 384.8101 | 14.622
0.1705738 | 711.5911 | 13.5003 | 0.1976908 | 501.4948 | 14.3387 |  |  | 14.2939 | 0.1859852 | 600 | 14.454 | 0.2185855 | 411.5385 | 15.4176 |  |  | 15.366
0.1749435 | 714.7073 | 14.1316 | 0.2001173 | 432.2394 | 15.0256 |  |  | 14.9554 | 0.1911789 | 600 | 15.1788 | 0.2215461 | 353.8462 | 16.2132 |  |  | 16.1316
0.1807402 | 712.8341 | 14.7734 | 0.2013284 | 359.068 | 15.712 |  |  | 15.633 | 0.1981039 | 594.9686 | 15.9204 | 0.2230263 | 293.5897 | 17.0136 |  |  | 16.9212
0.189782 | 710.1842 | 15.4286 |  |  | 16.4324 |  |  | 16.3234 | 0.208986 | 587.4214 | 16.6824 |  |  | 17.8596 |  |  | 17.7312
0.1940687 | 705.5988 | 16.0948 |  |  | 17.1557 |  |  | 17.0313 | 0.2141797 | 581.1321 | 17.4624 |  |  | 18.7152 |  |  | 18.5676
0.1965101 | 690.4825 | 16.777 |  |  | 17.908 |  |  | 17.7503 | 0.2171476 | 567.2956 | 18.2664 |  |  | 19.6116 |  |  | 19.4232
0.1987427 | 664.4061 | 17.4706 |  |  | 18.6616 |  |  | 18.4842 | 0.2198681 | 544.6541 | 19.0896 |  |  | 20.5164 |  |  | 20.3028
0.2007681 | 628.8523 | 18.1805 |  |  | 19.4283 |  |  | 19.2374 | 0.2223413 | 514.4654 | 19.938 |  |  | 21.444 |  |  | 21.2124
0.2023855 | 586.7495 | 18.9042 |  |  | 20.2314 |  |  | 20.0037 | 0.2243199 | 479.2453 | 20.8092 |  |  | 22.4232 |  |  | 22.1448
0.2035968 | 547.3715 | 19.6435 |  |  | 21.0271 |  |  | 20.7885 | 0.2258038 | 446.5409 | 21.7056 |  |  | 23.4012 |  |  | 23.1072
0.2052096 | 500.3792 | 20.4018 |  |  | 21.8522 |  |  | 21.5847 | 0.2277824 | 407.5472 | 22.632 |  |  | 24.4236 |  |  | 24.0912
|  | 21.1777 |  |  | 22.6428 |  |  | 22.3745 |  |  | 23.5872 |  |  | 25.4112 |  |  | 25.0752
|  | 21.9717 |  |  | 23.4813 |  |  | 23.1962 |  |  | 24.5724 |  |  | 26.4672 |  |  | 26.1072
|  | 22.7805 |  |  | 24.2987 |  |  | 24.0282 |  |  | 25.584 |  |  | 27.5052 |  |  | 27.1608
|  | 23.5979 |  |  | 25.117 |  |  | 24.8609 |  |  | 26.6148 |  |  | 28.5528 |  |  | 28.224
|  | 24.421 |  |  | 25.9619 |  |  | 25.6977 |  |  | 27.6612 |  |  | 29.6436 |  |  | 29.3016
|  | 25.92301 |  |  | 26.64635 |  |  | 27.16259 |  |  | 29.5932 |  |  | 30.534 |  |  | 31.2096
The data provided in this card is created using average coil data; Severstal does not accept responsibility or liability for errors or information which is found to be misleading / Данные являются справочными, Северсталь не несет ответственность за возможные последствия использования данных. | [8 empty] | The data provided in this card is created using average coil data; Severstal does not accept responsibility or liability for errors or information which is found to be misleading / Данные являются справочными, Северсталь не несет ответственность за возможные последствия использования данных.