## 1Base Properties
MATERIAL DATA CARD / ДАННЫЕ О СВОЙСТВАХ МАТЕРИАЛА
|  | Material Standard | Material | Grade | Thickness, mm | Date of issue
|  | Стандарт | Материал | Марка | Толщина, мм | Дата представления
|  | СТО 00186217-581-2021 | Hot rolled steel / Горячекатаная сталь | Powerweld tube 420 | 10 | 2023-10-01
Chemical Composition / Химический состав
C | Si | Mn | P | S | Al | V
0.102 | 0.194 | 1.44 | 0.014 | 0.0036 | 0.044 | 0.0039
Cr | Mo | Ti | Nb | Cu | Ni | N
0.022 | 0.0012 | 0.018 | 0.029 | 0.009 | 0.008 | 0.004
Mechanical Properties / Механические свойства при t=20 ˚С
Test Direction | Young’s Modulus (E), (MPa) | Poisson’s Ratio, (ν) | Yield Strength, (MPa) | Tensile strength, (MPa) | Elongation, (%) | BH-Effect, (MPa)
Направление испытания | Модуль Юнга, МПа | Коэффициент Пуассона | Предел текучести, МПа | Предел прочности, МПа | Относительное удлинение, % | Эффект термического упрочнения, (МПа)
0 | 210000 | 0.3 | 470 | 580 | 25 | -
Test Method / Методика испытаний |  | EN 10002 |  |  |  | EN ISO 10325
Thermal Properties / Теплофизические свойства при t=20 ˚С
Density, (kg/m³) | Specific Heat, J/(kg*C) |  | Thermal Conductivity, (W/(m*C)) |  | Thermal Expansion Coefficient, 10-6*K-1
Плотность, (кг/м³) | Теплоемкость, Дж/(кг·С) |  | Теплопроводность, (Вт/(м*C)) |  | Коэффициент теплового расширения, 10-6*K-1
7837 | 446 |  | 55.82097 |  | 13.53059
Calculated data / Расчетные данные
The data provided in this card is created using average coil data; Severstal does not accept responsibility or liability for errors or information which is found to be misleading / Данные являются справочными, Северсталь не несет ответственность за возможные последствия использования данных.

## 2Forming
MATERIAL DATA CARD / ДАННЫЕ О СВОЙСТВАХ МАТЕРИАЛА
|  | Material Standard | Material | Grade | Thickness, mm | Date of issue
|  | Стандарт | Материал | Марка | Толщина, мм | Дата представления
|  | СТО 00186217-581-2021 | Hot rolled steel / Горячекатаная сталь | Powerweld tube 420 | 10 | 2023-10-01
Mechanical Properties / Механические свойства при t=20 ˚С
Test Direction | Young’s Modulus (E), (MPa) | Poisson’s Ratio, (ν) | Rp 0,2%, (MPa) | Tensile strength, (MPa) | Elongation, (%) | BH-Effect, (MPa)
Направление испытания | Модуль Юнга, МПа | Коэффициент Пуассона | Предел текучести, МПа | Предел прочности, МПа | Относительное удлинение, % | Эффект термического упрочнения, (МПа)
0 | 210000 | 0.3 | 470 | 580 | 25 | -
Test Method / Методика испытаний |  |  | EN 10002 |  |  | EN ISO 10325
Test Direction | r-value | n-value | r bar | delta r | K-Value | Uniform Elongation
Направление испытания | Коэффициент анизотропии, r | Коэффициент деформационного упрочнения, n | r среднее | дельта r | K-Value | Равномерное удлинение
0 |  |  |  |  | #NUM!
45 |  |  | 0 | 0 | #REF!
90 |  |  |  |  | #REF!
Test Method / Методика испытаний | ISO 10113 | ISO 10275 | Calculated data / Расчетные данные |  |  | EN 10002
Hardening curve |  | Yield Surface |  | FLC
Кривая упрочнения |  | Поверхность текучести |  | Кривая предела формообразования
Available also in Database Доступно в базе материалов |  | https://vmeste.severstal.com/engineering-portal/
The data provided in this card is created using average coil data; Severstal does not accept responsibility or liability for errors or information which is found to be misleading / Данные являются справочными, Северсталь не несет ответственность за возможные последствия использования данных.

## 3Thermal Properties
MATERIAL DATA CARD / ДАННЫЕ О СВОЙСТВАХ МАТЕРИАЛА
|  | Material Standard | Material | Grade | Thickness, mm | Date of issue
|  | Стандарт | Материал | Марка | Толщина, мм | Дата представления
|  | СТО 00186217-581-2021 | Hot rolled steel / Горячекатаная сталь | Powerweld tube 420 | 10 | 2023-10-01
Thermal Properties / Теплофизические свойства
Temperature, (˚C) | Density, (kg/m³) | Specific Heat, J/(kg*C) | Thermal Conductivity, (W/(m*C)) |  | Thermal Expansion Coefficient, 10-6*K-1
Температура, (˚C) | Плотность, (кг/м³) | Теплоемкость, Дж/(кг·С) | Теплопроводность, (Вт/(м*C)) |  | Коэффициент теплового расширения, 10-6*K-1
20 | 7837 | 446 | 55.82097 | #N/A
100 | 7813 | 479 | 52.3459 | #N/A | 13.53059 | #N/A
200 | 7780 | 525 | 47.55334 | #N/A | 14.12296 | #N/A
300 | 7747 | 574 | 44.14166 | #N/A | 14.26575 | #N/A
400 | 7712 | 631 | 40.61305 | #N/A | 14.54064 | #N/A
500 | 7675 | 705 | 36.94592 | #N/A | 14.94457 | #N/A
600 | 7637 | 805 | 34.11942 | #N/A | 15.32113 | #N/A
700 | 7606 | 1050 | 31.08222 | #N/A | 14.97552 | #N/A
800 | 7606 | 976 | 27.9686 | #N/A | 12.86655 | #N/A
900 | 7603 | 610 | 27.08427 | #N/A | 11.73956 | #N/A
1000 | 7589 | 627 | 27.08427 | #N/A | 11.73956 | #N/A
1100 | 7535 | 645 | 27.08427 | #N/A | 11.73956 | #N/A
1200 | 7480 | 657 | 27.08427 | #N/A | 11.73956 | #N/A
Calculated data / Расчетные данные
Temperature, (˚C) | Yield Strength, (MPa) | Tensile strength, (MPa) | Elongation, (%) | r-value | n-value
Температура, (˚C) | Предел текучести, МПа | Предел прочности, МПа | Относительное удлинение, % | Коэффициент анизотропии, r | Коэффициент деформационного упрочнения, n
20
100
200
300
400
500
600
700
800
900
1000
1100
1200
Calculated data / Расчетные данные
The data provided in this card is created using average coil data; Severstal does not accept responsibility or liability for errors or information which is found to be misleading / Данные являются справочными, Северсталь не несет ответственность за возможные последствия использования данных.

## 4AF
Curve Name: | Longitudinal True Stress Strain Graph File | 1 |  | 1 | Curve Name: | Longitudinal Eng'g Stress Strain Graph File | 1 | 0
X Axis: Strain (mm/mm) | Y Axis: Stress (MPa) | % |  | % | X Axis: Strain (mm/mm) | Y Axis: Stress (MPa) | % | %
0 | 0 | 0 | 0 | #REF! | 0 | 0 | 0 | #REF!
0.001983011 | 329.4 | 0.1983011 |  | #REF! | 0.001984978 | 328.7 | 0.1984978 | #REF!
0.0008 | 167.2 | 0.08 |  | #REF! | 0.002167 | 346.4 | 0.2167 | #REF!
0.001377 | 258.5 | 0.1377 |  | #REF! | 0.002967 | 406.9 | 0.2967 | #REF!
0.002165 | 347.2 | 0.2165 |  | #REF! | 0.002167 | 346.4 | 0.2167 | #REF!
0.002963 | 408.1 | 0.2963 |  | #REF! | 0.002967 | 406.9 | 0.2967 | #REF!
0.003788 | 450.7 | 0.3788 |  | #REF! | 0.003795 | 449 | 0.3795 | #REF!
0.004614 | 472.8 | 0.4614 |  | #REF! | 0.004625 | 470.6 | 0.4625 | #REF!
0.005965 | 477.6 | 0.5965 |  | #REF! | 0.005982 | 474.7 | 0.5982 | #REF!
0.009334 | 482 | 0.9334 |  | #REF! | 0.009377 | 477.5 | 0.9377 | #REF!
0.013392 | 486.4 | 1.3392 |  | #REF! | 0.013482 | 479.9 | 1.3482 | #REF!
0.017125 | 490.3 | 1.7125 |  | #REF! | 0.017272 | 482 | 1.7272 | #REF!
0.021544 | 493 | 2.1544 |  | #REF! | 0.021777 | 482.5 | 2.1777 | #REF!
0.026401 | 501 | 2.6401 |  | #REF! | 0.026752 | 488 | 2.6752 | #REF!
0.029624 | 513 | 2.9624 |  | #REF! | 0.030067 | 498 | 3.0067 | #REF!
0.032825 | 522 | 3.2825 |  | #REF! | 0.03337 | 505.1 | 3.337 | #REF!
0.036279 | 531.3 | 3.6279 |  | #REF! | 0.036945 | 512.3 | 3.6945 | #REF!
0.039922 | 540.2 | 3.9922 |  | #REF! | 0.04073 | 519 | 4.073 | #REF!
0.043701 | 548.8 | 4.3701 |  | #REF! | 0.04467 | 525.3 | 4.467 | #REF!
0.047668 | 557.1 | 4.7668 |  | #REF! | 0.048822 | 531.2 | 4.8822 | #REF!
0.051866 | 565 | 5.1866 |  | #REF! | 0.053235 | 536.5 | 5.3235 | #REF!
0.056307 | 572.8 | 5.6307 |  | #REF! | 0.057922 | 541.4 | 5.7922 | #REF!
0.060794 | 580 | 6.0794 |  | #REF! | 0.06268 | 545.8 | 6.268 | #REF!
0.065507 | 586.8 | 6.5507 |  | #REF! | 0.0677 | 549.6 | 6.77 | #REF!
0.070447 | 593.4 | 7.0447 |  | #REF! | 0.072987 | 553 | 7.2987 | #REF!
0.07574 | 599.8 | 7.574 |  | #REF! | 0.078682 | 556 | 7.8682 | #REF!
0.081151 | 605.9 | 8.1151 |  | #REF! | 0.084535 | 558.6 | 8.4535 | #REF!
0.086797 | 611.6 | 8.6797 |  | #REF! | 0.090675 | 560.8 | 9.0675 | #REF!
0.091606 | 616.1 | 9.1606 |  | #REF! | 0.095932 | 562.2 | 9.5932 | #REF!
0.096194 | 619.9 | 9.6194 |  | #REF! | 0.100973 | 563.1 | 10.0973 | #REF!
0.101039 | 623.9 | 10.1039 |  | #REF! | 0.10632 | 564 | 10.632 | #REF!
0.105816 | 627.4 | 10.5816 |  | #REF! | 0.111618 | 564.4 | 11.1618 | #REF!
0.110626 | 630.8 | 11.0626 |  | #REF! | 0.116978 | 564.8 | 11.6978 | #REF!
0.115445 | 634 | 11.5445 |  | #REF! | 0.122373 | 564.8 | 12.2373 | #REF!
0.120054 | 636.8 | 12.0054 |  | #REF! | 0.127558 | 564.8 | 12.7558 | #REF!
0.124946 | 639.5 | 12.4946 |  | #REF! | 0.133088 | 564.4 | 13.3088 | #REF!
0.129597 | 642 | 12.9597 |  | #REF! | 0.13837 | 564 | 13.837 | #REF!
0.134612 | 644.3 | 13.4612 |  | #REF! | 0.144093 | 563.2 | 14.4093 | #REF!
0.139668 | 646.2 | 13.9668 |  | #REF! | 0.149893 | 561.9 | 14.9893 | #REF!
0.144977 | 647.5 | 14.4977 |  | #REF! | 0.156013 | 560.1 | 15.6013 | #REF!
0.149908 | 647.5 | 14.9908 |  | #REF! | 0.161728 | 557.3 | 16.1728 | #REF!
0.154976 | 645.9 | 15.4976 |  | #REF! | 0.16763 | 553.2 | 16.763 | #REF!
0.16034 | 641.8 | 16.034 |  | #REF! | 0.18554 | 528.4 | 18.554 | #REF!
0.16512 | 635.6 | 16.512 |  | #REF! | 0.179535 | 538.9 | 17.9535 | #REF!
0.170198 | 626.5 | 17.0198 |  | #REF! | 0.18554 | 528.4 | 18.554 | #REF!
0.175484 | 613.5 | 17.5484 |  | #REF! | 0.191823 | 514.7 | 19.1823 | #REF!
0.180574 | 597 | 18.0574 |  | #REF! | 0.197905 | 498.3 | 19.7905 | #REF!
0.186058 | 573.2 | 18.6058 |  | #REF! | 0.204493 | 475.9 | 20.4493 | #REF!
0.191314 | 542.7 | 19.1314 |  | #REF! | 0.21084 | 448.2 | 21.084 | #REF!
0.1988529 | 466.2 | 19.88529 |  | #REF! | 0.2200025 | 382 | 22.00025 | #REF!
The data provided in this card is created using average coil data; Severstal does not accept responsibility or liability for errors or information which is found to be misleading / Данные являются справочными, Северсталь не несет ответственность за возможные последствия использования данных. |  |  |  |  | The data provided in this card is created using average coil data; Severstal does not accept responsibility or liability for errors or information which is found to be misleading / Данные являются справочными, Северсталь не несет ответственность за возможные последствия использования данных.