## 1Base Properties
MATERIAL DATA CARD / ДАННЫЕ О СВОЙСТВАХ МАТЕРИАЛА
|  | Material Standard | Material | Grade | Thickness, mm | Date of issue
|  | Стандарт | Материал | Марка | Толщина, мм | Дата представления
|  | STO 00186217-223-2013 | Hot rolled steel / Горячекатаная сталь | S460ML | 14 | 2017-12-17
Chemical Composition / Химический состав
C | Si | Mn | P | S | Al | V
0.17 | 0.45 | 1.52 | 0.012 | 0.004 | 0.04 | 0.021
Cr | Mo | Ti | Nb | Cu | Ni | N
0.03 | 0.002 | 0.057 | 0.024 | 0.01 | 0.01 | 0.006
Mechanical Properties / Механические свойства при t=20 ˚С
Test Direction | Young’s Modulus (E), (MPa) | Poisson’s Ratio, (ν) | Yield Strength, (MPa) | Tensile strength, (MPa) | Elongation, (%) | BH-Effect, (MPa)
Направление испытания | Модуль Юнга, МПа | Коэффициент Пуассона | Предел текучести, МПа | Предел прочности, МПа | Относительное удлинение, % | Эффект термического упрочнения, (МПа)
0 | 210000 | 0.3 | 533 | 567 | 21.36 | -
45 | 210000 | 0.3 | - | - | - | -
90 | 210000 | 0.3 | - | - | - | -
Test Method / Методика испытаний |  | EN 10002
Thermal Properties / Теплофизические свойства при t=20 ˚С
Density, (kg/m³) | Specific Heat, J/(kg*C) |  | Thermal Conductivity, (W/(m*C)) |  | Poisson's ratio | Young's modulus, Mpa
Плотность, (кг/м³) | Теплоемкость, Дж/(кг·С) |  | Теплопроводность, (Вт/(м*C)) |  | Коэф. Пуассона | Модуль Юнга, МПа
7815.77 | 447.39 |  | 55.83707 | 55.83707 | 0.2895281642 | 210121.32
Calculated data / Расчетные данные
The data provided in this card is created using average coil data; Severstal does not accept responsibility or liability for errors or information which is found to be misleading / Данные являются справочными, Северсталь не несет ответственность за возможные последствия использования данных.

## 2Thermal Properties
MATERIAL DATA CARD / ДАННЫЕ О СВОЙСТВАХ МАТЕРИАЛА
|  | Material Standard | Material | Grade | Thickness, mm | Date of issue
|  | Стандарт | Материал | Марка | Толщина, мм | Дата представления
|  | STO 00186217-223-2013 | Hot rolled steel / Горячекатаная сталь | S460ML | 14 | 2017-12-17
Thermal Properties / Теплофизические свойства
Temperature, (˚C) | Density, (kg/m³) | Specific Heat, J/(kg*C) | Thermal Conductivity, (W/(m*C)) |  | Thermal Expansion Coefficient, 10-6*K-1 |  | Poisson's ratio | Young's modulus, Mpa
Температура, (˚C) | Плотность, (кг/м³) | Теплоемкость, Дж/(кг·С) | Теплопроводность, (Вт/(м*C)) |  | Коэффициент теплового расширения, 10-6*K-1 |  | Коэф. Пуассона | Модуль Юнга, МПа
1200 | 7399.93 | 661.47 | 31.10297 | 31.10297 | 15.90694 | 15.90694 | 0.36286 | 85296.95
1190 | 7405.3 | 660.02 | 30.98359 | 30.98359 | 15.82454 | 15.82454 | 0.36227 | 86327.16
1180 | 7410.67 | 663.04 | 30.86436 | 30.86436 | 15.74072 | 15.74072 | 0.36168 | 87356.84
1170 | 7416.06 | 661.01 | 30.74552 | 30.74552 | 15.65519 | 15.65519 | 0.36109 | 88386.95
1160 | 7421.45 | 658.93 | 30.62661 | 30.62661 | 15.56835 | 15.56835 | 0.3605 | 89415.61
1150 | 7426.84 | 656.93 | 30.50765 | 30.50765 | 15.48016 | 15.48016 | 0.35991 | 90442.81
1140 | 7432.24 | 654.94 | 30.38863 | 30.38863 | 15.39058 | 15.39058 | 0.35932 | 91468.55
1130 | 7437.64 | 653.01 | 30.26957 | 30.26957 | 15.29956 | 15.29956 | 0.35873 | 92492.84
1120 | 7443.04 | 651.07 | 30.15046 | 30.15046 | 15.20706 | 15.20706 | 0.35815 | 93515.66
1110 | 7448.45 | 649.19 | 30.03131 | 30.03131 | 15.11304 | 15.11304 | 0.35756 | 94537.02
1100 | 7453.86 | 647.31 | 29.91213 | 29.91213 | 15.01743 | 15.01743 | 0.35697 | 95556.92
1090 | 7459.28 | 645.46 | 29.79292 | 29.79292 | 14.92021 | 14.92021 | 0.35638 | 96575.35
1080 | 7464.69 | 643.62 | 29.67368 | 29.67368 | 14.82131 | 14.82131 | 0.35579 | 97592.31
1070 | 7470.12 | 641.8 | 29.55442 | 29.55442 | 14.72068 | 14.72068 | 0.3552 | 98607.81
1060 | 7475.55 | 640.01 | 29.43513 | 29.43513 | 14.61827 | 14.61827 | 0.35461 | 99621.83
1050 | 7480.98 | 638.24 | 29.31582 | 29.31582 | 14.51402 | 14.51402 | 0.35402 | 100634.4
1040 | 7486.42 | 636.44 | 29.1965 | 29.1965 | 14.40789 | 14.40789 | 0.35343 | 101645.5
1030 | 7491.86 | 634.69 | 29.07716 | 29.07716 | 14.2998 | 14.2998 | 0.35285 | 102655.14
1020 | 7497.3 | 632.95 | 28.95781 | 28.95781 | 14.18969 | 14.18969 | 0.35226 | 103663.33
1010 | 7502.75 | 631.23 | 28.83845 | 28.83845 | 14.07751 | 14.07751 | 0.35167 | 104670.07
1000 | 7508.21 | 629.52 | 28.71908 | 28.71908 | 13.96318 | 13.96318 | 0.35108 | 105675.36
990 | 7513.67 | 627.82 | 28.5997 | 28.5997 | 13.84663 | 13.84663 | 0.35049 | 106679.23
980 | 7519.13 | 626.12 | 28.48031 | 28.48031 | 13.7278 | 13.7278 | 0.3499 | 107681.67
970 | 7524.6 | 624.49 | 28.36092 | 28.36092 | 13.6066 | 13.6066 | 0.34932 | 108682.69
960 | 7530.07 | 622.83 | 28.24152 | 28.24152 | 13.48296 | 13.48296 | 0.34873 | 109682.3
950 | 7535.55 | 621.18 | 28.12211 | 28.12211 | 13.35679 | 13.35679 | 0.34814 | 110680.53
940 | 7541.04 | 619.56 | 28.0027 | 28.0027 | 13.228 | 13.228 | 0.34755 | 111677.37
930 | 7546.53 | 617.95 | 27.88328 | 27.88328 | 13.09652 | 13.09652 | 0.34696 | 112672.84
920 | 7552.02 | 616.35 | 27.76386 | 27.76386 | 12.96223 | 12.96223 | 0.34637 | 113666.95
910 | 7557.52 | 614.76 | 27.64443 | 27.64443 | 12.82505 | 12.82505 | 0.34579 | 114659.73
900 | 7563.03 | 613.2 | 27.525 | 27.525 | 12.68487 | 12.68487 | 0.3452 | 115651.18
890 | 7568.54 | 611.64 | 27.40557 | 27.40557 | 12.54159 | 12.54159 | 0.34461 | 116641.33
880 | 7574.05 | 610.12 | 27.28613 | 27.28613 | 12.39508 | 12.39508 | 0.34402 | 117630.18
870 | 7579.58 | 608.61 | 27.16668 | 27.16668 | 12.24523 | 12.24523 | 0.34343 | 118617.77
860 | 7585.1 | 607.09 | 27.04723 | 27.04723 | 12.09192 | 12.09192 | 0.34285 | 119604.12
850 | 7590.64 | 605.61 | 26.92777 | 26.92777 | 11.93501 | 11.93501 | 0.34226 | 120589.25
840 | 7596.18 | 604.14 | 26.8083 | 26.8083 | 11.77437 | 11.77437 | 0.34167 | 121573.18
830 | 7601.72 | 602.72 | 26.68883 | 26.68883 | 11.60985 | 11.60985 | 0.34108 | 122555.94
820 | 7600.27 | 970.41 | 26.84616 | 26.84616 | 11.83849 | 11.83849 | 0.33893 | 123699.1
810 | 7595.04 | 986.57 | 27.16663 | 27.16663 | 12.28975 | 12.28975 | 0.3361 | 124942.55
800 | 7591.08 | 964.91 | 27.48133 | 27.48133 | 12.67922 | 12.67922 | 0.33363 | 126202.94
790 | 7588.1 | 965.73 | 27.79097 | 27.79097 | 13.02137 | 13.02137 | 0.33146 | 127514.55
780 | 7585.91 | 968.46 | 28.09653 | 28.09653 | 13.32478 | 13.32478 | 0.32953 | 128882.49
770 | 7584.46 | 974.42 | 28.39607 | 28.39607 | 13.59203 | 13.59203 | 0.32782 | 130298.72
760 | 7583.65 | 984.54 | 28.69284 | 28.69284 | 13.82662 | 13.82662 | 0.3263 | 131753.75
750 | 7583.41 | 999.67 | 28.98605 | 28.98605 | 14.03222 | 14.03222 | 0.32494 | 133238.63
740 | 7583.71 | 1088.97 | 29.27813 | 29.27813 | 14.20991 | 14.20991 | 0.32372 | 134744.11
730 | 7584.34 | 1078.69 | 29.57226 | 29.57226 | 14.3708 | 14.3708 | 0.3226 | 136269.07
720 | 7585.3 | 1063.38 | 29.86576 | 29.86576 | 14.51484 | 14.51484 | 0.32157 | 137806.64
710 | 7586.58 | 1044.96 | 30.15715 | 30.15715 | 14.64223 | 14.64223 | 0.32062 | 139350.63
700 | 7586.76 | 1000 | 30.60622 | 30.60622 | 14.84687 | 14.84687 | 0.3191 | 141121.71
690 | 7583.06 | 980 | 31.50441 | 31.50441 | 15.32249 | 15.32249 | 0.31576 | 143728.71
680 | 7584.84 | 938.32 | 31.91958 | 31.91958 | 15.43299 | 15.43299 | 0.31459 | 145585.85
670 | 7588.9 | 918.86 | 32.12287 | 32.12287 | 15.38735 | 15.38735 | 0.3142 | 147057.55
660 | 7592.94 | 900.64 | 32.33306 | 32.33306 | 15.34204 | 15.34204 | 0.31382 | 148520.32
650 | 7596.96 | 883.54 | 32.55002 | 32.55002 | 15.29699 | 15.29699 | 0.31343 | 149973.86
640 | 7600.97 | 867.46 | 32.77361 | 32.77361 | 15.25212 | 15.25212 | 0.31305 | 151417.85
630 | 7604.95 | 852.3 | 33.0037 | 33.0037 | 15.20739 | 15.20739 | 0.31267 | 152851.99
620 | 7608.92 | 838 | 33.24018 | 33.24018 | 15.16273 | 15.16273 | 0.31229 | 154275.96
610 | 7612.87 | 824.46 | 33.48292 | 33.48292 | 15.11808 | 15.11808 | 0.31191 | 155689.43
600 | 7616.81 | 811.63 | 33.73183 | 33.73183 | 15.07339 | 15.07339 | 0.31152 | 157092.08
590 | 7620.73 | 799.45 | 33.98681 | 33.98681 | 15.0286 | 15.0286 | 0.31114 | 158483.59
580 | 7624.64 | 787.86 | 34.24777 | 34.24777 | 14.98366 | 14.98366 | 0.31076 | 159863.63
570 | 7628.54 | 776.82 | 34.51465 | 34.51465 | 14.93851 | 14.93851 | 0.31038 | 161231.87
560 | 7632.42 | 766.28 | 34.78739 | 34.78739 | 14.89311 | 14.89311 | 0.31 | 162587.98
550 | 7636.29 | 756.2 | 35.06596 | 35.06596 | 14.84741 | 14.84741 | 0.30962 | 163931.62
540 | 7640.14 | 746.55 | 35.35033 | 35.35033 | 14.80134 | 14.80134 | 0.30924 | 165262.46
530 | 7643.99 | 737.31 | 35.64049 | 35.64049 | 14.75486 | 14.75486 | 0.30886 | 166580.17
520 | 7647.82 | 728.42 | 35.93645 | 35.93645 | 14.70793 | 14.70793 | 0.30847 | 167884.4
510 | 7651.64 | 719.86 | 36.23826 | 36.23826 | 14.66048 | 14.66048 | 0.30809 | 169174.83
500 | 7655.45 | 711.63 | 36.54597 | 36.54597 | 14.61248 | 14.61248 | 0.30771 | 170451.1
490 | 7659.25 | 703.68 | 36.85963 | 36.85963 | 14.56387 | 14.56387 | 0.30733 | 171712.89
480 | 7663.04 | 695.99 | 37.17935 | 37.17935 | 14.5146 | 14.5146 | 0.30695 | 172959.85
470 | 7666.81 | 688.54 | 37.50523 | 37.50523 | 14.46462 | 14.46462 | 0.30657 | 174191.64
460 | 7670.7 | 675 | 37.90396 | 37.90396 | 14.40096 | 14.40096 | 0.30615 | 175448.39
450 | 7675.08 | 670 | 38.57324 | 38.57324 | 14.28456 | 14.28456 | 0.30557 | 176833.6
440 | 7679.37 | 665.55 | 39.21963 | 39.21963 | 14.17188 | 14.17188 | 0.30504 | 178164.95
430 | 7683.01 | 658.5 | 39.57683 | 39.57683 | 14.12481 | 14.12481 | 0.30465 | 179333.41
420 | 7686.63 | 651.64 | 39.93882 | 39.93882 | 14.07746 | 14.07746 | 0.30426 | 180484.43
410 | 7690.24 | 644.96 | 40.3056 | 40.3056 | 14.0298 | 14.0298 | 0.30388 | 181617.69
400 | 7693.84 | 638.44 | 40.67714 | 40.67714 | 13.98179 | 13.98179 | 0.30349 | 182732.86
390 | 7697.42 | 632.07 | 41.05341 | 41.05341 | 13.9334 | 13.9334 | 0.30311 | 183829.63
380 | 7700.97 | 626.17 | 41.43481 | 41.43481 | 13.88575 | 13.88575 | 0.30233 | 184908.11
370 | 7704.49 | 620.06 | 41.82186 | 41.82186 | 13.84036 | 13.84036 | 0.30195 | 185968.56
360 | 7708 | 614.07 | 42.2136 | 42.2136 | 13.7947 | 13.7947 | 0.30156 | 187009.7
350 | 7711.49 | 608.2 | 42.60998 | 42.60998 | 13.74876 | 13.74876 | 0.30118 | 188031.27
340 | 7714.96 | 603.55 | 43.01148 | 43.01148 | 13.7025 | 13.7025 | 0.3004 | 189032.92
330 | 7718.42 | 597.73 | 43.41959 | 43.41959 | 13.65589 | 13.65589 | 0.30002 | 190014.2
320 | 7721.86 | 592.02 | 43.83215 | 43.83215 | 13.60895 | 13.60895 | 0.29963 | 190975.16
310 | 7725.28 | 586.41 | 44.24909 | 44.24909 | 13.56168 | 13.56168 | 0.29924 | 191915.56
300 | 7728.69 | 580.91 | 44.67023 | 44.67023 | 13.51407 | 13.51407 | 0.29886 | 192835.18
290 | 7732.08 | 575.52 | 45.09535 | 45.09535 | 13.4661 | 13.4661 | 0.29847 | 193733.81
280 | 7735.46 | 570.2 | 45.52421 | 45.52421 | 13.41776 | 13.41776 | 0.29809 | 194611.26
270 | 7738.82 | 566.73 | 45.955 | 45.955 | 13.36889 | 13.36889 | 0.29733 | 195468.3
260 | 7742.16 | 561.41 | 46.38007 | 46.38007 | 13.31882 | 13.31882 | 0.29695 | 196307.97
250 | 7745.49 | 556.15 | 46.80882 | 46.80882 | 13.26843 | 13.26843 | 0.29657 | 197125.62
240 | 7748.8 | 550.97 | 47.24058 | 47.24058 | 13.21772 | 13.21772 | 0.29618 | 197921.17
230 | 7752.09 | 545.89 | 47.67492 | 47.67492 | 13.16669 | 13.16669 | 0.2958 | 198694.59
220 | 7755.36 | 540.89 | 48.11136 | 48.11136 | 13.11537 | 13.11537 | 0.29542 | 199445.87
210 | 7758.61 | 535.94 | 48.54937 | 48.54937 | 13.06377 | 13.06377 | 0.29503 | 200175.04
200 | 7761.84 | 532.8 | 49.0009 | 49.0009 | 13.011 | 13.011 | 0.29465 | 200883.37
190 | 7765.05 | 527.64 | 49.45943 | 49.45943 | 12.95762 | 12.95762 | 0.29426 | 201570.15
180 | 7768.25 | 522.54 | 49.91517 | 49.91517 | 12.9044 | 12.9044 | 0.29388 | 202234.92
170 | 7771.41 | 517.6 | 50.36762 | 50.36762 | 12.85134 | 12.85134 | 0.29349 | 202877.97
160 | 7774.56 | 512.7 | 50.81682 | 50.81682 | 12.79848 | 12.79848 | 0.2931 | 203499.64
150 | 7777.68 | 507.91 | 51.26084 | 51.26084 | 12.74586 | 12.74586 | 0.29272 | 204100.35
140 | 7780.84 | 502.53 | 51.69309 | 51.69309 | 12.67146 | 12.67146 | 0.29233 | 204677.39
130 | 7784 | 497.67 | 52.11344 | 52.11344 | 12.58568 | 12.58568 | 0.29194 | 205233.43
120 | 7787.14 | 492.82 | 52.52357 | 52.52357 | 12.49121 | 12.49121 | 0.29155 | 205769.87
110 | 7790.26 | 488.15 | 52.92202 | 52.92202 | 12.38491 | 12.38491 | 0.29117 | 206287.46
100 | 7793.36 | 483.33 | 53.30734 | 53.30734 | 12.262 | 12.262 | 0.29078 | 206787.12
90 | 7796.44 | 478.55 | 53.67828 | 53.67828 | 12.11474 | 12.11474 | 0.29039 | 207269.92
80 | 7799.51 | 473.8 | 54.03397 | 54.03397 | 11.9297 | 11.9297 | 0.29 | 207737.11
70 | 7802.56 | 469.08 | 54.37404 | 54.37404 | 11.68142 | 11.68142 | 0.28962 | 208190.14
60 | 7805.59 | 464.45 | 54.69869 | 54.69869 | 11.31534 | 11.31534 | 0.28924 | 208630.71
50 | 7808.6 | 459.82 | 55.00865 | 55.00865 | 11.5 | 11.5 | 0.28904 | 209060.75
40 | 7811.6 | 455.09 | 55.30493 | 55.30493 | 11.7 | 11.7 | 0.2900998348 | 209482.49
30 | 7814.28 | 449.65 | 55.70035 | 55.70035 | 12.68499 | 12.68499 | 0.2897187196 | 209914.83
25 | 7815.77 | 447.39 | 55.83707 | 55.83707 | - | - | 0.2895281642 | 210121.32
Calculated data / Расчетные данные
При t = 25oC |  | При t = 200oC |  | При t = 500oC |  | При t = 600oC |  | При t = 700oC |  | При t = 800oC
Удлинение, % | Напряжение, МПа | Удлинение, % | Напряжение, МПа | Удлинение, % | Напряжение, МПа | Удлинение, % | Напряжение, МПа | Удлинение, % | Напряжение, МПа | Удлинение, % | Напряжение, МПа
0 | 0 | 0 | 0 | 0 | 0 | 0 | 0 | 0 | 0 | 0 | 0
0.2023 | 533.13 | 0.2 | 439.6 | 0.2237 | 305.302 | 0.2237 | 186.7 | 0.2083 | 99.796 | 0.2139 | 34.818
1.9732 | 597.37 | 0.9358 | 469.05 | 0.358 | 318.56 | 0.358 | 218.56 | 0.6649 | 111.931 | 0.2867 | 43.621
4.3259 | 619.91 | 1.7003 | 505.29 | 0.5153 | 333.89 | 0.5153 | 233.89 | 0.7414 | 127.056 | 0.5816 | 47.495
5.8906 | 631.25 | 2.5007 | 536.34 | 0.6343 | 350.85 | 0.6343 | 250.85 | 0.9096 | 140.372 | 1.356 | 44.994
6.7095 | 637.76 | 3.3008 | 562.21 | 1.1049 | 371.7 | 1.1049 | 271.7 | 1.8896 | 152.522 | 2.0028 | 41.819
7.5292 | 641.78 | 4.1371 | 585.48 | 2.0354 | 400.3 | 2.0354 | 300.3 | 4.0544 | 149.616 | 2.8631 | 39.153
9.2055 | 646.93 | 5.0093 | 603.56 | 3.344 | 421.47 | 3.344 | 321.47 | 6.1313 | 144.285 | 3.6378 | 36.484
10.0622 | 655.04 | 5.8812 | 616.47 | 4.4054 | 432.12 | 4.4054 | 332.12 | 8.2081 | 138.955 | 4.4126 | 33.648
10.9195 | 662.68 | 6.753 | 626.78 | 5.907 | 436.84 | 5.907 | 336.84 | 10.285 | 133.624 | 5.1875 | 30.812
11.7439 | 665.33 | 7.1163 | 631.94 | 7.4723 | 438.57 | 7.4723 | 338.57 | 12.452 | 128.299 | 6.1318 | 29.493
12.569 | 668.49 | 8.024 | 637.06 | 9.0384 | 437.31 | 9.0384 | 337.31 | 14.5289 | 122.968 | 7.1189 | 28.175
16.5749 | 615.64 | 8.8955 | 642.19 | 10.5424 | 434.54 | 10.5424 | 334.54 | 16.6057 | 117.638 | 8.1471 | 28.202
17.3039 | 606.9 | 9.8032 | 647.31 | 11.608 | 431.7 | 11.608 | 331.7 | 18.7721 | 112.917 | 9.2186 | 27.895
18.6939 | 567.88 | 10.6745 | 649.85 | 13.1125 | 427.43 | 13.1125 | 327.43 | 20.8485 | 108.191 | 10.2473 | 27.586
19.3907 | 544.67 | 11.5821 | 652.38 | 14.6174 | 421.67 | 14.6174 | 321.67 | 23.0149 | 103.471 | 11.276 | 27.278
20.0188 | 521.4 | 12.3807 | 652.33 | 16.1224 | 415.9 | 16.1224 | 315.9 | 25.0907 | 99.35 | 12.3475 | 26.971
20.6483 | 495.17 | 13.2516 | 649.68 | 17.6268 | 411.63 | 17.6268 | 311.63 | 27.2565 | 95.234 | 13.419 | 26.663
21.2092 | 468.88 | 14.1222 | 639.26 | 19.1322 | 404.36 | 19.1322 | 304.36 | 29.3329 | 90.508 | 14.4475 | 26.523
|  | 14.9924 | 623.65 | 20.6377 | 397.1 | 20.6377 | 297.1 | 31.4993 | 85.787 | 15.5181 | 26.888
|  | 15.8621 | 600.27 | 22.144 | 386.84 | 22.144 | 286.84 | 33.5767 | 79.852 | 16.5457 | 27.42
|  | 16.6226 | 571.71 | 23.5887 | 373.57 | 23.5887 | 273.57 | 35.5646 | 73.307 | 17.5733 | 27.952
|  | 17.3465 | 537.97 | 24.9716 | 357.3 | 24.9716 | 257.3 | 37.4635 | 65.547 | 18.644 | 28.316
|  | 18.0338 | 499.05 | 26.2312 | 335.02 | 26.2312 | 235.02 | 39.1833 | 56.568 | 19.7151 | 28.345
|  |  |  | 27.366 | 311.22 | 27.366 | 211.22 | 40.9031 | 47.589 | 20.7013 | 27.7
|  |  |  | 28.4391 | 284.41 | 28.4391 | 184.41 | 42.5339 | 37.396 | 21.7304 | 27.055
|  |  |  | 29.3879 | 254.59 | 29.3879 | 154.59 | 44.1647 | 27.203 | 22.7167 | 26.409
|  |  |  | 30.3381 | 220.28 | 30.3381 | 120.28 |  |  | 23.7458 | 25.765
|  |  |  | 31.1 | 187.43 | 31.1 | 87.43 |  |  | 24.7319 | 25.287
|  |  |  | 31.7992 | 154.58 | 31.7992 | 54.58
The data provided in this card is created using average coil data; Severstal does not accept responsibility or liability for errors or information which is found to be misleading / Данные являются справочными, Северсталь не несет ответственность за возможные последствия использования данных.