## 1Base Properties
MATERIAL DATA CARD / ДАННЫЕ О СВОЙСТВАХ МАТЕРИАЛА
|  | Material Standard | Material | Grade | Thickness, mm | Date of issue
|  | Стандарт | Материал | Марка | Толщина, мм | Дата представления
|  | JIS G3113-06 | Galvanized steel / Оцинкованная сталь | SAPH370 | 2 | 2020-10-17
Chemical Composition / Химический состав
C | Si | Mn | P | S | Al | V
0.12 | 0.02 | 0.29 | 0.014 | 0.007 | 0.036 | 0.003
Cr | Mo | Ti | Nb | Cu | Ni | N
0.04 | 0.002 | 0.002 | 0.002 | 0.02 | 0.01 | 0.005
Mechanical Properties / Механические свойства при t=20 ˚С
Test Direction | Young’s Modulus (E), (MPa) | Poisson’s Ratio, (ν) | Yield Strength, (MPa) | Tensile strength, (MPa) | Elongation, (%) | BH-Effect, (MPa)
Направление испытания | Модуль Юнга, МПа | Коэффициент Пуассона | Предел текучести, МПа | Предел прочности, МПа | Относительное удлинение, % | Эффект термического упрочнения, (МПа)
0 | 210000 | 0.3 | 290 | 423 | 37.8 | -
45 | 210000 | 0.3 | 320 | 427 | 39.8 | -
90 | 210000 | 0.3 | 342 | 431 | 37.7 | -
Test Method / Методика испытаний |  | EN 10002 |  |  |  | EN ISO 10325
Thermal Properties / Теплофизические свойства при t=20 ˚С
Density, (kg/m³) | Specific Heat, J/(kg*C) |  | Thermal Conductivity, (W/(m*C)) |  | Thermal Expansion Coefficient, 10-6*K-1
Плотность, (кг/м³) | Теплоемкость, Дж/(кг·С) |  | Теплопроводность, (Вт/(м*C)) |  | Коэффициент теплового расширения, 10-6*K-1
7845.27 | 460.55 |  | 71.75355 |  | 11.49
Calculated data / Расчетные данные
The data provided in this card is created using average coil data; Severstal does not accept responsibility or liability for errors or information which is found to be misleading / Данные являются справочными, Северсталь не несет ответственность за возможные последствия использования данных.

## 2Forming
MATERIAL DATA CARD / ДАННЫЕ О СВОЙСТВАХ МАТЕРИАЛА
|  | Material Standard | Material | Grade | Thickness, mm | Date of issue
|  | Стандарт | Материал | Марка | Толщина, мм | Дата представления
|  | JIS G3113-06 | Galvanized steel / Оцинкованная сталь | SAPH370 | 2 | 2020-10-17
Mechanical Properties / Механические свойства при t=20 ˚С
Test Direction | Young’s Modulus (E), (MPa) | Poisson’s Ratio, (ν) | Rp 0,2%, (MPa) | Tensile strength, (MPa) | Elongation, (%) | BH-Effect, (MPa)
Направление испытания | Модуль Юнга, МПа | Коэффициент Пуассона | Предел текучести, МПа | Предел прочности, МПа | Относительное удлинение, % | Эффект термического упрочнения, (МПа)
0 | 210000 | 0.3 | 290 | 423 | 37.8 | -
45 | 210000 | 0.3 | 320 | 427 | 39.8 | -
90 | 210000 | 0.3 | 342 | 431 | 37.7 | -
Test Method / Методика испытаний |  |  | EN 10002 |  |  | EN ISO 10325
Test Direction | r-value | n-value | r bar | delta r | K-Value | Uniform Elongation
Направление испытания | Коэффициент анизотропии, r | Коэффициент деформационного упрочнения, n | r среднее | дельта r | K-Value | Равномерное удлинение
0 | 0.87 | 0.188 |  |  | 698.9499 | 19.4
45 | 0.93 | 0.207 | 0.89 | -0.08 | 727.6474 | 20.2
90 | 0.83 | 0.199 |  |  | 725.1538 | 19.2
Test Method / Методика испытаний | ISO 10113 | ISO 10275 | Calculated data / Расчетные данные |  |  | EN 10002
Hardening curve |  | Yield Surface |  | FLC
Кривая упрочнения |  | Поверхность текучести |  | Кривая предела формообразования
Available also in Database Доступно в базе материалов |  | https://vmeste.severstal.com/engineering-portal/
The data provided in this card is created using average coil data; Severstal does not accept responsibility or liability for errors or information which is found to be misleading / Данные являются справочными, Северсталь не несет ответственность за возможные последствия использования данных.

## 3Thermal Properties
MATERIAL DATA CARD / ДАННЫЕ О СВОЙСТВАХ МАТЕРИАЛА
|  | Material Standard | Material | Grade | Thickness, mm | Date of issue
|  | Стандарт | Материал | Марка | Толщина, мм | Дата представления
|  | JIS G3113-06 | Galvanized steel / Оцинкованная сталь | SAPH370 | 2 | 2020-10-17
Thermal Properties / Теплофизические свойства
Temperature, (˚C) | Density, (kg/m³) | Specific Heat, J/(kg*C) | Thermal Conductivity, (W/(m*C)) |  | Thermal Expansion Coefficient, 10-6*K-1
Температура, (˚C) | Плотность, (кг/м³) | Теплоемкость, Дж/(кг·С) | Теплопроводность, (Вт/(м*C)) |  | Коэффициент теплового расширения, 10-6*K-1
20 | 7845.27 | 460.55 | 71.75355 | #N/A | -
100 | 7830.52 | 479.89 | 67.29867 | #N/A | 11.49 | #N/A
200 | 7799.77 | 520.34 | 59.40811 | #N/A | 12.35351 | #N/A
300 | 7767.39 | 564.83 | 52.25814 | #N/A | 13.12238 | #N/A
400 | 7733.62 | 618.8 | 46.20921 | #N/A | 13.62641 | #N/A
500 | 7698.42 | 687.56 | 41.29392 | #N/A | 14.07015 | #N/A
600 | 7661.76 | 782.31 | 37.4059 | #N/A | 14.49418 | #N/A
700 | 7623.25 | 933.82 | 34.47062 | #N/A | 14.941 | #N/A
800 | 7611.44 | 944.93 | 30.26858 | #N/A | 13.58088 | #N/A
900 | 7617.25 | 609.74 | 27.93061 | #N/A | 11.57524 | #N/A
1000 | 7562.81 | 626.92 | 29.13518 | #N/A | 13.01786 | #N/A
1100 | 7508.73 | 640.31 | 30.34173 | #N/A | 14.19271 | #N/A
1200 | 7455.24 | 657.85 | 31.54514 | #N/A | 15.16338 | #N/A
Calculated data / Расчетные данные
Temperature, (˚C) | Yield Strength, (MPa) | Tensile strength, (MPa) | Elongation, (%) | r-value | n-value
Температура, (˚C) | Предел текучести, МПа | Предел прочности, МПа | Относительное удлинение, % | Коэффициент анизотропии, r | Коэффициент деформационного упрочнения, n
20
100
200
300
400
500
600
700
800
900
1000
1100
1200
Calculated data / Расчетные данные
The data provided in this card is created using average coil data; Severstal does not accept responsibility or liability for errors or information which is found to be misleading / Данные являются справочными, Северсталь не несет ответственность за возможные последствия использования данных.

## 4E-Data
The data provided in this card is created using average coil data; Severstal does not accept responsibility or liability for errors or information which is found to be misleading / Данные являются справочными, Северсталь не несет ответственность за возможные последствия использования данных.
Curve Name: | Longitudinal True Stress Strain Graph File |  | Curve Name: | Transverse True Stress Strain Graph File |  | Curve Name: | Diagonal True Stress Strain Graph File |  | Curve Name: | Longitudinal Eng'g Stress Strain Graph File |  | Curve Name: | Transverse Eng'g Stress Strain Graph File |  | Curve Name: | Diagonal Eng'g Stress Strain Graph File
X Axis: Strain (mm/mm) | Y Axis: Stress (MPa) | % | X Axis: Strain (mm/mm) | Y Axis: Stress (MPa) | % | X Axis: Strain (mm/mm) | Y Axis: Stress (MPa) | % | X Axis: Strain (mm/mm) | Y Axis: Stress (MPa) | % | X Axis: Strain (mm/mm) | Y Axis: Stress (MPa) | % | X Axis: Strain (mm/mm) | Y Axis: Stress (MPa) | %
0 | 0 | 0 | 0 | 0 | 0 | 0 | 0 | 0 | 0 | 0 | 0 | 0 | 0 | 0 | 0 | 0 | 0
0 | 166.0494 | 0 | 0.0004170269 | 339.7603 | 0.04170269 | 0.002085494 | 306.6089 | 0.2085494 | 0 | 166.0494 | 0 | 0.0004171139 | 339.6186 | 0.04171139 | 0.00208767 | 305.9702 | 0.208767
0.001212611 | 261.4279 | 0.1212611 | 0.03080326 | 353.5202 | 3.080326 | 0.002085494 | 325.8387 | 0.2085494 | 0.001213347 | 261.1111 | 0.1213347 | 0.03128259 | 342.7966 | 3.128259 | 0.00208767 | 325.1599 | 0.208767
0.001212611 | 286.1492 | 0.1212611 | 0.03201587 | 363.7932 | 3.201587 | 0.009143846 | 336.5387 | 0.9143846 | 0.001213347 | 285.8025 | 0.1213347 | 0.03253389 | 352.3305 | 3.253389 | 0.009185779 | 333.4755 | 0.9185779
0.002827155 | 299.6113 | 0.2827155 | 0.03644956 | 374.6384 | 3.644956 | 0.03447202 | 349.8062 | 3.447202 | 0.002831155 | 298.7654 | 0.2831155 | 0.03712199 | 361.2288 | 3.712199 | 0.03507307 | 337.9531 | 3.507307
0.01763929 | 307.2235 | 1.763929 | 0.0420642 | 386.6912 | 4.20642 | 0.03648692 | 361.1265 | 3.648692 | 0.01779578 | 301.8519 | 1.779578 | 0.04296143 | 370.7627 | 4.296143 | 0.03716074 | 348.1876 | 3.716074
0.0220009 | 326.2349 | 2.20009 | 0.04804508 | 395.6796 | 4.804508 | 0.03970235 | 369.6108 | 3.970235 | 0.0222447 | 319.1358 | 2.22447 | 0.04921795 | 377.1186 | 4.921795 | 0.04050102 | 355.2239 | 4.050102
0.02634357 | 344.7662 | 2.634357 | 0.0531997 | 406.4387 | 5.31997 | 0.04370717 | 378.4446 | 4.370717 | 0.02669363 | 335.8025 | 2.669363 | 0.05464024 | 385.3813 | 5.464024 | 0.0446764 | 362.2601 | 4.46764
0.03653376 | 368.1453 | 3.653376 | 0.06029333 | 420.1336 | 6.029333 | 0.04650104 | 384.8643 | 4.650104 | 0.03720932 | 354.9383 | 3.720932 | 0.06214806 | 395.5509 | 6.214806 | 0.04759917 | 367.3774 | 4.759917
0.04430229 | 387.1475 | 4.430229 | 0.06733699 | 425.8228 | 6.733699 | 0.05047875 | 391.1076 | 5.047875 | 0.04529829 | 370.3704 | 4.529829 | 0.06965588 | 398.0932 | 6.965588 | 0.05177451 | 371.855 | 5.177451
0.05622552 | 406.1569 | 5.622552 | 0.07278132 | 436.3503 | 7.278132 | 0.05523123 | 399.0546 | 5.523123 | 0.05783622 | 383.9506 | 5.783622 | 0.07549532 | 405.7203 | 7.549532 | 0.05678495 | 377.612 | 5.678495
0.06460171 | 418.7919 | 6.460171 | 0.07742439 | 441.1281 | 7.742439 | 0.06114025 | 406.8595 | 6.114025 | 0.06673407 | 392.5926 | 6.673407 | 0.08050054 | 408.2627 | 8.050054 | 0.063048 | 382.7292 | 6.3048
0.07328431 | 427.7577 | 7.328431 | 0.08089261 | 444.7281 | 8.089261 | 0.0650603 | 415.9668 | 6.50603 | 0.07603642 | 397.5308 | 7.603642 | 0.08425445 | 410.1695 | 8.425445 | 0.06722337 | 389.7655 | 6.722337
0.08300945 | 437.3037 | 8.300945 | 0.0881751 | 450.7554 | 8.81751 | 0.07052265 | 423.7364 | 7.052265 | 0.08655208 | 402.4691 | 8.655208 | 0.09217934 | 412.7119 | 9.217934 | 0.07306887 | 394.8827 | 7.306887
0.09005697 | 446.4755 | 9.005697 | 0.0946464 | 458.5726 | 9.46464 | 0.07672904 | 430.5185 | 7.672904 | 0.09423662 | 408.0247 | 9.423662 | 0.09927009 | 417.161 | 9.927009 | 0.07974947 | 398.7207 | 7.974947
0.09888867 | 455.2063 | 9.888867 | 0.1003218 | 465.3986 | 10.03218 | 0.0821282 | 437.7101 | 8.21282 | 0.1039434 | 412.3457 | 10.39434 | 0.1055266 | 420.9746 | 10.55266 | 0.08559497 | 403.1983 | 8.559497
0.1072798 | 462.478 | 10.72798 | 0.1063402 | 468.9149 | 10.63402 | 0.0886454 | 445.4647 | 8.86454 | 0.1132457 | 415.4321 | 11.32457 | 0.1122002 | 421.6102 | 11.22002 | 0.09269312 | 407.6759 | 9.269312
0.113437 | 464.6429 | 11.3437 | 0.1141849 | 476.8827 | 11.41849 | 0.09587937 | 452.923 | 9.587937 | 0.1201213 | 414.8148 | 12.01213 | 0.1209593 | 425.4237 | 12.09593 | 0.1006263 | 411.5139 | 10.06263
0.1245682 | 470.543 | 12.45682 | 0.11864 | 479.012 | 11.864 | 0.1030614 | 459.024 | 10.30614 | 0.1326593 | 415.4321 | 13.26593 | 0.1259645 | 425.4237 | 12.59645 | 0.1085595 | 414.0725 | 10.85595
0.1302652 | 478.8567 | 13.02652 | 0.1249178 | 482.0286 | 12.49178 | 0.1098182 | 464.9917 | 10.98182 | 0.1391305 | 420.3704 | 13.91305 | 0.1330553 | 425.4237 | 13.30553 | 0.1160752 | 416.6311 | 11.60752
0.1391023 | 486.6542 | 13.91023 | 0.1307904 | 484.1433 | 13.07904 | 0.1142975 | 469.2305 | 11.42975 | 0.1492416 | 423.4568 | 14.92416 | 0.1397289 | 424.7881 | 13.97289 | 0.1210856 | 418.5501 | 12.10856
0.1443673 | 487.7969 | 14.43673 | 0.134808 | 486.8196 | 13.4808 | 0.1187568 | 473.4886 | 11.87568 | 0.1553084 | 422.2222 | 15.53084 | 0.144317 | 425.4237 | 14.4317 | 0.126096 | 420.4691 | 12.6096
0.1530812 | 492.0661 | 15.30812 | 0.1391724 | 492.6015 | 13.91724 | 0.1268809 | 478.0771 | 12.68809 | 0.1654196 | 422.2222 | 16.54196 | 0.1493222 | 428.6017 | 14.93222 | 0.1352818 | 421.1087 | 13.52818
0.1610315 | 495.9937 | 16.10315 | 0.1442403 | 496.5727 | 14.42403 | 0.1301855 | 479.6596 | 13.01855 | 0.1747219 | 422.2222 | 17.47219 | 0.1551616 | 429.8729 | 15.51616 | 0.1390397 | 421.1087 | 13.90397
0.1699433 | 500.4337 | 16.99433 | 0.1503598 | 501.8369 | 15.03598 | 0.1338445 | 481.4178 | 13.38445 | 0.1852376 | 422.2222 | 18.52376 | 0.1622523 | 431.7797 | 16.22523 | 0.143215 | 421.1087 | 14.3215
0.1767449 | 506.7955 | 17.67449 | 0.1535844 | 503.4578 | 15.35844 | 0.1382177 | 483.5278 | 13.82177 | 0.1933266 | 424.6913 | 19.33266 | 0.1660062 | 431.7797 | 16.60062 | 0.1482255 | 421.1087 | 14.82255
0.1851823 | 508.1182 | 18.51823 | 0.1596473 | 505.0282 | 15.96473 | 0.144019 | 490.7735 | 14.4019 | 0.2034378 | 422.2222 | 20.34378 | 0.173097 | 430.5085 | 17.3097 | 0.1549061 | 424.9467 | 15.49061
0.1938824 | 514.8062 | 19.38824 | 0.1660269 | 507.51 | 16.60269 | 0.1494273 | 491.2067 | 14.94273 | 0.2139535 | 424.0741 | 21.39535 | 0.1806048 | 429.8729 | 18.06048 | 0.1611691 | 423.0277 | 16.11691
0.201516 | 516.4858 | 20.1516 | 0.1716636 | 510.3788 | 17.16636 | 0.1562362 | 494.5627 | 15.62362 | 0.2232558 | 422.2222 | 22.32558 | 0.1872784 | 429.8729 | 18.72784 | 0.1691023 | 423.0277 | 16.91023
0.2107311 | 520.5052 | 21.07311 | 0.1762203 | 514.2258 | 17.62203 | 0.161579 | 497.2121 | 16.1579 | 0.2345804 | 421.6049 | 23.45804 | 0.1927007 | 431.1441 | 19.27007 | 0.1753654 | 423.0277 | 17.53654
0.2172618 | 523.1484 | 21.72618 | 0.1811043 | 516.7435 | 18.11043 | 0.1665401 | 501.9516 | 16.65401 | 0.2426693 | 420.9876 | 24.26693 | 0.1985401 | 431.1441 | 19.85401 | 0.1812109 | 424.9467 | 18.12109
0.2263336 | 524.8197 | 22.63336 | 0.1856182 | 519.0813 | 18.56182 | 0.1718283 | 505.3727 | 17.18283 | 0.2539939 | 418.5185 | 25.39939 | 0.2039625 | 431.1441 | 20.39625 | 0.1874739 | 425.5864 | 18.74739
0.2327634 | 526.6469 | 23.27634 | 0.1894218 | 521.0594 | 18.94218 | 0.1767388 | 507.8605 | 17.67388 | 0.2620829 | 417.2839 | 26.20829 | 0.2085506 | 431.1441 | 20.85506 | 0.1933194 | 425.5864 | 19.33194
0.2391522 | 529.2383 | 23.91522 | 0.1949286 | 523.9367 | 19.49286 | 0.1802317 | 509.6375 | 18.02317 | 0.2701719 | 416.6667 | 27.01719 | 0.2152242 | 431.1441 | 21.52242 | 0.1974948 | 425.5864 | 19.74948
0.2445508 | 529.7382 | 24.45508 | 0.1993807 | 526.2745 | 19.93807 | 0.1851013 | 513.6647 | 18.51013 | 0.2770475 | 414.8148 | 27.70475 | 0.2206465 | 431.1441 | 22.06465 | 0.2033403 | 426.8657 | 20.33403
0.2514942 | 528.6664 | 25.14942 | 0.2044931 | 527.4124 | 20.44931 | 0.1889108 | 515.6252 | 18.89108 | 0.2859454 | 411.1111 | 28.59454 | 0.226903 | 429.8729 | 22.6903 | 0.2079332 | 426.8657 | 20.79332
0.2590142 | 527.8583 | 25.90142 | 0.2105938 | 531.4243 | 21.05938 | 0.1961435 | 517.8116 | 19.61435 | 0.2956522 | 407.4074 | 29.56522 | 0.2344109 | 430.5085 | 23.44109 | 0.2167015 | 425.5864 | 21.67015
0.2670975 | 528.1111 | 26.70975 | 0.2156494 | 534.9064 | 21.56494 | 0.2005948 | 516.9946 | 20.05948 | 0.3061678 | 404.321 | 30.61678 | 0.2406674 | 431.1441 | 24.06674 | 0.2221294 | 423.0277 | 22.21294
0.2735791 | 523.43 | 27.35791 | 0.2193407 | 535.3016 | 21.93407 | 0.2057064 | 518.8583 | 20.57064 | 0.3146613 | 398.1481 | 31.46613 | 0.2452555 | 429.8729 | 24.52555 | 0.2283925 | 422.3881 | 22.83925
0.2803244 | 522.8876 | 28.03244 | 0.2243524 | 537.9911 | 22.43524 | 0.210792 | 521.5038 | 21.0792 | 0.3235592 | 395.0617 | 32.35592 | 0.251512 | 429.8729 | 25.1512 | 0.2346555 | 422.3881 | 23.46555
0.2870246 | 514.0652 | 28.70246 | 0.2313269 | 540.9553 | 23.13269 | 0.2161883 | 523.5315 | 21.61883 | 0.332457 | 385.8025 | 33.2457 | 0.2602711 | 429.2373 | 26.02711 | 0.2413361 | 421.7484 | 24.13361
0.2912651 | 506.3377 | 29.12651 | 0.2359496 | 541.8524 | 23.59496 | 0.2208863 | 525.9969 | 22.08863 | 0.3381193 | 378.3951 | 33.81193 | 0.2661105 | 427.9661 | 26.61105 | 0.2471816 | 421.7484 | 24.71816
0.2945844 | 496.4187 | 29.45844 | 0.2398951 | 543.1865 | 23.98951 | 0.2272271 | 527.737 | 22.72271 | 0.3425683 | 369.7531 | 34.25683 | 0.2711157 | 427.3305 | 27.11157 | 0.2551148 | 420.4691 | 25.51148
0.2981929 | 487.4007 | 29.81929 | 0.2428439 | 543.1701 | 24.28439 | 0.2338584 | 531.2482 | 23.38584 | 0.3474217 | 361.7284 | 34.74217 | 0.2748697 | 426.0593 | 27.48697 | 0.2634655 | 420.4691 | 26.34655
0.3002918 | 471.755 | 30.02918 | 0.2493661 | 542.6463 | 24.93661 | 0.2388032 | 533.8816 | 23.88032 | 0.3502528 | 349.3827 | 35.02528 | 0.2832117 | 422.8814 | 28.32117 | 0.2697286 | 420.4691 | 26.97286
0.30119 | 457.9969 | 30.119 | 0.2548766 | 542.3644 | 25.48766 | 0.2417584 | 533.8325 | 24.17584 | 0.3514661 | 338.8889 | 35.14661 | 0.2903024 | 420.339 | 29.03024 | 0.2734864 | 419.1898 | 27.34864
0.3005913 | 439.3804 | 30.05913 | 0.2587482 | 541.1751 | 25.87482 | 0.2447048 | 533.7737 | 24.47048 | 0.3506572 | 325.3086 | 35.06572 | 0.2953076 | 417.7966 | 29.53076 | 0.2772443 | 417.9105 | 27.72443
0.3032827 | 424.6809 | 30.32827 | 0.2645276 | 540.1716 | 26.45276 | 0.2508968 | 537.0891 | 25.08968 | 0.3542972 | 313.5802 | 35.42972 | 0.3028154 | 414.6187 | 30.28154 | 0.2851775 | 417.9105 | 28.51775
0.302984 | 408.6751 | 30.2984 | 0.2689998 | 537.6021 | 26.89998 | 0.2544642 | 537.3585 | 25.44642 | 0.3538928 | 301.8519 | 35.38928 | 0.3086548 | 410.8051 | 30.86548 | 0.2897703 | 416.6311 | 28.97703
0.302984 | 391.1246 | 30.2984 | 0.273452 | 537.4945 | 27.3452 | 0.2589862 | 536.4789 | 25.89862 | 0.3538928 | 288.8889 | 35.38928 | 0.3144943 | 408.8983 | 31.44943 | 0.2956159 | 414.0725 | 29.56159
0.3041782 | 370.6736 | 30.41782 | 0.2800934 | 532.6656 | 28.00934 | 0.2628459 | 535.2258 | 26.28459 | 0.3555106 | 273.4568 | 35.55106 | 0.3232534 | 402.5424 | 32.32534 | 0.3006263 | 411.5139 | 30.06263
0.3050729 | 347.5558 | 30.50729 | 0.2851241 | 528.5896 | 28.51241 | 0.2676498 | 537.8031 | 26.76498 | 0.3567239 | 256.1728 | 35.67239 | 0.329927 | 397.4576 | 32.9927 | 0.3068894 | 411.5139 | 30.68894
0.3062647 | 330.3621 | 30.62647 | 0.2901296 | 521.0477 | 29.01296 | 0.2708396 | 536.1668 | 27.08396 | 0.3583418 | 243.2098 | 35.83418 | 0.3366007 | 389.8305 | 33.66007 | 0.3110647 | 408.9552 | 31.10647
0.30686 | 312.9402 | 30.686 | 0.2938673 | 508.5027 | 29.38673 | 0.2759222 | 535.5272 | 27.59222 | 0.3591506 | 230.2469 | 35.91506 | 0.3416059 | 379.0254 | 34.16059 | 0.3177453 | 406.3966 | 31.77453
0.3071575 | 290.3741 | 30.71575 | 0.2975911 | 499.2732 | 29.75911 | 0.2784538 | 533.5045 | 27.84538 | 0.3595551 | 213.5802 | 35.95551 | 0.3466111 | 370.7627 | 34.66111 | 0.3210856 | 403.838 | 32.10856
0.3092378 | 257.3396 | 30.92378 | 0.2991386 | 484.6164 | 29.91386 | 0.2822393 | 534.6797 | 28.22393 | 0.3623863 | 188.8889 | 36.23863 | 0.3486966 | 359.322 | 34.86966 | 0.326096 | 403.1983 | 32.6096
0.310128 | 238.209 | 31.0128 | 0.3009925 | 472.6334 | 30.09925 | 0.2856968 | 530.5732 | 28.56968 | 0.3635996 | 174.6913 | 36.35996 | 0.3511992 | 349.7881 | 35.11992 | 0.330689 | 398.7207 | 33.0689
0.311906 | 220.082 | 31.1906 | 0.3003749 | 460.3257 | 30.03749 | 0.2897676 | 529.3188 | 28.97676 | 0.3660263 | 161.1111 | 36.60263 | 0.350365 | 340.8898 | 35.0365 | 0.3361169 | 396.162 | 33.61169
0.3127938 | 196.6462 | 31.27938 | 0.3013011 | 452.1615 | 30.13011 | 0.2928877 | 527.5436 | 29.28877 | 0.3672396 | 143.8271 | 36.72396 | 0.3516163 | 334.5339 | 35.16163 | 0.3402923 | 393.6034 | 34.02923
0.3145672 | 175.0129 | 31.45672 | 0.3025347 | 436.377 | 30.25347 | 0.2969294 | 523.6545 | 29.69294 | 0.3696663 | 127.7778 | 36.96663 | 0.3532847 | 322.4576 | 35.32847 | 0.3457203 | 389.1258 | 34.57203
0.3160425 | 154.95 | 31.60425 | 0.3028429 | 420.1638 | 30.28429 | 0.3000273 | 518.3714 | 30.00273 | 0.3716886 | 112.963 | 37.16886 | 0.3537018 | 310.3814 | 35.37018 | 0.3498956 | 384.0085 | 34.98956
0.316632 | 133.8608 | 31.6632 | 0.3025347 | 404.5518 | 30.25347 | 0.3037321 | 511.6287 | 30.37321 | 0.3724974 | 97.53085 | 37.24974 | 0.3532847 | 298.9407 | 35.32847 | 0.3549061 | 377.612 | 35.49061
0.3222667 | 110.5392 | 32.22667 | 0.3019181 | 391.4083 | 30.19181 | 0.3074233 | 507.4315 | 30.74233 | 0.3802528 | 80.08623 | 38.02528 | 0.3524505 | 289.4068 | 35.24505 | 0.3599165 | 373.1343 | 35.99165
end |  |  | 0.3040746 | 375.8855 | 30.40746 | 0.3092638 | 497.9085 | 30.92638 | end |  |  | 0.3553702 | 277.3305 | 35.53702 | 0.3624217 | 365.4584 | 36.24217
|  |  | 0.303459 | 359.2964 | 30.3459 | 0.3114068 | 490.2431 | 31.14068 |  |  |  | 0.354536 | 265.2542 | 35.4536 | 0.3653445 | 359.0618 | 36.53445
|  |  | 0.3040746 | 339.704 | 30.40746 | 0.31324 | 476.2684 | 31.324 |  |  |  | 0.3553702 | 250.6356 | 35.53702 | 0.3678497 | 348.1876 | 36.78497
|  |  | 0.3049974 | 315.8744 | 30.49974 | 0.314765 | 466.4797 | 31.4765 |  |  |  | 0.3566215 | 232.839 | 35.66215 | 0.3699374 | 340.5117 | 36.99374
|  |  | 0.3062265 | 292.9532 | 30.62265 | 0.3150698 | 455.2267 | 31.50698 |  |  |  | 0.3582899 | 215.678 | 35.82899 | 0.370355 | 332.1962 | 37.0355
|  |  | 0.3077607 | 273.5162 | 30.77607 | 0.3153744 | 440.4593 | 31.53744 |  |  |  | 0.3603754 | 201.0593 | 36.03754 | 0.3707725 | 321.322 | 37.07725
|  |  | 0.3086801 | 252.9972 | 30.86801 | 0.3153744 | 425.5533 | 31.53744 |  |  |  | 0.3616267 | 185.8051 | 36.16267 | 0.3707725 | 310.4478 | 37.07725
|  |  | 0.3105164 | 231.7864 | 31.05164 | 0.315679 | 415.1578 | 31.5679 |  |  |  | 0.3641294 | 169.9152 | 36.41294 | 0.37119 | 302.7719 | 37.119
|  |  | 0.3108221 | 212.7767 | 31.08221 | 0.3175043 | 401.8571 | 31.75043 |  |  |  | 0.3645464 | 155.9322 | 36.45464 | 0.3736952 | 292.5373 | 37.36952
|  |  | 0.312044 | 188.7229 | 31.2044 | 0.3168963 | 388.4404 | 31.68963 |  |  |  | 0.3662148 | 138.1356 | 36.62148 | 0.3728602 | 282.9424 | 37.28602
|  |  | 0.3162916 | 134.476 | 31.62916 | 0.3168963 | 373.5117 | 31.68963 |  |  |  | 0.3720302 | 98.0124 | 37.20302 | 0.3728602 | 272.0683 | 37.28602
|  |  | 0.3228172 | 112.142 | 32.28172 | 0.3168963 | 360.3392 | 31.68963 |  |  |  | 0.3810128602 | 81.2027501 | 38.10128602 | 0.3728602 | 262.4734 | 37.28602
|  |  | end |  |  | 0.3178083 | 344.8467 | 31.78083 |  |  |  | end |  |  | 0.3741128 | 250.9595 | 37.41128
[6 empty] | 0.3193264 | 326.004 | 31.93264 | [6 empty] | 0.3762004 | 236.887 | 37.62004
[6 empty] | 0.3211451 | 312.487 | 32.11451 | [6 empty] | 0.3787056 | 226.6524 | 37.87056
[6 empty] | 0.3202362 | 298.1055 | 32.02362 | [6 empty] | 0.377453 | 216.4179 | 37.7453
[6 empty] | 0.3211451 | 280.7386 | 32.11451 | [6 empty] | 0.3787056 | 203.6247 | 37.87056
[6 empty] | 0.3217506 | 265.0248 | 32.17506 | [6 empty] | 0.3795407 | 192.1109 | 37.95407
[6 empty] | 0.3232628 | 249.518 | 32.32628 | [6 empty] | 0.3816284 | 180.597 | 38.16284
[6 empty] | 0.324169 | 233.8219 | 32.4169 | [6 empty] | 0.3828811 | 169.0832 | 38.28811
[6 empty] | 0.3247727 | 210.9503 | 32.47727 | [6 empty] | 0.3837161 | 152.452 | 38.37161
[6 empty] | 0.325979 | 176.6442 | 32.5979 | [6 empty] | 0.3853863 | 127.5053 | 38.53863
[6 empty] | 0.3424344 | 126.7953 | 34.24344 | [6 empty] | 0.4083719284 | 90.02967328 | 40.83719284
[6 empty] | end | [8 empty] | end